## Objects
Analysis | Object | Object_translated | type | wt | H | L | W | D | Site | Age_original | Age | David-Elbiali | DeMarinis | Cu | Sn | Pb | As | Sb | Ag | Ni | Bi | Au | Zn | Co | Fe | Cr | Al | Mn | Mg | Ca | Si | Sr | W | Ir | Ru | Se | Te | O | Cl | Museum | Note | Method | Copper Group | Type of metal | Pb208/Pb204 | Pb207/Pb204 | Pb206/Pb204 | Pb208/Pb206 | Pb207/Pb206 | bibliography
Angelini AA 1 | spirale | spiral | 417 | 3.759 |  |  |  |  | Peri | CA | CA |  | CA | 98.7 | 0 | 0.105 | 0 | 0.75 | 0 | 0 | 0.025 | 0 | 0 | 0 | 0 |  |  | 0 | [10 empty] | 0 |  | Sb=0.05-0.1; Pb=0.08-0.13; Bi=0-0.05 | SEM-EDS point analyses combined with DIP | Group 3 | Arsenical copper | [5 empty] | Angelini 2004
Angelini AA 148 | Ascia ad occhio | shaft hole axe | 122 | [5 empty] | Col del Buson | CA | CA |  | CA | 100.29 | 0.01 | 0.03 | 0.02 | 0.02 | 0.07 | 0.02 | 0.01 | 0 | 0.01 | 0.01 | 0.01 |  |  | 0.01 | [10 empty] | 0.01 |  |  | EPMA | Group 1 | Copper | [5 empty] | Angelini et al. 2011
Angelini AA 149 | Ascia a margini rialzati | flanged axe | 110 | [5 empty] | Col del Buson | CA | CA |  | CA | 99.31 | 0.02 | 0.04 | 0.01 | 0.07 | 0.1 | 0.01 | 0.08 | 0 | 0 | 0.01 | 0.02 |  |  | 0 | [10 empty] | 0 |  |  | EPMA | Group 4 | Fahlerz | [5 empty] | Angelini et al. 2011
Angelini AA 150 | Frammento ascia | axe, fragm | 102 | [5 empty] | Col del Buson | CA | CA |  | CA | 97.13 | 0.02 | 0.03 | 0.85 | 0.02 | 2.07 | 0.01 | 0 | 0 | 0.01 | 0.01 | 0.01 |  |  | 0.01 | [10 empty] | 0.01 |  |  | EPMA | Group 9 | Fahlerz | [5 empty] | Angelini et al. 2011
Angelini AA 151 | Mezza perla a fettuccia | half sheet bead | 801 | [5 empty] | Col del Buson | CA | CA |  | CA | 99.25 | 0.01 | 0 | 0.02 | 0 | 0.05 | 0.01 | 0 | 0 | 0 | 0.01 | 0 |  |  | 0 | [10 empty] | 0.01 |  |  | EPMA | Group 1 | Copper | [5 empty] | Angelini et al. 2011
Angelini AA 152 | Frammento di pendaglio a spirale | spiral pendant, fragm. | 417 | [5 empty] | Col del Buson | CA | CA |  | CA | 99.05 | 0.02 | 0.02 | 0.1 | 0 | 0.05 | 0 | 0.1 | 0 | 0 | 0 | 0.01 |  |  | 0 | [10 empty] | 0 |  |  | EPMA | Group 2 | Arsenical copper | [5 empty] | Angelini et al. 2011
Angelini AA 2 | alabarda | halberd | 210 | [5 empty] | Olmo di Nogara | CA | CA |  | CA | 92 | 0 | 0 | 7.1 | 0 | 0 | 0.001 | 0 | 0 | 0 | 0 | 0 |  |  | 0 | [10 empty] | 0 | tomba 516 bis | S tr; Ni tr | SEM-EDS point analyses combined with DIP | Group 2 | Arsenical copper | [5 empty] | Angelini and Salzani 2005; de Marinis 2006b, tab. 2
Angelini AA 3 | alabarda | halberd | 210 | [5 empty] | Olmo di Nogara | CA | CA |  | CA | 92.3 | 0 | 0 | 6.2 | 0 | 0 | 0.001 | 0 | 0 | 0 | 0 | 0 |  |  | 0 | [10 empty] | 0 | tomba 1 | S tr; Ni tr | SEM-EDS point analyses combined with DIP | Group 2 | Arsenical copper | [5 empty] | Angelini and Salzani 2005: de Marinis 2006b, tab. 2
Angelini AA 33 | alabarda tipo Villafranca | halberd Villafranca type | 210 | [5 empty] | Spessa | CA | CA |  | CA | 97.02 | 0 | 0 | 2.82 | 0 | 0.04 | 0.02 | 0.05 | 0 | 0 | 0.0042 | 0.0042 |  |  | 0.0042 |  |  |  | 0.0042 | [6 empty] | 0 | Sp-Al |  | EPMA | Group 2 | Arsenical copper | [5 empty] | Angelini and Artioli 2007
Angelini AA 34 | pugnale | dagger | 201 | [5 empty] | Spessa | CA | CA |  | CA | 95.71 | 0 | 0.04 | 4.1 | 0 | 0.02 | 0 | 0.05 | 0 | 0 | 0.0042 | 0.0042 |  |  | 0.0042 |  |  |  | 0.0042 | [6 empty] | 0 | Sp-Pg |  | EPMA | Group 2 | Arsenical copper | [5 empty] | Angelini and Artioli 2007
Angelini AA 35 | ascia | axe | 102 | [5 empty] | Gambarella | CA | CA |  | CA | 98.96 | 0 | 0.03 | 1.29 | 0 | 0.04 | 0.02 | 0.12 | 0 | 0 | 0 | 0.00182 |  |  | 0.0042 |  |  |  | 0.0042 | [6 empty] | 0 | Gamba |  | EPMA | Group 2 | Arsenical copper | [5 empty] | Angelini and Artioli 2007
Angelini AA 36 | ascia tipo Torbole | axe Torbole type | 111 | 278.5 |  |  |  |  | Caprino Veronese | EBA Ia | A1 |  | A1 | 96.1 | 0.014025 | 0.0001 | 0.8319 | 1.687875 | 1.0215 | 1.22445 | 0.0001 | 0 | 0 | 0.00705 | 0.00225 |  |  | 0.005225 | [10 empty] | 0 | Cap |  | EPMA | Group 16 | Fahlerz | [5 empty] | Angelini 2007
Angelini, Artioli | ascia tipo Kollmann | axe Kollmann type | 110 | [5 empty] | Nova Levante | CA | CA |  | CA | 94.65 | 0 | 0 | 5.05 | 0 | 0 | 0.1 | 0 | 0 | 0 | 0 | 0.187 |  |  | 0 | [10 empty] | 0 |  |  | EPMA | Group 11 | Fahlerz | [5 empty] | de Marinis 2006b, tab. 4
BAR 14 | spiral cylindre | spiral cylindre | 526 | [5 empty] | La Bessime | 59 | II_Millennium |  |  |  | 21 | 0.23 | 0.1 | 0.26 | 0.12 | 0 | 0.0052 | 0.01 | 0.12 | 0.028 | 1.1 |  |  | 0 | [10 empty] | 0 | Lausanne, |  | NAA and AAS for Fe, Ni, Pb, Bi | Group 12 | Bronze | [5 empty] | Ottaway 1982; Krause 2003, 62203
BAR 10 | spectacle spiral | spectacle spiral | 529 | [5 empty] | Station de Concise | 25 | CA |  |  |  | 0 | 0 | 0.036 | 0.004 | 0.023 | 0 | 0 | 0.009 | 0.02 | 0.0033 | 0.19 |  |  | 0 | [10 empty] | 0 | Lausanne, |  | NAA and AAS for Fe, Ni, Pb, Bi | Group 1 | Copper | [5 empty] | Ottaway 1982; Krause 2003, 62110
BAR 103 | tanged dagger | tanged dagger | 215 | [5 empty] | Aspern | 25 | CA |  |  |  | 0 | 0.14 | 0 | 0.032 | 0.075 | 0.098 | 0.0076 | 0 | 0.031 | 0.0004 | 0.11 |  |  | 0 | [10 empty] | 0 | Aspern, 14853 |  | NAA and AAS for Fe, Ni, Pb, Bi | Group 1 | Copper | [5 empty] | Ottaway 1982; Krause 2003, 62199
BAR 11 | chisel | chisel | 134 | [5 empty] | Chevroux | 59 | II_Millennium |  |  |  | 3.8 | 1 | 0 | 1.2 | 0.25 | 0.39 | 0.046 | 0.36 | 0 | 0.073 | 0.029 |  |  | 0 | [10 empty] | 0 | Lausanne, 15976 II |  | NAA and AAS for Fe, Ni, Pb, Bi | Group 13 | Bronze | [5 empty] | Ottaway 1982; Krause 2003, 62111
BAR 12 | tube of sheet | tube of sheet | 503 | [5 empty] | La Bessime | 59 | II_Millennium |  |  |  | 7.8 | 0.62 | 0.13 | 0.71 | 0.13 | 0.37 | 0.035 | 0.0039 | 0 | 0.5 | 0.053 |  |  | 0 | [10 empty] | 0 | Lausanne, 17190 II |  | NAA and AAS for Fe, Ni, Pb, Bi | Group 16 | Bronze | [5 empty] | Ottaway 1982; Krause 2003, 62112
BAR 13 | flat dagger with round hafting plateplate | flat dagger with round hafting plateplate | 212 | [5 empty] | Station de Concise | 25 | CA |  |  |  | 0 | 0.051 | 2.6 | 0.06 | 0.012 | 2.6 | 0.0003 | 0 | 0.13 | 0.033 | 0.048 |  |  | 0 | [10 empty] | 0 | Lausanne, 26792 I |  | NAA and AAS for Fe, Ni, Pb, Bi | Group 11 | Fahlerz | [5 empty] | Ottaway 1982; Krause 2003, 62113
BAR 15 | tube of sheet | tube of sheet | 503 | [5 empty] | Station de Concise | 2 | CA |  |  |  | 0 | 0 | 0 | 0.004 | 0.003 | 0 | 0.003 | 0.0005 | 0 | 0.0008 | 0.11 |  |  | 0 | [10 empty] | 0 | Lausanne, 27457 I |  | NAA and AAS for Fe, Ni, Pb, Bi | Group 1 | Copper | [5 empty] | Ottaway 1982; Krause 2003, 62114
BAR 16 | piece of metal | piece of metal | 711 | [5 empty] | Station de Concise | 59 | II_Millennium |  |  |  | 3.1 | 0.81 | 0.39 | 0.62 | 0.094 | 0.28 | 0.02 | 0.011 | 0.031 | 0.061 | 0.027 |  |  | 0 | [10 empty] | 0 | Lausanne, 25584 I |  | NAA and AAS for Fe, Ni, Pb, Bi | Group 14 | Bronze | [5 empty] | Ottaway 1982; Krause 2003, 62115
BAR 17 | chisel | chisel | 134 | [5 empty] | Station de Concise | 2 | CA |  |  |  | 0 | 0.056 | 0 | 1.6 | 0.23 | 0.036 | 0.03 | 0 | 0.12 | 0.15 | 0.046 |  |  | 0 | [10 empty] | 0 | Lausanne, 28564 I |  | NAA and AAS for Fe, Ni, Pb, Bi | Group 7 | Fahlerz | [5 empty] | Ottaway 1982; Krause 2003, 62116
BAR 18 | chisel | chisel | 134 | [5 empty] | Station de Concise | 59 | II_Millennium |  |  |  | 11 | 1.6 | 2 | 0.51 | 0.15 | 0.29 | 0.018 | 0.011 | 0 | 0.19 | 0.033 |  |  | 0 | [10 empty] | 0 | Lausanne, 28565 I |  | NAA and AAS for Fe, Ni, Pb, Bi | Group 16 | Bronze | [5 empty] | Ottaway 1982; Krause 2003, 62117
BAR 19 | chisel | chisel | 134 | [5 empty] | Station de Concise | 59 | II_Millennium |  |  |  | 14 | 0.51 | 1.2 | 0.53 | 0.2 | 0.073 | 0.16 | 0 | 0.6 | 0.0096 | 0.17 |  |  | 0 | [10 empty] | 0 | Lausanne, 28566 I |  | NAA and AAS for Fe, Ni, Pb, Bi | Group 12 | Bronze | [5 empty] | Ottaway 1982; Krause 2003, 62118
BAR 2 | chisel | chisel | 134 | [5 empty] | Chevroux | 2 | CA |  |  |  | 0 | 0 | 1.2 | 0.2 | 0.17 | 0 | 0 | 0.008 | 0 | 0.028 | 0 |  |  | 0 | [10 empty] | 0 | Lausanne, 10291 |  | NAA and AAS for Fe, Ni, Pb, Bi | Group 12 | Fahlerz | [5 empty] | Ottaway 1982; Krause 2003, 62102
BAR 20 | chisel | chisel | 134 | [5 empty] | Station de Concise | 2 | CA |  |  |  | 0 | 0.028 | 0 | 0.007 | 0.026 | 0.036 | 0.0089 | 0 | 0 | 0.0028 | 0.031 |  |  | 0 | [10 empty] | 0 | Lausanne, 28567 I |  | NAA and AAS for Fe, Ni, Pb, Bi | Group 1 | Copper | [5 empty] | Ottaway 1982; Krause 2003, 62119
BAR 21 | chisel | chisel | 134 | [5 empty] | Station de Concise | 59 | II_Millennium |  |  |  | 7 | 0.37 | 1.7 | 0.79 | 0.26 | 0.63 | 0.0052 | 0.0073 | 0.26 | 0.32 | 0.045 |  |  | 0 | [10 empty] | 0 | Lausanne, 28568 I |  | NAA and AAS for Fe, Ni, Pb, Bi | Group 16 | Bronze | [5 empty] | Ottaway 1982; Krause 2003, 62120
BAR 22 | chisel | chisel | 134 | [5 empty] | Station de Concise | 59 | II_Millennium |  |  |  | 33 | 0.53 | 0.32 | 0.23 | 0.081 | 0.085 | 0.007 | 0.0051 | 0.12 | 0.05 | 0.034 |  |  | 0 | [10 empty] | 0 | Lausanne, 28569 I |  | NAA and AAS for Fe, Ni, Pb, Bi | Group 16 | Bronze | [5 empty] | Ottaway 1982; Krause 2003, 62121
BAR 23 | chisel | chisel | 134 | [5 empty] | Station de Concise | 59 | II_Millennium |  |  |  | 21 | 0.18 | 0.23 | 0.2 | 0.079 | 0.023 | 0.0061 | 0 | 0.13 | 0.01 | 0.097 |  |  | 0 | [10 empty] | 0 | Lausanne, 28570 I |  | NAA and AAS for Fe, Ni, Pb, Bi | Group 12 | Bronze | [5 empty] | Ottaway 1982; Krause 2003, 62122
BAR 24 | chisel | chisel | 134 | [5 empty] | Corcelettes Les Violes | 59 | II_Millennium |  |  |  | 7.5 | 0.37 | 0.1 | 0.31 | 0.11 | 0.21 | 0.0023 | 0.0085 | 0 | 0.08 | 0.025 |  |  | 0 | [10 empty] | 0 | Lausanne, |  | NAA and AAS for Fe, Ni, Pb, Bi | Group 16 | Bronze | [5 empty] | Ottaway 1982; Krause 2003, 62123
BAR 25 | uncertain type of flat dagger | uncertain type of flat dagger | 212 | [5 empty] | Les Roseaux | 2 | CA |  |  |  | 0 | 0.099 | 0 | 0.21 | 0.14 | 0 | 0 | 0 | 0.37 | 0.006 | 0 |  |  | 0 | [10 empty] | 0 | Lausanne, 25214 |  | NAA and AAS for Fe, Ni, Pb, Bi | Group 7 | Fahlerz | [5 empty] | Ottaway 1982; Krause 2003, 62124
BAR 26 | dagger with midrib | dagger with midrib | 212 | [5 empty] | Les Roseaux | 2 | CA |  |  |  | 0 | 0.094 | 0 | 0 | 0 | 0.077 | 0.012 | 0 | 0 | 0.034 | 0.025 |  |  | 0 | [10 empty] | 0 | Lausanne, 25213 |  | NAA and AAS for Fe, Ni, Pb, Bi | Group 1 | Copper | [5 empty] | Ottaway 1982; Krause 2003, 62125
BAR 27 | large and small flat dagger with straight hafting plate | large and small flat dagger with straight hafting plate | 212 | [5 empty] | Onnens | 25 | CA |  |  |  | 0 | 0.41 | 0.37 | 0.13 | 0.054 | 0.084 | 0.0008 | 0.0078 | 0.13 | 0.001 | 0.28 |  |  | 0 | [10 empty] | 0 | Lausanne, |  | NAA and AAS for Fe, Ni, Pb, Bi | Group 6 | Fahlerz | [5 empty] | Ottaway 1982; Krause 2003, 62126
BAR 28 | Flachbeil | flat axe | 104 | 447.9 |  |  |  |  | Crêts St. Laurent | 25 | CA |  |  |  | 0 | 0.005 | 3.7 | 0.006 | 0.018 | 0.095 | 0.0033 | 0 | 0.13 | 0.003 | 0.66 |  |  | 0 | [10 empty] | 0 | Geneva, 8636 |  | NAA and AAS for Fe, Ni, Pb, Bi | Group 2 | Arsenical copper | [5 empty] | Ottaway 1982; Krause 2003, 62127
BAR 29 | Flachbeil | flat axe | 104 | 303.1 |  |  |  |  | Crêts St. Laurent | 2 | CA |  |  |  | 0 | 0 | 0.25 | 0.074 | 0.093 | 0.049 | 0 | 0 | 0 | 0.003 | 0.078 |  |  | 0 | [10 empty] | 0 | Geneva, 8637 |  | NAA and AAS for Fe, Ni, Pb, Bi | Group 2 | Arsenical copper | [5 empty] | Ottaway 1982; Krause 2003, 62128
BAR 3 | chisel | chisel | 134 | [5 empty] | Chevroux | 59 | II_Millennium |  |  |  | 11 | 0.17 | 0.13 | 0.037 | 0 | 0.55 | 0.0091 | 0.0052 | 0 | 0.015 | 0.2 |  |  | 0 | [10 empty] | 0 | Lausanne, 20044 II |  | NAA and AAS for Fe, Ni, Pb, Bi | Group 11 | Bronze | [5 empty] | Ottaway 1982; Krause 2003, 62103
BAR 30 | Randleistenbeil | flanged axe | 110 | [5 empty] | Crêts St. Laurent | 3 | A1 |  |  |  | 0 | 0.008 | 0 | 1.5 | 2.2 | 0 | 0.014 | 0.0049 | 0 | 0.033 | 0.38 |  |  | 0 | [10 empty] | 0 |  |  | NAA and AAS for Fe, Ni, Pb, Bi | Group 7 | Fahlerz | [5 empty] | Ottaway 1982; Krause 2003, 62129
BAR 31 | Flachbeil | flat axe | 104 | 183.6 |  |  |  |  | Corsier-Port | CA | CA |  |  |  | 0 | 0.025 | 0 | 0.59 | 4.5 | 0.021 | 0.012 | 0.0029 | 0 | 0.005 | 0.044 |  |  | 0 | [10 empty] | 0 | Geneva, 7465 |  | NAA and AAS for Fe, Ni, Pb, Bi | Group 7 | Fahlerz | [5 empty] | Ottaway 1982; Krause 2003, 62130
BAR 33 | uncertain type of flat dagger | uncertain type of flat dagger | 212 | [5 empty] | Valais | 59 | II_Millennium |  |  |  | 35 | 0.37 | 0.18 | 0.099 | 0.19 | 0.028 | 0.051 | 0.1 | 0 | 0.065 | 0.17 |  |  | 0 | [10 empty] | 0 | Geneva, B 3442 |  | NAA and AAS for Fe, Ni, Pb, Bi | Group 12 | Bronze | [5 empty] | Ottaway 1982; Krause 2003, 62131
BAR 34 | large and small flat dagger with straight hafting plate | large and small flat dagger with straight hafting plate | 212 | [5 empty] | Bourg | 3 | A1 |  |  |  | 0 | 0.23 | 0.093 | 0.3 | 0.11 | 0.056 | 0.0091 | 0.013 | 0 | 0.0007 | 0.026 |  |  | 0 | [10 empty] | 0 | Geneva, 9147 |  | NAA and AAS for Fe, Ni, Pb, Bi | Group 7 | Fahlerz | [5 empty] | Ottaway 1982; Krause 2003, 62133
BAR 35 | large and small flat dagger with straight hafting plate | large and small flat dagger with straight hafting plate | 212 | [5 empty] | Bourg | 59 | II_Millennium | A2a |  |  | 38 | 0.009 | 0.17 | 0.021 | 0.37 | 0 | 0.0074 | 0.007 | 0 | 0.001 | 0 |  |  | 0 | [10 empty] | 0 | Geneva, B5801 |  | NAA and AAS for Fe, Ni, Pb, Bi | Group 9 | Bronze | [5 empty] | Ottaway 1982; Krause 2003, 62134
BAR 36 | flat dagger with round hafting plateplate | flat dagger with round hafting plateplate | 212 | [5 empty] | Estavayer | 22 | CA |  |  |  | 0 | 0 | 0.78 | 0 | 0 | 0 | 0 | 0.0009 | 0 | 0.004 | 0 |  |  | 0 | [10 empty] | 0 | Geneva, B 5247 |  | NAA and AAS for Fe, Ni, Pb, Bi | Group 2 | Arsenical copper | [5 empty] | Ottaway 1982; Krause 2003, 62135; David Elbiali 2000, card. 311
BAR 37 | notched flat dagger | notched flat dagger | 216 | [5 empty] | St. Blaise | 25 | CA |  |  |  | 0 | 0.033 | 2.6 | 0.026 | 0.056 | 0.023 | 0.0057 | 0 | 0 | 0.0006 | 0.074 |  |  | 0 | [10 empty] | 0 | Geneva, B 4207 |  | NAA and AAS for Fe, Ni, Pb, Bi | Group 2 | Arsenical copper | [5 empty] | Ottaway 1982; Krause 2003, 62136
BAR 4 | chisel | chisel | 134 | [5 empty] | Chevroux | 59 | II_Millennium |  |  |  | 7.1 | 0.39 | 0.61 | 0.26 | 0 | 0.085 | 0.028 | 0.012 | 0 | 0.11 | 0.15 |  |  | 0 | [10 empty] | 0 | Lausanne, 16135 II |  | NAA and AAS for Fe, Ni, Pb, Bi | Group 6 | Bronze | [5 empty] | Ottaway 1982; Krause 2003, 62104
BAR 45 | uncertain type of flat dagger | uncertain type of flat dagger | 212 | [5 empty] | Gerolfingen | 2 | CA | A2b |  |  | 0 | 0 | 0.35 | 1.3 | 0.11 | 0.017 | 0 | 0 | 0.98 | 0.012 | 0 |  |  | 0 | [10 empty] | 0 | Geneva, B 727 |  | NAA and AAS for Fe, Ni, Pb, Bi | Group 12 | Fahlerz | [5 empty] | Ottaway 1982; Krause 2003, 62137
BAR 46 | flat dagger with round hafting plateplate | flat dagger with round hafting plateplate | 212 | [5 empty] | Champreveyres | 2 | CA |  |  |  | 0.2 | 0.12 | 0.32 | 0.78 | 0 | 0.33 | 0.0098 | 0.028 | 0.66 | 0 | 0.053 |  |  | 0 | [10 empty] | 0 | Geneva, B 2684 |  | NAA and AAS for Fe, Ni, Pb, Bi | Group 14 | Fahlerz | [5 empty] | Ottaway 1982; Krause 2003, 62145; David Elbiali 2000, card 408; ill. 5,6; Hafner 1995, 237, fig. 17,4
BAR 47 | dagger with midrib | dagger with midrib | 212 | [5 empty] | Aiguilles des Baulmes | 2 | CA | B |  |  | 0.1 | 0 | 0.4 | 0.48 | 0 | 0 | 0 | 0.01 | 0.71 | 0.049 | 0 |  |  | 0 | [10 empty] | 0 | Geneva, B 5159 |  | NAA and AAS for Fe, Ni, Pb, Bi | Group 6 | Fahlerz | [5 empty] | Ottaway 1982; Krause 2003, 62146
BAR 48 | dagger with midrib | dagger with midrib | 212 | [5 empty] | Eaux Vives | 2 | CA |  |  |  | 0 | 0.27 | 0.9 | 0.37 | 0 | 0.1 | 0.0039 | 0.049 | 0.18 | 0 | 0 |  |  | 0 | [10 empty] | 0 | Geneva, B 1129 |  | NAA and AAS for Fe, Ni, Pb, Bi | Group 14 | Fahlerz | [5 empty] | Ottaway 1982; Krause 2003, 62147; David Elbiali 2000, card 58, ill. 8,16; Millotte 1963, 266, fig. 13,21; Ost. 1971, 79, fig. 13,10
BAR 49 | dagger with midrib | dagger with midrib | 212 | [5 empty] | Champs de Vex Vallais | 4 | A2a | A2b |  |  | 15 | 0 | 0.13 | 0.091 | 0.046 | 0.12 | 0.071 | 0.0046 | 0.28 | 0.0025 | 0 |  |  | 0 | [10 empty] | 0 | Geneva, B 795 |  | NAA and AAS for Fe, Ni, Pb, Bi | Group 14 | Bronze | [5 empty] | Ottaway 1982; Krause 2003, 62148
BAR 5 | chisel | chisel | 134 | [5 empty] | Chevroux | 59 | II_Millennium |  |  |  | 9.7 | 0.54 | 0.66 | 0.18 | 0.13 | 0.37 | 0.012 | 0.017 | 0 | 0.21 | 0.096 |  |  | 0 | [10 empty] | 0 | Lausanne, 19783 II |  | NAA and AAS for Fe, Ni, Pb, Bi | Group 16 | Bronze | [5 empty] | Ottaway 1982; Krause 2003, 62105
BAR 6 | chisel | chisel | 134 | [5 empty] | Chevroux | 59 | II_Millennium |  |  |  | 13 | 0.85 | 0.49 | 0.19 | 0 | 0.47 | 0 | 0.011 | 0 | 0.19 | 0.04 |  |  | 0 | [10 empty] | 0 | Lausanne, 15981 II |  | NAA and AAS for Fe, Ni, Pb, Bi | Group 14 | Bronze | [5 empty] | Ottaway 1982; Krause 2003, 62106
BAR 60 | dagger with midrib | dagger with midrib | 215 | [5 empty] | St. Blaise | 25 | CA |  |  |  | 0 | 0 | 0.02 | 0 | 0.006 | 0.039 | 0.0068 | 0.0014 | 0 | 0.0007 | 0.025 |  |  | 0 | [10 empty] | 0 | Neuchâtel, SB 39 |  | NAA and AAS for Fe, Ni, Pb, Bi | Group 1 | Copper | [5 empty] | Ottaway 1982; Krause 2003, 62149; David Elbiali 2000, card 261, ill. 3,5; Bocks 1964, 102, fig. 24, 24
BAR 61 | Flachbeil | flat axe | 104 | 220 |  |  |  |  | St. Blaise | CA | CA |  |  |  | 2.4 | 0 | 0 | 0 | 0 | 0.019 | 0.0025 | 0 | 0.59 | 0 | 0 |  |  | 0 | [10 empty] | 0 | Neuchâtel, SB40 |  | NAA and AAS for Fe, Ni, Pb, Bi | Group 1 | Bronze | [5 empty] | Ottaway 1982; Krause 2003, 62160
BAR 62 | pendant | pendant | 507 | [5 empty] | St. Blaise | 59 | II_Millennium |  |  |  | 1.9 | 0.043 | 0 | 1.6 | 0.98 | 0 | 0 | 0 | 1.5 | 0.013 | 0 |  |  | 0 | [10 empty] | 0 | Neuchâtel, SB38 |  | NAA and AAS for Fe, Ni, Pb, Bi | Group 7 | Bronze | [5 empty] | Ottaway 1982; Krause 2003, 62161
BAR 63 | tanged dagger | tanged dagger | 212 | [5 empty] | St. Blaise | 2 | CA |  |  |  | 0 | 0.004 | 1.7 | 0.071 | 0 | 1.2 | 0.0059 | 0 | 0 | 0.013 | 0.05 |  |  | 0 | [10 empty] | 0 | Neuchâtel, SB44 |  | NAA and AAS for Fe, Ni, Pb, Bi | Group 11 | Fahlerz | [5 empty] | Ottaway 1982; Krause 2003, 62162
BAR 64 | large flat dagger with round hafting plateplate | large flat dagger with round hafting plateplate | 212 | [5 empty] | Station de Concise | 2 | CA |  |  |  | 0 | 0 | 0.02 | 0 | 0.006 | 0.39 | 0.0068 | 0.0014 | 0 | 0.007 | 0.025 |  |  | 0 | [10 empty] | 0 | Neuchâtel, CONC 61 |  | NAA and AAS for Fe, Ni, Pb, Bi | Group 5 | Fahlerz | [5 empty] | Ottaway 1982; Krause 2003, 62163
BAR 65 | chisel | chisel | 134 | [5 empty] | Station de Concise | 2 | CA |  |  |  | 0 | 0.092 | 0.02 | 0 | 0.008 | 0.043 | 0 | 0.0004 | 0 | 0.0009 | 0.029 |  |  | 0 | [10 empty] | 0 | Neuchâtel, Conc 62 |  | NAA and AAS for Fe, Ni, Pb, Bi | Group 1 | Copper | [5 empty] | Ottaway 1982; Krause 2003, 62164
BAR 66 | Flachbeil | flat axe | 104 | 370 |  |  |  |  | Treytel | CA | CA |  |  |  | 0 | 0.006 | 0 | 0.25 | 0.83 | 0.042 | 0.005 | 0.0008 | 0 | 0.0012 | 0.02 |  |  | 0 | [10 empty] | 0 | Neuchâtel, BX177 |  | NAA and AAS for Fe, Ni, Pb, Bi | Group 7 | Fahlerz | [5 empty] | Ottaway 1982; Krause 2003, 62165
BAR 67 | flat dagger with round hafting plateplate | flat dagger with round hafting plateplate | 212 | [5 empty] | Treytel | 25 | CA |  |  |  | 0 | 0.004 | 0 | 0 | 0.004 | 0.32 | 0.0045 | 0.0005 | 0 | 0.0012 | 0.028 |  |  | 0 | [10 empty] | 0 | Neuchâtel, BX. 155 |  | NAA and AAS for Fe, Ni, Pb, Bi | Group 5 | Fahlerz | [5 empty] | Ottaway 1982; Krause 2003, 62166
BAR 68 | knive | knive | 201 | [5 empty] | Treytel | 25 | CA |  |  |  | 0 | 0.001 | 0.91 | 0 | 0.006 | 0.039 | 0.017 | 0.0003 | 0 | 0.0009 | 0.026 |  |  | 0 | [10 empty] | 0 | Neuchâtel, 156 |  | NAA and AAS for Fe, Ni, Pb, Bi | Group 2 | Arsenical copper | [5 empty] | Ottaway 1982; Krause 2003, 62167
BAR 69 | dagger with midrib | dagger with midrib | 212 | [5 empty] | Treytel | 25 | CA |  |  |  | 0 | 0.17 | 2.7 | 0.051 | 0.014 | 0.041 | 0.0031 | 0.0032 | 0 | 0.002 | 0.063 |  |  | 0 | [10 empty] | 0 | Neuchâtel, BX 154 |  | NAA and AAS for Fe, Ni, Pb, Bi | Group 2 | Arsenical copper | [5 empty] | Ottaway 1982; Krause 2003, 62168
BAR 7 | dagger with midrib | dagger with midrib | 212 | [5 empty] | Chevroux | 25 | CA |  |  |  | 0 | 0.04 | 1.1 | 0.096 | 0.65 | 0.72 | 0.0044 | 0.0012 | 0 | 0 | 0.028 |  |  | 0 | [10 empty] | 0 | Lausanne, 20726 II |  | NAA and AAS for Fe, Ni, Pb, Bi | Group 15 | Fahlerz | [5 empty] | Ottaway 1982; Krause 2003, 62107
BAR 70 | large and small flat dagger with straight hafting plate | large and small flat dagger with straight hafting plate | 212 | [5 empty] | Estavayer | 25 | CA |  |  |  | 0 | 0 | 0.99 | 0.19 | 0.13 | 0.7 | 0.0097 | 0.0004 | 0 | 0.0045 | 0 |  |  | 0 | [10 empty] | 0 | Neuchâtel, EST 17 |  | NAA and AAS for Fe, Ni, Pb, Bi | Group 16 | Fahlerz | [5 empty] | Ottaway 1982; Krause 2003, 62169
BAR 71 | flat dagger with round hafting plateplate | flat dagger with round hafting plateplate | 212 | [5 empty] | Hauterive | 59 | II_Millennium |  |  |  | 3 | 0.28 | 0.086 | 0.41 | 0.044 | 0.013 | 0.023 | 0.0017 | 0 | 0.0044 | 0.22 |  |  | 0 | [10 empty] | 0 | Neuchâtel, HR 427 |  | NAA and AAS for Fe, Ni, Pb, Bi | Group 3 | Bronze | [5 empty] | Ottaway 1982; Krause 2003, 62170
BAR 72 | dagger with midrib | dagger with midrib | 212 | [5 empty] | Bronzestation | 59 | II_Millennium |  |  |  | 12 | 0.009 | 0.47 | 0.31 | 0.16 | 0.67 | 0.0089 | 0.0007 | 0 | 0 | 0.5 |  |  | 0 | [10 empty] | 0 | Neuchâtel, MOR 21 |  | NAA and AAS for Fe, Ni, Pb, Bi | Group 16 | Bronze | [5 empty] | Ottaway 1982; Krause 2003, 62171
BAR 73 | dagger with midrib | dagger with midrib | 212 | [5 empty] | Colombier | 59 | II_Millennium |  |  |  | 11 | 0.28 | 0.24 | 0.1 | 0.019 | 0.27 | 0.018 | 0.0053 | 0 | 0.019 | 0.53 |  |  | 0 | [10 empty] | 0 | Neuchâtel, COL 27 |  | NAA and AAS for Fe, Ni, Pb, Bi | Group 14 | Bronze | [5 empty] | Ottaway 1982; Krause 2003, 62172
BAR 74 | piece of metal | piece of metal | 806 | [5 empty] | Colombier | 59 | II_Millennium |  |  |  | 7.1 | 0.84 | 0.54 | 0.56 | 0.082 | 0.84 | 0.0068 | 0.012 | 0 | 0.17 | 0.055 |  |  | 0 | [10 empty] | 0 | Neuchâtel, COL 22 |  | NAA and AAS for Fe, Ni, Pb, Bi | Group 14 | Bronze | [5 empty] | Ottaway 1982; Krause 2003, 62173
BAR 75 | dagger with midrib | dagger with midrib | 212 | [5 empty] | Colombier | 59 | II_Millennium |  |  |  | 13 | 0.027 | 0.46 | 0.2 | 0.19 | 0.046 | 0.01 | 0.0024 | 0 | 0 | 0 |  |  | 0 | [10 empty] | 0 | Neuchâtel, COL 17 |  | NAA and AAS for Fe, Ni, Pb, Bi | Group 12 | Bronze | [5 empty] | Ottaway 1982; Krause 2003, 62174
BAR 76 | dagger with midrib | dagger with midrib | 216 | [5 empty] | Colombier | 25 | CA |  |  |  | 12 | 0.063 | 0.44 | 0.22 | 0.19 | 0.093 | 0.018 | 0.0022 | 0 | 0 | 0.009 |  |  | 0 | [10 empty] | 0 | Neuchâtel, COL 20 |  | NAA and AAS for Fe, Ni, Pb, Bi | Group 16 | Bronze | [5 empty] | Ottaway 1982; Krause 2003, 62175
BAR 77 | tanged dagger | tanged dagger | 201 | [5 empty] | Colombier | 25 | CA |  |  |  | 0 | 0.011 | 0.046 | 0.26 | 0.85 | 0.093 | 0.0037 | 0.0004 | 0 | 0 | 0.046 |  |  | 0 | [10 empty] | 0 | Neuchâtel, COL 18 |  | NAA and AAS for Fe, Ni, Pb, Bi | Group 7 | Fahlerz | [5 empty] | Ottaway 1982; Krause 2003, 62176
BAR 78 | dagger with midrib | dagger with midrib | 212 | [5 empty] | Portalban | 59 | II_Millennium |  |  |  | 9 | 0.058 | 0.51 | 0.03 | 0.01 | 0.24 | 0.012 | 0.0026 | 0.25 | 0.014 | 0.11 |  |  | 0 | [10 empty] | 0 | Neuchâtel, PT 2 |  | NAA and AAS for Fe, Ni, Pb, Bi | Group 11 | Bronze | [5 empty] | Ottaway 1982; Krause 2003, 62177
BAR 8 | dagger with midrib | dagger with midrib | 212 | [5 empty] | Chevroux | 2 | CA |  |  |  | 0 | 0.009 | 0.75 | 0.066 | 0.18 | 0.66 | 0.0048 | 0.0009 | 0 | 0 | 0.25 |  |  | 0 | [10 empty] | 0 | Lausanne, 16636 II |  | NAA and AAS for Fe, Ni, Pb, Bi | Group 15 | Fahlerz | [5 empty] | Ottaway 1982; Krause 2003, 62108
BAR 86 | flat dagger with round hafting plateplate | flat dagger with round hafting plateplate | 212 | [5 empty] | Auvernier | 4 | A2a |  |  |  | 0 | 0.075 | 0 | 2.1 | 0.54 | 1.1 | 0.0037 | 0.01 | 0 | 0.14 | 0.14 |  |  | 0 | [10 empty] | 0 | Neuchâtel, 166 |  | NAA and AAS for Fe, Ni, Pb, Bi | Group 13 | Fahlerz | [5 empty] | Ottaway 1982; Krause 2003, 62178
BAR 88 | large and small flat dagger with straight hafting plate | large and small flat dagger with straight hafting plate | 212 | [5 empty] | Le Marais | 25 | CA |  |  |  | 0 | 0 | 0 | 0 | 0.011 | 0.26 | 0.0074 | 0.0089 | 0 | 0.0024 | 0.11 |  |  | 0 | [10 empty] | 0 | Neuchâtel, |  | NAA and AAS for Fe, Ni, Pb, Bi | Group 5 | Fahlerz | [5 empty] | Ottaway 1982; Krause 2003, 62186
BAR 89 | awl with square shaft and pointed end | awl with square shaft and pointed end | 806 | [5 empty] | La Saunerie | 25 | CA |  |  |  | 0 | 0.027 | 0.83 | 0.21 | 0.32 | 1 | 0.014 | 0.0035 | 0 | 0.0024 | 0.59 |  |  | 0 | [10 empty] | 0 | Neuchâtel, AUV. 2250 |  | NAA and AAS for Fe, Ni, Pb, Bi | Group 16 | Fahlerz | [5 empty] | Ottaway 1982; Krause 2003, 62188
BAR 90 | pin | pin | 610 | [5 empty] | Le Marais | 25 | CA |  |  |  | 0 | 0.019 | 0.59 | 0 | 0.066 | 0.037 | 0.051 | 0 | 0 | 0.0005 | 0.71 |  |  | 0 | [10 empty] | 0 | Yverdon, |  | NAA and AAS for Fe, Ni, Pb, Bi | Group 2 | Arsenical copper | [5 empty] | Ottaway 1982; Krause 2003, 62189
BAR 91 | sickle-knive | sickle-knive | 317 | [5 empty] | Kirchdorf | 5 | A2b |  |  |  | 0 | 0.026 | 3 | 0.045 | 0.003 | 1.4 | 0.0032 | 0 | 0 | 0.022 | 0.16 |  |  | 0 | [10 empty] | 0 | Linz, A616 |  | NAA and AAS for Fe, Ni, Pb, Bi | Group 11 | Fahlerz | [5 empty] | Ottaway 1982; Krause 2003, 62190
BAR 92 | sickle-knive | sickle-knive | 317 | [5 empty] | Kirchdorf | 5 | A2b |  |  |  | 2.7 | 0 | 0.56 | 0.078 | 0.005 | 0.097 | 0.013 | 0 | 0 | 0.0069 | 0.15 |  |  | 0 | [10 empty] | 0 | Linz 626 |  | NAA and AAS for Fe, Ni, Pb, Bi | Group 2 | Bronze | [5 empty] | Ottaway 1982; Krause 2003, 62191
BAR 93 | flat dagger with round hafting plateplate | flat dagger with round hafting plateplate | 212 | [5 empty] | Ténevières | 4 | A2a |  |  |  | 0 | 0.056 | 0.93 | 2.1 | 0.1 | 0.9 | 0.0019 | 0.0072 | 0 | 0.1 | 0.087 |  |  | 0 | [10 empty] | 0 | Neuchâtel, AUV. 915 |  | NAA and AAS for Fe, Ni, Pb, Bi | Group 16 | Fahlerz | [5 empty] | Ottaway 1982; Krause 2003, 62192
BAR 95 | Flachbeil | flat axe | 104 | 370 |  |  |  |  | St. Peter | 15 | Neolithic |  |  |  | 0 | 0 | 0 | 0 | 0 | 0.019 | 0.0025 | 0.002 | 0.031 | 0.0004 | 0.58 |  |  | 0 | [10 empty] | 0 | Linz, LM, 4796 |  | NAA and AAS for Fe, Ni, Pb, Bi | Group 1 | Copper | [5 empty] | Ottaway 1982; Krause 2003, 62193
BAR 96 | Flachbeil | flat axe | 131 | [5 empty] | St. Peter | 15 | Neolithic |  |  |  | 0 | 0.023 | 0 | 0.002 | 0.003 | 0.027 | 0.0019 | 0.0004 | 0.032 | 0.0006 | 0 |  |  | 0 | [10 empty] | 0 | Linz, LM, A4795 |  | NAA and AAS for Fe, Ni, Pb, Bi | Group 1 | Copper | [5 empty] | Ottaway 1982; Krause 2003, 62195; Höppner et al. 2005, tab. 1
BAR 97 | Flachbeil | flat axe | 104 | 160 |  |  |  |  | Kronstorf | 22 | CA |  |  |  | 0 | 0.013 | 1.1 | 0.005 | 0.004 | 0.062 | 0.013 | 0 | 0.032 | 0.0004 | 0.055 |  |  | 0 | [10 empty] | 0 | Linz, LM, 4419 |  | NAA and AAS for Fe, Ni, Pb, Bi | Group 2 | Arsenical copper | [5 empty] | Ottaway 1982; Krause 2003, 62196; Höppner et al. 2005, tab. 1; Willvonseder 1937, 353f.; Mayer 1977, 55 Nr. 145; Höppner et al. 2005, tab. 2
BAR 98 | sickle-knive | sickle-knive | 317 | [5 empty] | Kirchdorf | 4 | A2a |  |  |  | 0 | 0 | 0.74 | 0.007 | 0.011 | 0.066 | 0.0082 | 0.0063 | 0.045 | 0.004 | 0.044 |  |  | 0 | [10 empty] | 0 | Linz, LM, A 625842 |  | NAA and AAS for Fe, Ni, Pb, Bi | Group 2 | Arsenical copper | [5 empty] | Ottaway 1982; Krause 2003, 62197
BAR 99 | sickle-knive | sickle-knive | 317 | [5 empty] | Kirchdorf | 4 | A2a |  |  |  | 0 | 0.28 | 2.5 | 0.026 | 0.004 | 0.034 | 0.0051 | 0 | 0.064 | 0.0007 | 0.051 |  |  | 0 | [10 empty] | 0 | Linz, LM, A 626836 |  | NAA and AAS for Fe, Ni, Pb, Bi | Group 2 | Arsenical copper | [5 empty] | Ottaway 1982; Krause 2003, 62198
Barfield | awl | awl | 806 | [5 empty] | Monte Covolo |  | CA |  | CA |  | 0.025 | 0.025 | 0.21 | 2.2 | 2 | 0.025 | 0.025 | 0.025 | 0.05 | 0 | 0.025 |  |  | 0 | [10 empty] | 0 |  | Sn< 0.05; Pb <0.05; Ni<0.05; Bi<0.05; Au<0.05; Zn<0.05; Fe<0.05 |  | Group 12 | Fahlerz | [5 empty] | de Marinis, 2006, Rvista Scienze Preistoriche
Barfield and Broglio | axe | axe | 101 | [5 empty] | Bocca Lorenza | Neolithic | CA |  |  | 98.4 | 0.19 | 0.02 | 0.0003 | 0 | 0.41 | 0 | 0 | 0 | 0 | 0 | 0 |  |  | 0 | [10 empty] | 0 | Vicenza, 7776 | in orginal Sb = tr. |  | Group 4 | Fahlerz | [5 empty] | Barfield and Broglio 1966, 80; Pearce 2007, tab. 3,6
Berzero A. et alii 18 | ingot-axe | ingot-axe | 709 | 225 |  |  |  |  | Sabbione | CA | CA |  |  | 99.85 | 0.075 | 1e-06 | 4.2e-05 | 0.00019 | 0.009188 | 0.3173 | 0.0001 | 0.0001 | 0.00316 | 0.003712 | 0.001 |  |  | 0 |  |  |  |  | 0.000321 | 0.00191 | 0.0131 |  |  |  | 0 | Pavia, A 661 |  | NAA and AAS for Cu and Pb | Group 5 | Fahlerz | [5 empty] | de Marinis 2006a, tab. 4; de Marinis 2006a, fig. 3, Pearce 2007, fig. 6.1
Berzero A. et alii 19 | ingot-axe | ingot-axe | 709 | 196.79 |  |  |  |  | Sabbione | CA | CA |  |  | 99.85 | 0.075 | 1e-06 | 0.001713 | 0.002585 | 0.010856 | 0.3931 | 0.0001 | 0.0001 | 0.00326 | 0.000231 | 0.001 |  |  | 0 |  |  |  |  | 0.000197 | 3e-006 | 0.0001 |  |  |  | 0 | Pavia, A 662 |  | NAA and AAS for Cu and Pb | Group 5 | Fahlerz | [5 empty] | de Marinis 2006a, tab. 4; de Marinis 2006a, fig. 3, Pearce 2007, fig. 6.1
Berzero A. et alii 27 | no flanged rough axe | no flanged rough axe | 111 | 448.15 |  |  |  |  | Pieve Albignola | EBA II | A2b |  | A 2b | 98.35 | 0.673 | 0.00761 | 0.003141 | 0.001241 | 0.001319 | 0.1936 | 0 | 0 | 0.000212 | 0.002114 | 0.037 |  |  | 0 |  |  |  |  | 0.000197 | 3e-006 | 0.0236 |  |  |  | 0 | Pavia, A 428 |  | NAA and AAS for Cu and Pb | Group 5 | Fahlerz | [5 empty] | de Marinis 2006a, tab. 4; de Marinis 2006a, fig. 3
Berzero A. et alii 28 | no flanged rough axe | no flanged rough axe | 111 | 462.65 |  |  |  |  | Pieve Albignola | EBA II | A2b |  | A 2b | 98.35 | 0.82 | 0.00836 | 0.002917 | 0.001124 | 0.001194 | 0.2437 | 0 | 0 | 0.000243 | 0.002171 | 0.038 |  |  | 0 |  |  |  |  | 0.000201 | 0.00521 | 0.0131 |  |  |  | 0 | Pavia, A 653 |  | NAA and AAS for Cu and Pb | Group 5 | Fahlerz | [5 empty] | de Marinis 2006a, tab. 4; de Marinis 2006a, fig. 3
Berzero A. et alii 29 | no flanged rough axe | no flanged rough axe | 111 | 417.1 |  |  |  |  | Pieve Albignola | EBA II | A2b |  | A 2b | 98.5 | 0.731 | 0.00693 | 0.002971 | 0.001143 | 0.000876 | 0.2361 | 0 | 0 | 0.000236 | 0.001931 | 0.039 |  |  | 0 |  |  |  |  | 0.000239 | 3e-006 | 0.0102 |  |  |  | 0 | Pavia, A 430 |  | NAA and AAS for Cu and Pb | Group 5 | Fahlerz | [5 empty] | de Marinis 2006a, tab. 4; de Marinis 2006a, fig. 3
Berzero A. et alii 30 | no flanged rough axe | no flanged rough axe | 111 | 529.45 |  |  |  |  | Pieve Albignola | EBA II | A2b |  | A 2b | 94.65 | 0.983 | 0.00714 | 0.003141 | 0.001305 | 2e-06 | 0.1997 | 0 | 0 | 0.000222 | 0.002012 | 0.041 |  |  | 0 |  |  |  |  | 0.000212 | 3e-006 | 0.0001 |  |  |  | 0 | Pavia, A 431 |  | NAA and AAS for Cu and Pb | Group 5 | Fahlerz | [5 empty] | de Marinis 2006a, tab. 4; de Marinis 2006a, fig. 3
Berzero A. et alii 31 | no flanged rough axe | no flanged rough axe | 111 | 446.75 |  |  |  |  | Pieve Albignola | EBA II | A2b |  | A 2b | 98.95 | 0.851 | 0.00893 | 0.002971 | 0.001731 | 0.010936 | 0.4963 | 0 | 0 | 0.000493 | 0.001831 | 0.037 |  |  | 0 |  |  |  |  | 0.000531 | 0.00293 | 0.0049 |  |  |  | 0 | Pavia, A 434 |  | NAA and AAS for Cu and Pb | Group 5 | Fahlerz | [5 empty] | de Marinis 2006a, tab. 4; de Marinis 2006a, fig. 3
Berzero A. et alii 32 | no flanged rough axe | no flanged rough axe | 111 | 404.35 |  |  |  |  | Pieve Albignola | EBA II | A2b |  | A 2b | 91.15 | 0.664 | 0.00634 | 0.003361 | 0.000954 | 0.009048 | 0.2439 | 0 | 0 | 0.000221 | 0.015051 | 0.036 |  |  | 0 |  |  |  |  | 0.000439 | 0.00231 | 0.0046 |  |  |  | 0 | Pavia, A 435 |  | NAA and AAS for Cu and Pb | Group 5 | Fahlerz | [5 empty] | de Marinis 2006a, tab. 3; de Marinis 2006a, fig. 3
Berzero A. et alii 33 | flanged rough axe | flanged rough axe | 109 | 365.08 |  |  |  |  | Pieve Albignola | EBA II | A2b |  | A 2b | 97.05 | 0.961 | 0.0796 | 0.002714 | 0.002048 | 0.001375 | 0.3109 | 0 | 0 | 0.000309 | 0.009731 | 0.037 |  |  | 0 |  |  |  |  | 0.000209 | 0.00101 | 0.02 |  |  |  | 0 | Pavia, A 659 |  | NAA and AAS for Cu and Pb | Group 5 | Fahlerz | [5 empty] | de Marinis 2006a, tab. 3; de Marinis 2006a, fig. 3
Berzero A. et alii 34 | flanged rough axe | flanged rough axe | 109 | 373.42 |  |  |  |  | Pieve Albignola | EBA II | A2b |  | A 2b | 98.15 | 0.793 | 0.00791 | 0.001731 | 0.004348 | 0.002411 | 0.2971 | 0 | 0 | 0.000291 | 0.004116 | 0.038 |  |  | 0 |  |  |  |  | 0.000199 | 0.00591 | 0.0119 |  |  |  | 0 | Pavia, A 659 |  | NAA and AAS for Cu and Pb | Group 5 | Fahlerz | [5 empty] | de Marinis 2006a, tab. 5; de Marinis 2006a, fig. 3
Berzero A. et alii 35 | Randleistenbeil | flanged axe | 110 | 383.3 |  |  |  |  | Pieve Albignola | EBA II | A2b |  | A 2b | 91.15 | 6.93 | 0.0751 | 0.00171 | 0.005631 | 2e-06 | 0.1941 | 0 | 0 | 0.000213 | 0.053917 | 0.049 |  |  | 0 |  |  |  |  | 0.000321 | 0.00593 | 0.021 |  |  |  | 0 | Pavia, A 272 |  | NAA and AAS for Cu and Pb | Group 5 | Bronze | [5 empty] | de Marinis 2006a, tab. 5; de Marinis 2006a, fig. 3
Berzero A. et alii 36 | Randleistenbeil | flanged axe | 110 | 446.9 |  |  |  |  | Pieve Albignola | EBA II | A2b |  | A 2b | 90.55 | 7.591 | 0.0761 | 0.001814 | 0.004946 | 0.003335 | 0.1294 | 0 | 0 | 0.000131 | 0.018517 | 0.051 |  |  | 0 |  |  |  |  | 0.000421 | 0.00712 | 0.0146 |  |  |  | 0 | Pavia, A 273 |  | NAA and AAS for Cu and Pb | Group 5 | Bronze | [5 empty] | de Marinis 2006a, tab. 5; de Marinis 2006a, fig. 3
Berzero A. et alii 37 | Randleistenbeil | flanged axe | 110 | 498.1 |  |  |  |  | Pieve Albignola | EBA II | A2b |  | A 2b | 90.95 | 6.88 | 0.0696 | 0.001531 | 0.002662 | 0.001317 | 0.1741 | 0 | 0 | 0.000171 | 0.015114 | 0.047 |  |  | 0 |  |  |  |  | 0.000731 | 3e-006 | 0.0239 |  |  |  | 0 | Pavia, A 274 |  | NAA and AAS for Cu and Pb | Group 5 | Bronze | [5 empty] | de Marinis 2006a, tab. 5; de Marinis 2006a, fig. 3
Berzero A. et alii 38 | Randleistenbeil | flanged axe | 110 | 511.65 |  |  |  |  | Pieve Albignola | EBA II | A2b |  | A 2b | 93.85 | 4.91 | 0.0591 | 0.001371 | 0.001709 | 0.001041 | 0.4336 | 0 | 0 | 0.000433 | 0.022714 | 0.042 |  |  | 0 |  |  |  |  | 0.000391 | 0.00511 | 0.0214 |  |  |  | 0 | Pavia, A 275 |  | NAA and AAS for Cu and Pb | Group 5 | Bronze | [5 empty] | de Marinis 2006a, tab. 5; de Marinis 2006a, fig. 3
Berzero A. et alii 39 | Randleistenbeil | flanged axe | 110 | 592.15 |  |  |  |  | Pieve Albignola | EBA II | A2b |  | A 2b | 91.2 | 6.314 | 0.0731 | 0.001844 | 0.00346 | 0.002785 | 0.0141 | 0 | 0 | 0.000136 | 0.026171 | 0.047 |  |  | 0 |  |  |  |  | 0.000411 | 0.00643 | 0.0127 |  |  |  | 0 | Pavia, A 276 |  | NAA and AAS for Cu and Pb | Group 1 | Bronze | [5 empty] | de Marinis 2006a, tab. 5; de Marinis 2006a, fig. 3
Berzero A. et alii 40 | Randleistenbeil | flanged axe | 110 | 583.7 |  |  |  |  | Pieve Albignola | EBA II | A2b |  | A 2b | 91.45 | 7.741 | 0.0793 | 0.001821 | 0.001441 | 2e-06 | 0.1439 | 0 | 0 | 0.000131 | 0.003419 | 0.051 |  |  | 0 |  |  |  |  | 0.000371 | 0.00411 | 0.0089 |  |  |  | 0 | Pavia, A 277 |  | NAA and AAS for Cu and Pb | Group 5 | Bronze | [5 empty] | de Marinis 2006a, tab. 5; de Marinis 2006a, fig. 3
Berzero A. et alii 41 | Randleistenbeil | flanged axe | 110 | 411.25 |  |  |  |  | Pieve Albignola | EBA II | A2b |  | A 2b | 90.15 | 8.41 | 0.0781 | 0.00183 | 0.005053 | 0.002284 | 0.1673 | 0 | 0 | 0.000167 | 0.001419 | 0.053 |  |  | 0 |  |  |  |  | 0.000521 | 0.00874 | 0.0169 |  |  |  | 0 | Pavia, A 278 |  | NAA and AAS for Cu and Pb | Group 5 | Bronze | [5 empty] | de Marinis 2006a, tab. 5; de Marinis 2006a, fig. 3
Berzero A. et alii 42 | Randleistenbeil | flanged axe | 110 | 396.74 |  |  |  |  | Pieve Albignola | EBA II | A2b |  | A 2b | 90.55 | 7.53 | 0.0891 | 0.001891 | 0.004436 | 0.002556 | 0.1871 | 0 | 0 | 0.000173 | 0.001639 | 0.054 |  |  | 0 |  |  |  |  | 0.000331 | 0.0069 | 0.0131 |  |  |  | 0 | Pavia, A 279 |  | NAA and AAS for Cu and Pb | Group 5 | Bronze | [5 empty] | de Marinis 2006a, tab. 5; de Marinis 2006a, fig. 4
Berzero A. et alii 43 | Randleistenbeil | flanged axe | 110 | 358.7 |  |  |  |  | Pieve Albignola | EBA II | A2b |  | A 2b | 91.8 | 6.93 | 0.00731 | 0.002713 | 0.001742 | 0.001293 | 0.1694 | 0 | 0 | 0.000169 | 0.004596 | 0.055 |  |  | 0 |  |  |  |  | 0.000631 | 3e-006 | 0.021 |  |  |  | 0 | Pavia, A 432 |  | NAA and AAS for Cu and Pb | Group 5 | Bronze | [5 empty] | de Marinis 2006a, tab. 5; de Marinis 2006a, fig. 3
Berzero A. et alii 44 | Randleistenbeil | flanged axe | 110 | 532.3 |  |  |  |  | Pieve Albignola | EBA II | A2b |  | A 2b | 91.35 | 6.391 | 0.0781 | 0.001839 | 0.003053 | 0.001986 | 0.0139 | 0 | 0 | 0.000131 | 0.022131 | 0.053 |  |  | 0 |  |  |  |  | 0.000393 | 0.00595 | 0.0104 |  |  |  | 0 | Pavia, A 433 |  | NAA and AAS for Cu and Pb | Group 1 | Bronze | [5 empty] | de Marinis 2006a, tab. 5; de Marinis 2006a, fig. 3
Berzero A. et alii 45 | Randleistenbeil | flanged axe | 110 | 384.16 |  |  |  |  | Pieve Albignola | EBA II | A2b |  | A 2b | 91.6 | 6.701 | 0.00894 | 0.001817 | 0.003056 | 0.002144 | 0.172 | 0 | 0 | 0.000161 | 0.003591 | 0.061 |  |  | 0 |  |  |  |  | 0.000731 | 3e-006 | 0.0129 |  |  |  | 0 | Pavia, A 655 |  | NAA and AAS for Cu and Pb | Group 5 | Bronze | [5 empty] | de Marinis 2006a, tab. 5; de Marinis 2006a, fig. 3
Berzero A. et alii 46 | Randleistenbeil | flanged axe | 110 | 538.15 |  |  |  |  | Pieve Albignola | EBA II | A2b |  | A 2b | 90.35 | 7.413 | 0.081 | 0.001831 | 0.004319 | 0.002136 | 0.0971 | 0 | 0 | 0.001131 | 0.019831 | 0.054 |  |  | 0 |  |  |  |  | 0.000339 | 0.00513 | 0.0103 |  |  |  | 0 | Pavia, A 657 |  | NAA and AAS for Cu and Pb | Group 5 | Bronze | [5 empty] | de Marinis 2006a, tab. 5; de Marinis 2006a, fig. 3
Berzero A. et alii 47 | Randleistenbeil | flanged axe | 110 | 446.2 |  |  |  |  | Pieve Albignola | EBA II | A2b |  | A 2b | 93.75 | 5.91 | 0.0792 | 0.00169 | 0.002839 | 0.002366 | 0.1629 | 0 | 0 | 0.000162 | 0.022716 | 0.049 |  |  | 0 |  |  |  |  | 0.000319 | 0.00631 | 0.0126 |  |  |  | 0 | Pavia, A 658 |  | NAA and AAS for Cu and Pb | Group 5 | Bronze | [5 empty] | de Marinis 2006a, tab. 5; de Marinis 2006a, fig. 3
Berzero A. et alii 48 | Randleistenbeil | flanged axe | 110 | 463 |  |  |  |  | Pieve Albignola | EBA II | A2b |  | A 2b | 91.75 | 6.181 | 0.0731 | 0.001836 | 0.004346 | 0.003989 | 0.1014 | 0 | 0 | 0.00016 | 0.001931 | 0.055 |  |  | 0 |  |  |  |  | 0.000321 | 0.00582 | 0.0116 |  |  |  | 0 | Pavia, A 663 |  | NAA and AAS for Cu and Pb | Group 5 | Bronze | [5 empty] | de Marinis 2006a, tab. 5; de Marinis 2006a, fig. 3
Berzero A. et alii 49 | Randleistenbeil | flanged axe | 110 | 46.55 |  |  |  |  | Pieve Albignola | EBA II | A2b |  | A 2b | 91.2 | 7.79 | 0.0691 | 0.001831 | 0.003262 | 0.002318 | 0.1593 | 0 | 0 | 0.000164 | 0.003509 | 0.056 |  |  | 0 |  |  |  |  | 0.000396 | 3e-006 | 0.0131 |  |  |  | 0 | Pavia, A 664 |  | NAA and AAS for Cu and Pb | Group 5 | Bronze | [5 empty] | de Marinis 2006a, tab. 5; de Marinis 2006a, fig. 3
Berzero A. et alii 50 | Randleistenbeil | flanged axe | 110 | 482.75 |  |  |  |  | Pieve Albignola | EBA II | A2b |  | A 2b | 90.15 | 7.041 | 0.0791 | 0.001931 | 0.007399 | 0.002288 | 0.132 | 0 | 0 | 0.001012 | 0.093116 | 0.057 |  |  | 0 |  |  |  |  | 0.000331 | 0.00446 | 0.0093 |  |  |  | 0 | Pavia, A 665 |  | NAA and AAS for Cu and Pb | Group 5 | Bronze | [5 empty] | de Marinis 2006a, tab. 5; de Marinis 2006a, fig. 3
Berzero A. et alii 51 | Randleistenbeil | flanged axe | 110 | 448.9 |  |  |  |  | Pieve Albignola | EBA II | A2b |  | A 2b | 91.25 | 6.01 | 0.0831 | 0.002031 | 0.005571 | 0.004686 | 0.1096 | 0 | 0 | 0.001008 | 0.084117 | 0.049 |  |  | 0 |  |  |  |  | 0.000396 | 0.0067 | 0.0139 |  |  |  | 0 | Pavia, A 666 |  | NAA and AAS for Cu and Pb | Group 5 | Bronze | [5 empty] | de Marinis 2006a, tab. 5; de Marinis 2006a, fig. 3
Berzero A. et alii 52 | Randleistenbeil | flanged axe | 110 | [5 empty] | Pieve Albignola | EBA II | A2b |  | A 2b | 75.05 | 15.561 | 0.041 | 0.003163 | 0.002916 | 0.001334 | 0.3914 | 0 | 0 | 0.000371 | 0.002155 | 0.065 |  |  | 0 |  |  |  |  | 0.000739 | 0.00131 | 0.0026 |  |  |  | 0 | Pavia, A 429 |  | NAA and AAS for Cu and Pb | Group 5 | Bronze | [5 empty] | de Marinis 2006a, tab. 5; de Marinis 2006a, fig. 3
Berzero A. et alii 88 | ingot-axe | ingot-axe | 709 | [5 empty] | Sabbione | EBA II | A2b |  | A 2b | 99.85 | 0.075 | 1e-06 | 0.000312 | 0.025712 | 0.009189 | 0.00224 | 0.0001 | 0.0001 | 0.00197 | 0.006231 | 0.001 |  |  | 0 |  |  |  |  | 0.000219 | 3e-006 | 0.0001 |  |  |  | 0 |  |  | NAA and AAS for Cu and Pb | Group 1 | Copper | [5 empty] | de Marinis 2006a, tab. 5; de Marinis 2006a, fig. 3, Sestieri et al 2007, tab. 1
Budd M6569 | dagger blade, fragm. | dagger blade, fragm. | 200 | [5 empty] | Mondsee |  | CA |  |  | 89.2 | 0 | 0 | 10.71 | 0 | 0 | 0.0005 | 0 | 0 | 0 | 0 | 0.0005 |  |  | 0 | [10 empty] | 0 | Vienna, M6569 |  | EPMA | Group 2 | Arsenical copper
Budd M6572 | dagger blade, 3 rivets | dagger blade, 3 rivets | 200 | [5 empty] | Mondsee |  | CA |  |  | 94.61 | 0 | 0 | 5.35 | 0 | 0.0005 | 0 | 0 | 0 | 0 | 0 | 0 |  |  | 0 | [10 empty] | 0 | Vienna, M6572 |  | EPMA | Group 2 | Arsenical copper
Duncan Hook 14a | halberd blade | halberd blade | 210 | [5 empty] | Calvatone | CA | CA |  |  | 93.7 | 0.005 | 0.005 | 2.74 | 0.005 | 0.024 | 0.023 | 0.023 | 0 | 0.01 | 0.0015 | 0.0015 |  |  | 0 | [10 empty] | 0 | British museum | Sn<0.01; Pb<0.01; Zn<0.02; Fe<0.003; Co<0.003; Sb<0.01; S<0.02 | ICP-AES | Group 2 | Arsenical copper | [5 empty] | Sestieri et al 2007, tab. 1
Duncan Hook 14b | halberd rivet | halberd rivet | 210 | [5 empty] | Calvatone | CA | CA |  |  | 100 | 0.005 | 0.01 | 0.005 | 0.005 | 0.008 | 0.027 | 0.005 | 0 | 0.005 | 0.0015 | 0.0015 |  |  | 0 | [10 empty] | 0 | British museum | Sn<0.01; As<0.01; Zn<0.01; Fe<0.003; Co<0.003; Sb<0.01; Bi<0.01; S<0.01 | ICP-AES | Group 1 | Copper | 38.556±77 | 15.709±32 | 18.423±38 | 2.09286±26 |  | Hook 2003; Hook 2007
EMPA 40249 | Scheibenkopfnadel | disc-headed pin | 604 | [5 empty] | Les Places | Bz A1 | A1 | A1 |  |  | 0.005 | 0.0011 | 0.0866 | 1.5 | 1.1 | 1.22 | 0.0012 | 0.0005 | 0.0544 | 1.17 | 0.01 |  |  | 0 | [7 empty] | 0.0025 | 0.0025 |  | 0 | Sion 40249 | Sn<0.01; Se<0.005;Te<0.005 | LA-ICP-MS | Group 13 | Fahlerz | [5 empty] | Höppner et al. 2005, tab. 1; David Elbiali 2000, card 506, ill. 56,1; fig. 2B,1; Gallay and Chaix 1984, fig. 12,1042
FG 30872 | Randleistenbeil | flanged axe | 110 | [5 empty] | Buchberg-Wiesing | EBA | A |  |  | 96 | 0.42 | 0.02 | 0.79 | 1.23 | 0.78 | 0.84 | 0.005 | 0.03 | 0.1 | 0.009 | 0.025 |  |  | 0 | [10 empty] | 0 |  | Bi<0.005; Fe<0.05 | EDXRF | Group 16 | Fahlerz | [5 empty] | Höppner et al. 2005, tab. 1
FG 40649 | Ösenring | Ösenring | 702 | [5 empty] | Gammersham | EBA | A |  |  | 96 | 0.005 | 0.005 | 2.06 | 1.47 | 0.82 | 0.005 | 0.047 | 0.005 | 0.005 | 0.005 | 0.025 |  |  | 0 | [10 empty] | 0 |  | Sn<0.01; Pb<0.01; Ni<0.01; Au<0.01; Zn<0.01; Co<0.01; Fe<0.05 | EDXRF | Group 12 | Fahlerz | [5 empty] | Höppner et al. 2005, tab. 1
FG 40650 | Ösenring | Ösenring | 702 | [5 empty] | Gammersham | EBA | A |  |  | 96 | 0.005 | 0.005 | 1.75 | 1.32 | 1.03 | 0.005 | 0.052 | 0.005 | 0.005 | 0.005 | 0.025 |  |  | 0 | [10 empty] | 0 |  | Sn<0.01; Pb<0.01; Ni<0.01; Au<0.01; Zn<0.01; Co<0.01; Fe<0.05 | EDXRF | Group 12 | Fahlerz | [5 empty] | Höppner et al. 2005, tab. 1
FG 40651 | Ösenring | Ösenring | 702 | [5 empty] | Gammersham | EBA | A |  |  | 95 | 0.005 | 0.005 | 2.38 | 1.51 | 0.85 | 0.005 | 0.082 | 0.005 | 0.005 | 0.005 | 0.13 |  |  | 0 | [10 empty] | 0 |  | Sn<0.01; Pb<0.01; Ni<0.01; Au<0.01; Zn<0.01; Co<0.01; | EDXRF | Group 12 | Fahlerz | [5 empty] | Höppner et al. 2005, tab. 1
FG 40652 | Ösenring | Ösenring | 702 | [5 empty] | Gammersham | EBA | A |  |  | 95 | 0.005 | 0.005 | 2.938 | 1.41 | 0.81 | 0.005 | 0.081 | 0.005 | 0.005 | 0.005 | 0.025 |  |  | 0 | [10 empty] | 0 |  | Sn<0.01; Pb<0.01; Ni<0.01; Au<0.01; Zn<0.01; Co<0.01; Fe<0.05 | EDXRF | Group 12 | Fahlerz | [5 empty] | Höppner et al. 2005, tab. 1
FG 40653 | Ösenring | Ösenring | 702 | [5 empty] | Gammersham | EBA | A |  |  | 96 | 0.005 | 0.005 | 2.09 | 1.45 | 0.74 | 0.005 | 0.069 | 0.005 | 0.005 | 0.005 | 0.05 |  |  | 0 | [10 empty] | 0 |  | Sn<0.01; Au<0.01; Fe<0.05 | EDXRF | Group 12 | Fahlerz | [5 empty] | Höppner et al. 2005, tab. 1
FG 40654 | Ösenring | Ösenring | 702 | [5 empty] | Gammersham | EBA | A |  |  | 96 | 0.005 | 0.005 | 1.98 | 1.41 | 1.05 | 0.005 | 0.052 | 0.005 | 0.005 | 0.005 | 0.025 |  |  | 0 | [10 empty] | 0 |  | Sn<0.01; Pb<0.01; Ni<0.01; Au<0.01; Zn<0.01; Co<0.01; Fe<0.05 | EDXRF | Group 12 | Fahlerz | [5 empty] | Höppner et al. 2005, tab. 1
FG 40655 | Ösenring | Ösenring | 702 | [5 empty] | Gammersham | EBA | A |  |  | 95 | 0.005 | 0.005 | 2.13 | 1.52 | 0.91 | 0.005 | 0.055 | 0.005 | 0.005 | 0.005 | 0.23 |  |  | 0 | [10 empty] | 0 |  | Sn<0.01; Au<0.01 | EDXRF | Group 12 | Fahlerz | [5 empty] | Höppner et al. 2005, tab. 1
FG 40656 | Ösenring | Ösenring | 702 | [5 empty] | Gammersham | EBA | A |  |  | 96 | 0.005 | 0.005 | 2.6 | 1.32 | 1.21 | 0.005 | 0.073 | 0.005 | 0.005 | 0.005 | 0.09 |  |  | 0 | [10 empty] | 0 |  | Sn<0.01; Pb<0.01; Ni<0.01; Au<0.01; Zn<0.01; Co<0.01 | EDXRF | Group 12 | Fahlerz | [5 empty] | Höppner et al. 2005, tab. 1
FG 40657 | Ösenring | Ösenring | 702 | [5 empty] | Gammersham | EBA | A |  |  | 96 | 0.005 | 0.005 | 1.91 | 1.52 | 0.76 | 0.005 | 0.044 | 0.005 | 0.005 | 0.005 | 0.16 |  |  | 0 | [10 empty] | 0 |  | Sn<0.01; Pb<0.01; Ni<0.01; Au<0.01; Zn<0.01; Co<0.01 | EDXRF | Group 12 | Fahlerz | [5 empty] | Höppner et al. 2005, tab. 1
FG 40658 | Ösenring | Ösenring | 702 | [5 empty] | Gammersham | EBA | A |  |  | 95 | 0.005 | 0.005 | 2.21 | 1.16 | 1.16 | 0.005 | 0.1 | 0.005 | 0.005 | 0.005 | 0.025 |  |  | 0 | [10 empty] | 0 |  | Sn<0.01; Pb<0.01; Ni<0.01; Au<0.01; Zn<0.01; Co<0.01; Fe<0.05 | EDXRF | Group 12 | Fahlerz | [5 empty] | Höppner et al. 2005, tab. 1
FG 40664 | Ösenring | Ösenring | 702 | [5 empty] | Gammersham | EBA | A |  |  | 96 | 0.005 | 0.005 | 1.77 | 1.35 | 0.73 | 0.005 | 0.059 | 0.005 | 0.005 | 0.005 | 0.025 |  |  | 0 | [10 empty] | 0 |  | Sn<0.01; Pb<0.01; Ni<0.01; Au<0.01; Zn<0.01; Co<0.01; Fe<0.05 | EDXRF | Group 12 | Fahlerz | [5 empty] | Höppner et al. 2005, tab. 1
FG 40665 | Ösenring | Ösenring | 702 | [5 empty] | Gammersham | EBA | A |  |  | 96 | 0.005 | 0.005 | 2.08 | 1.11 | 0.92 | 0.005 | 0.065 | 0.005 | 0.005 | 0.005 | 0.09 |  |  | 0 | [10 empty] | 0 |  | Sn<0.01; Pb<0.01; Ni<0.01; Au<0.01; Zn<0.01; Co<0.01 | EDXRF | Group 12 | Fahlerz | [5 empty] | Höppner et al. 2005, tab. 1
FG 40666 | Ösenring | Ösenring | 702 | [5 empty] | Gammersham | EBA | A |  |  | 96 | 0.005 | 0.005 | 2.33 | 1.4 | 1.25 | 0.005 | 0.083 | 0.005 | 0.005 | 0.005 | 0.1 |  |  | 0 | [10 empty] | 0 |  | Sn<0.01; Pb<0.01; Ni<0.01; Au<0.01; Zn<0.01; Co<0.01 | EDXRF | Group 12 | Fahlerz | [5 empty] | Höppner et al. 2005, tab. 1
FG 40667 | Ösenring | Ösenring | 702 | [5 empty] | Gammersham | EBA | A |  |  | 95 | 0.005 | 0.005 | 2.19 | 1.21 | 1.23 | 0.005 | 0.112 | 0.005 | 0.005 | 0.005 | 0.025 |  |  | 0 | [10 empty] | 0 |  | Sn<0.01; Pb<0.01; Ni<0.01; Au<0.01; Zn<0.01; Co<0.01; Fe<0.05 | EDXRF | Group 12 | Fahlerz | [5 empty] | Höppner et al. 2005, tab. 1
FG 40668 | Ösenring | Ösenring | 702 | [5 empty] | Gammersham | EBA | A |  |  | 96 | 0.005 | 0.005 | 1.66 | 1.61 | 1.14 | 0.005 | 0.062 | 0.005 | 0.005 | 0.005 | 0.09 |  |  | 0 | [10 empty] | 0 |  | Sn<0.01; Pb<0.01; Ni<0.01; Au<0.01; Zn<0.01; Co<0.01 | EDXRF | Group 12 | Fahlerz | [5 empty] | Höppner et al. 2005, tab. 1
FG 40669 | Ösenring | Ösenring | 702 | [5 empty] | Gammersham | EBA | A |  |  | 96 | 0.005 | 0.005 | 1.73 | 1.17 | 1.06 | 0.005 | 0.034 | 0.005 | 0.005 | 0.005 | 0.07 |  |  | 0 | [10 empty] | 0 |  | Sn<0.01; Pb<0.01; Ni<0.01; Au<0.01; Zn<0.01; Co<0.01 | EDXRF | Group 12 | Fahlerz | [5 empty] | Höppner et al. 2005, tab. 1
FG 990692 | metal strip | metal strip | 501 | [5 empty] | Brixlegg | EBA | A |  |  | 99 | 0.0025 | 0.03 | 0.021 | 0.107 | 0.013 | 0.005 | 0.0025 | 0.01 | 0 | 0.0025 | 0.51 |  |  | 0 | [10 empty] | 0 |  | Sn<0.005;Ni<0.01; Bi<0.005; Au<0.01; Co<0.005 | EDXRF | Group 3 | Arsenical copper | [5 empty] | Höppner et al. 2005, tab. 1
FMZ 2256 | Randleistenbeil | flanged axe | 112 | [5 empty] | Lannach | 03/04/12 | CA |  |  | 95 | 3.5 | 0.01 | 0.47 | 0.54 | 0.66 | 0.129 | 0.005 | 0.005 | 0.1 | 0.005 | 0.025 |  |  | 0 | [10 empty] | 0 | Quedlinburg III/51/641/119 | Bi<0.01; Au<0.01; Zn<0.01; Co<0.01; Fe<0.05 | EDXRF | Group 16 | Bronze | [5 empty] | Krause 2003, n° 34178
FMZ 385 | Flachbeil | flat axe | 104 | [5 empty] | Abtsdorfer Lake | 22 | CA |  |  | 97 | 0.005 | 0.005 | 3.1 | 0.068 | 0.009 | 0.005 | 0.005 | 0.005 | 0.005 | 0.005 | 0.05 |  |  | 0 | [10 empty] | 0 | München 1990, 3506 a | Sn<0.01; Bi<0.01; Au<0.01; Zn<0.01; Co<0.01; Fe<0.01 | EDXRF | Group 2 | Arsenical copper | [5 empty] | Krause 2003, n° 32310
FMZ 386 | Flachbeil | flat axe | 104 | [5 empty] | Abtsdorfer Lake | 22 | CA |  |  | 98 | 0.005 | 0.005 | 1.7 | 0.009 | 0.013 | 0.005 | 0.005 | 0.005 | 0.005 | 0.005 | 0.05 |  |  | 0 | [10 empty] | 0 | München 1990, 3506 b | Sn<0.01; Bi<0.01; Zn<0.01; Co<0.01; Fe<0.05 | EDXRF | Group 2 | Arsenical copper | [5 empty] | Krause 2003, n° 32311
FMZ 388 | Griffzungendolch | grip-tongue dagger | 215 | [5 empty] | Kirchheim | 25 | CA |  |  | 99 | 0.005 | 0.16 | 0.005 | 0.038 | 0.152 | 0.017 | 0.013 | 0.01 | 0.005 | 0.005 | 0.025 |  |  | 0 | [10 empty] | 0 | München 1984, 3391 a | Sn<0.01; As<0.01; Zn<0.01; Co<0.01; Fe<0.05 | EDXRF | Group 4 | Fahlerz | [5 empty] | Krause 2003, n° 32313
BM 2284 | Poignard | dagger | 201 | [5 empty] | Dolmen d'Orgon / du Mas des Gavots | Remedello 2800 - 2500 | CA |  |  | 95 | 0.001 | 0.01 | 4 | 0 | 0.08 | 0.001 | 0.2 | 0 | 0 | 0 | 0.001 |  |  | 0 | [10 empty] | 0 |  | Ni=tr. |  | Group 2 | Arsenical copper | [5 empty] | Benoit Mille phd
BM 2285 | Alène | awl | 806 | [5 empty] | Dolmen d'Orgon / du Mas des Gavots | Remedello probable 2800 - 2500 | CA |  |  | 99 | 0.001 | 0.001 | 0.1 | 0 | 0.04 | 0.001 | 0.02 | 0 | 0 | 0 | 0.005 |  |  | 0 | [10 empty] | 0 |  | Ni=tr. |  | Group 2 | Arsenical copper | [5 empty] | Benoit Mille phd
BM 2286 | Alène | awl | 806 | [5 empty] | Dolmen d'Orgon / du Mas des Gavots | Remedello probable 2800 - 2500 | CA |  |  | 99 | 0.001 | 0.002 | 0.2 | 0 | 0.05 | 0.001 | 0.01 | 0 | 0 | 0 | 0.003 |  |  | 0 | [10 empty] | 0 |  | Sn=tr. |  | Group 2 | Arsenical copper | [5 empty] | Benoit Mille phd
BM 2287 | Perle | bead | 801 | [5 empty] | Dolmen d'Orgon / du Mas des Gavots | Remedello probable 2800 - 2500 | CA |  |  | 98 | 0.002 | 0.004 | 2 | 0 | 0.1 | 0.001 | 0.1 | 0 | 0 | 0 | 0 |  |  | 0 | [10 empty] | 0 |  | Ni=tr. |  | Group 2 | Arsenical copper | [5 empty] | Benoit Mille phd
BM 2288 | Perle | bead | 801 | [5 empty] | Dolmen d'Orgon / du Mas des Gavots | Remedello probable 2800 - 2500 | CA |  |  | 99 | 0.01 | 0.006 | 0.3 | 0 | 0.1 | 0.001 | 0.008 | 0 | 0 | 0 | 0.01 |  |  | 0.001 | [10 empty] | 0 |  | Sn, Fe=tr. |  | Group 9 | Fahlerz | [5 empty] | Benoit Mille phd
BM 297/26 | Hache à légers rebords | flanged axe | 110 | [5 empty] | Aux Rompus | Fin Bronze A1 / Bronze A2 | A1_A2a |  |  | 91 | 7.8 | 0.015 | 0.04 | 0.3 | 0.15 | 0.1 | 0.003 | 0 | 0.2 | 0 | 0.007 |  |  | 0.001 | [10 empty] | 0 | Musée de Besançon, n°869.1.1 | Mn = tr |  | Group 13 | Bronze | [5 empty] | Benoit Mille phd, cf. Gallia P, 1986, p. 473
BM 3024 | Perle | bead | 801 | [5 empty] | La Baume de Lan | Chalcolithique probable | CA |  |  | 97 | 0 | 0.001 | 0 | 0.4 | 2 | 0.008 | 0.001 | 0 | 0.001 | 0 | 0.003 |  |  | 0.002 | [10 empty] | 0 |  | Sn=tr. |  | Group 7 | Fahlerz | [5 empty] | Benoit Mille phd
BM 3815 | Poignard | dagger | 201 | [5 empty] | Les Calades | Campaniforme ancien: 2500-2400 | CA |  |  | 92.8 | 0 | 0 | 6 | 0 | 0.01 | 0.06 | 0 | 0 | 0 | 0 | 0 |  |  | 0 | [10 empty] | 0 |  | Sb, Bi, Fe= tr. |  | Group 2 | Arsenical copper | [5 empty] | Benoit Mille phd
BM 3848 | Alène | awl | 806 | [5 empty] | Les Calades | Campaniforme ancien: 2500-2400 | CA |  |  | 98 | 0.003 | 0.003 | 1.5 | 0 | 0.5 | 0 | 0.002 | 0 | 0 | 0 | 0.001 |  |  | 0 | [10 empty] | 0 |  |  |  | Group 9 | Fahlerz | [5 empty] | Benoit Mille phd
BM 3849 | Alène | awl | 806 | [5 empty] | Les Calades | Campaniforme ancien: 2500-2400 | CA |  |  | 99 | 0.001 | 0.002 | 0.7 | 0.02 | 0.2 | 0.07 | 0.001 | 0 | 0 | 0 | 0.001 |  |  | 0 | [10 empty] | 0 |  |  |  | Group 9 | Fahlerz | [5 empty] | Benoit Mille phd
BM 3850 | Tige | rod | 808 | [5 empty] | Les Calades | Campaniforme ancien: 2500-2400 | CA |  |  | 97 | 0.002 | 0.001 | 2 | 0 | 0.5 | 0 | 0.004 | 0 | 0 | 0 | 0 |  |  | 0 | [10 empty] | 0 |  |  |  | Group 9 | Fahlerz | [5 empty] | Benoit Mille phd
BM 3851 | Alène | awl | 806 | [5 empty] | Miouvin | Campaniforme récent: 2400-2150 | CA |  |  | 99 | 0.001 | 0 | 0.01 | 0.5 | 0.01 | 0 | 0 | 0.002 | 0 | 0 | 0 |  |  | 0 | [10 empty] | 0 |  |  |  | Group 3 | Arsenical copper | [5 empty] | Benoit Mille phd
BM 3858 | Déchet | slag? | 801 | [5 empty] | Les Calades | Campaniforme ancien: 2500-2400 | CA |  |  | 92.9 | 0 | 0.05 | 2.5 | 0.5 | 0.15 | 0.08 | 0.005 | 0 | 0 | 0 | 0 |  |  | 0 | [10 empty] | 0 |  |  |  | Group 12 | Fahlerz | [5 empty] | Benoit Mille phd
BM 3859 | Déchet | slag? | 801 | [5 empty] | Les Calades | Campaniforme ancien: 2500-2400 | CA |  |  | 95 | 0.005 | 0.01 | 3 | 0.15 | 0.5 | 0.005 | 0.25 | 0 | 0 | 0 | 0.001 |  |  | 0 | [10 empty] | 0 |  |  |  | Group 12 | Fahlerz | [5 empty] | Benoit Mille phd
BM 386/26 | Poignard | dagger | 201 | [5 empty] | Dolmen du Villard | Campaniforme récent: 2400-2150 | CA |  |  | 99.4 | 0 | 0.002 | 0.03 | 0.01 | 0.5 | 0.025 | 0.001 | 0 | 0 | 0 | 0 |  |  | 0 | [10 empty] | 0 |  |  |  | Group 4 | Fahlerz | [5 empty] | Benoit Mille phd, cf. Barge
BM 386/34 | Déchet | slag? | 801 | [5 empty] | Les Calades 1 | Campaniforme ancien: 2500-2400 | CA |  |  | 96.35 | 0.01 | 0 | 3.25 | 0 | 0.002 | 0.01 | 0.001 | 0 | 0 | 0 | 0 |  |  | 0 | [10 empty] | 0 |  | Sn, Sb, Ni = tr. |  | Group 2 | Arsenical copper | [5 empty] | Benoit Mille phd, cf. Barge
BM 386/36 | Alène | awl | 806 | [5 empty] | Les Calades 2 | Campaniforme ancien: 2500-2400 | CA |  |  | 99.4 | 0.01 | 0 | 0.5 | 0.01 | 0.08 | 0.05 | 0 | 0 | 0 | 0 | 0 |  |  | 0 | [10 empty] | 0 |  | Sn, Sb, Bi= tr. |  | Group 2 | Arsenical copper | [5 empty] | Benoit Mille phd, cf. Montjardin, BSPF, 1965, p. 422
BM 397/22 | Perle | bead | 801 | [5 empty] | Grotte du cimetière | Campaniforme récent: 2400-2150 | CA |  |  |  | 0.01 | 0.001 | 0.01 | 0 | 0.001 | 0 | 0 | 0 | 0 | 0 | 0 |  |  | 0 | [10 empty] | 0 |  | As=tr. |  | Group 1 | Copper | [5 empty] | Benoit Mille phd, cf. Montjardin, BSPF, 1965, p. 422
BM 397/24 | Perle | bead | 801 | [5 empty] | Grotte du cimetière | Campaniforme récent: 2400-2150 | CA |  |  | 0.2 | 0.002 | 99.8 | 0 | 0 | 0.005 | 0 | 0 | 0 | 0 | 0 | 0.01 |  |  | 0.005 | [10 empty] | 0 |  | Ag, Mn= tr. |  |  | Lead | [5 empty] | Benoit Mille phd, cf. 2006, Paysages et peuplements, aspects culturels et chronologiques de la France méridionale.
BM 397/34 | Alène | awl | 806 | [5 empty] | La Bastide Blanche | Campaniforme tardif: 2150-1900 | A1 |  |  | 86.6 | 12.38 | 0.4 | 0.02 | 0.055 | 0.06 | 0.03 | 0.008 | 0 | 0.02 | 0.02 | 0.015 |  |  | 0 | [10 empty] | 0 |  |  |  | Group 1 | Bronze | [5 empty] | Benoit Mille phd, cf. Barge-Mahieu, Gallia P 1986
BM 397/36 | Poignard | dagger | 201 | [5 empty] | Les Calades 2 | Campaniforme ancien: 2500-2400 | CA |  |  | 96.3 | 0.003 | 0.005 | 3.5 | 0 | 0.2 | 0 | 0.002 | 0 | 0 | 0 | 0.005 |  |  | 0 | [10 empty] | 0 |  | Pb, Fe= tr. |  | Group 9 | Fahlerz | [5 empty] | Benoit Mille phd, cf. Barge-Mahieu
BM 397/38 | Alène | awl | 806 | [5 empty] | Roquemartine | Bronze A2 | A2 |  |  | 84.3 | 13 | 1.8 | 0.08 | 0.03 | 0.25 | 0.035 | 0.015 | 0 | 0 | 0 | 0.03 |  |  | 0 | [10 empty] | 0 |  |  |  | Group 4 | Bronze | [5 empty] | Benoit Mille phd, cf. Gallia Info, 1990, p. 165-166
BM 480/34 | Anneau | armiring | 407 | [5 empty] | Dolmen 1 des Cudières | Bronze Ancien indéterminé | A |  |  | 85 | 14 | 0.02 | 0.1 | 0.07 | 0.08 | 0.3 | 0 | 0 | 0 | 0 | 0.001 |  |  | 0 | [10 empty] | 0 |  | Fe=tr. |  | Group 11 | Bronze | [5 empty] | Benoit Mille phd, cf. Gallia Info, 1990, p. 165-166
BM 480/36 | Perle | bead | 801 | [5 empty] | Dolmen 1 des Cudières | Chalcolithique probable | CA |  |  | 95.3 | 0.001 | 0 | 0 | 0.5 | 3 | 0.001 | 0 | 0 | 0 | 0 | 0 |  |  | 0 | [10 empty] | 0 |  | Sn=tr. |  | Group 7 | Fahlerz | [5 empty] | Benoit Mille phd, cf. Gallia Info, 1990, p. 165-166
BM 480/38 | Perle | bead | 801 | [5 empty] | Dolmen 1 des Cudières | Chalcolithique probable | CA |  |  | 98 | 0.05 | 0.001 | 0 | 0 | 0.02 | 0.15 | 0 | 0 | 0 | 0 | 2 |  |  | 0 | [10 empty] | 0 |  | Pb= tr. |  | Group 5 | Fahlerz | [5 empty] | Benoit Mille phd, cf. Gallia Info, 1987-1988, p.217
BM 488/20 | Alène | awl | 806 | [5 empty] | Aven de la Mort de Lambert | Bronze A2 / B | A2 |  |  | 94.9 | 5 | 0.001 | 0 | 0.005 | 0.04 | 0.015 | 0 | 0 | 0 | 0 | 0 |  |  | 0 | [10 empty] | 0 |  | Sb=tr. |  | Group 1 | Bronze | [5 empty] | Benoit Mille phd, cf. Gallia Info, 1987-1988, p.217
BM 488/22 | Bracelet | Bracelet | 405 | [5 empty] | Aven de la Mort de Lambert | Bronze A2 / B | A2 |  |  | 90 | 6.7 | 0.03 | 0.05 | 0.05 | 0.01 | 0.2 | 0 | 0 | 0 | 0 | 0.05 |  |  | 0 | [10 empty] | 0 |  |  |  | Group 5 | Bronze | [5 empty] | Benoit Mille phd, cf. Lemercier Gallia Info 2001 (cd-rom)
BM 526/14 | Poignard A languette perforée | dagger with perfored tab | 201 | [5 empty] | La Fare | Campaniforme ancien: 2500-2400 | CA |  |  | 93.2 | 0.001 | 0 | 3 | 0.1 | 0.001 | 2.75 | 0.001 | 0 | 0 | 0 | 0 |  |  | 0 | [10 empty] | 0 |  | Sn= tr, Bi= tr |  | Group 14 | Fahlerz | [5 empty] | Benoit Mille phd, cf. colloque de Beaune et Bourg-en-Bresse, p. 207-249
BM 609/16 | Hache plate | flat axe | 102 | [5 empty] | Derrière-le-Château | CA | CA |  |  | 94.5 | 4.6 | 0.01 | 0.7 | 0.001 | 0.02 | 0.005 | 0 | 0 | 0 | 0 | 0 |  |  | 0 | [10 empty] | 0 |  |  |  | Group 2 | Bronze | [5 empty] | Benoit Mille phd, cf. J. Happ??
BM 609/18 | Hache à légers rebords | flanged axe | 110 | [5 empty] | Les Sétives | BA | A |  |  | 94.7 | 3.1 | 0.001 | 1.5 | 0.3 | 0.2 | 0.2 | 0.005 | 0 | 0 | 0 | 0 |  |  | 0 | [10 empty] | 0 |  | Bi=tr |  | Group 16 | Bronze | [5 empty] | Benoit Mille phd, cf. BSPF 2007, p. 101-124
BM 804 | Perle | bead | 801 | [5 empty] | Dolmen de Mauléry | Chalcolithique probable | CA |  |  | 99 | 0 | 0 | 0.01 | 0 | 0.12 | 0.0005 | 0 | 0 | 0 | 0 | 0.03 |  |  | 0.005 | [10 empty] | 0 |  | Ni <0.001 |  | Group 4 | Fahlerz | [5 empty] | Benoit Mille phd
BM 805 | Perle | bead | 801 | [5 empty] | Dolmen de Mauléry | Chalcolithique probable | CA |  |  | 99 | 0.007 | 0.007 | 0.09 | 0 | 0.1 | 0.003 | 0.001 | 0 | 0.001 | 0.001 | 0.2 |  |  | 0.08 | [10 empty] | 0 |  |  |  | Group 4 | Fahlerz | [5 empty] | Benoit Mille phd
BM 812 | Poignard | dagger | 201 | [5 empty] | La Montade, grotte de la Carrière | Bronze A1 | A1 |  |  | 95 | 4 | 0.006 | 0.005 | 0.01 | 0.1 | 0.004 | 0 | 0 | 0 | 0 | 0 |  |  | 0 | [10 empty] | 0 |  |  |  | Group 4 | Bronze | [5 empty] | Benoit Mille phd
BM 813 | Alène | awl | 806 | [5 empty] | La Montade, grotte de la Carrière | Bronze A1 | A1 |  |  | 95 | 4 | 0.007 | 0.1 | 0.01 | 0.01 | 0.001 | 0.01 | 0 | 0.01 | 0.01 | 0.02 |  |  | 0 | [10 empty] | 0 |  |  |  | Group 2 | Bronze | [5 empty] | Benoit Mille phd
BM 814 | Alène | awl | 806 | [5 empty] | La Montade, grotte de la Carrière | Bronze A1 | A1 |  |  | 95 | 4 | 0.006 | 0 | 0 | 0.005 | 0.001 | 0.001 | 0 | 0.001 | 0.001 | 0.02 |  |  | 0.002 | [10 empty] | 0 |  |  |  | Group 1 | Bronze | [5 empty] | Benoit Mille phd
BM 815 | Epingle | pin | 601 | [5 empty] | La Montade, grotte de la Carrière | Bronze A1 | A1 |  |  | 87 | 8 | 4 | 0.08 | 0.005 | 0.005 | 0.003 | 0 | 0 | 0 | 0 | 0.2 |  |  | 0.05 | [10 empty] | 0 |  |  |  | Group 1 | Bronze | [5 empty] | Benoit Mille phd
BM 816 | Pointe de flèche | point of arrow | 201 | [5 empty] | La Montade, grotte de la Carrière | Bronze A1 | A1 |  |  | 91 | 8 | 0 | 0.09 | 0.005 | 0.001 | 0.003 | 0.003 | 0 | 0.003 | 0.003 | 0.005 |  |  | 0 | [10 empty] | 0 |  |  |  | Group 1 | Bronze | [5 empty] | Benoit Mille phd
BM 817 | Déchet | slag? | 801 | [5 empty] | La Montade, grotte de la Carrière | Bronze A1 | A1 |  |  | 91 | 8 | 0.006 | 0.04 | 0.005 | 0.03 | 0.003 | 0.005 | 0 | 0.005 | 0.005 | 0 |  |  | 0 | [10 empty] | 0 |  |  |  | Group 1 | Bronze | [5 empty] | Benoit Mille phd
BM FG-050619 | Hache plate | axe plate | 102 | [5 empty] | Le Curasson | Chalcolithique indéterminé | CA |  |  | 98 | 0 | 0.005 | 1.94 | 0.024 | 0.007 | 0.02 | 0.008 | 0.005 | 0.05 | 0.0025 | 0.025 |  |  | 0 | [10 empty] | 0 | Collection privée, Hervé Grut, Vermondans | Sn < 0.01; Fe <0.05; Zn < 0.1; Co < 0.005; Au < 0.01 |  | Group 2 | Arsenical copper | [5 empty] | Benoit Mille phd
BM HGR1 | Hache plate | axe plate | 102 | [5 empty] | Rognac | Chalcolithique indéterminé | CA |  |  | 96.15 | 0.65 | 0.005 | 0 | 0.14 | 1.56 | 0 | 0 | 0 | 0.15 | 0.15 | 0.48 |  |  | 0 | [10 empty] | 0 |  | Pb tr |  | Group 7 | Fahlerz | [5 empty] | Benoit Mille phd
Ghislanzoni | halberd Villafranca's type | halberd Villafranca type | 210 | [5 empty] | Castello di Villafranca | CA | CA |  |  |  | 0.01 | 0.1 | 4.1 | 0 | 0 | 0 | 0 | 0 | 0 | 0 | 0.01 |  |  | 0 | [10 empty] | 0 |  | Sn, Ni, Zn, Fe= tr. | ? | Group 2 | Arsenical copper | [5 empty] | de Marinis 2006b, tab. 2, de Marinis 2005, tab. 1
HDM 189 | Nadel, kl., mit ausgez. Kopfplatte, Sonderform | pin, small, with strange shape of the head | 605 | [5 empty] | Singen | 3 | A1 |  |  |  | 0.0125 | 0.057 | 0.65 | 3.56 | 1.61 | 1.15 | 0.0015 | 0.0005 | 0.004 | 0.16 | 0.8 |  |  | 0 | [10 empty] | 0 | Singen 53/119:18 | Sn<0.025; Bi<0.003; Au<0.001; Zn<0.08; Fe<1.6 | NAA | Group 16 | Fahlerz | [5 empty] | Krause 2003 n° 24189
HDM 190 | Spiralring, klein | Spiralring, small | 416 | [5 empty] | Singen | 3 | A1 |  |  | 98.2 | 0.005 | 0.007 | 0.58 | 1.23 | 0.76 | 2.62 | 0.002 | 0.002 | 0.02 | 0.28 | 0.035 |  |  | 0 | [10 empty] | 0 | Singen 51/3:6 | Sn<0.01; Pb>0.14; Bi<0.004; Au>0.001; Zn<0.04; Fe<0.07 | NAA | Group 16 | Fahlerz | [5 empty] | Krause 2003 n° 24190
HDM 191 | Blechband mit eingerollten Enden (Haubenbesatz) | band with rolled ends (Haubenbesatz) | 523 | [5 empty] | Singen | 3 | A1 |  |  |  | 0.075 | 0.009 | 0.89 | 1.8 | 1.17 | 1.75 | 0.004 | 0.0005 | 0.025 | 0.1 | 0.05 |  |  | 0 | [10 empty] | 0 | Singen | Sn<0.15; Bi<0.008; Au<0.001; Zn<0.05; Fe<0.1 | NAA | Group 16 | Fahlerz | [5 empty] | Krause 2003 n° 24191
HDM 192 | Scheibennadel, klein, unverziert | disc-headed pin, small, no decoration | 603 | [5 empty] | Singen | 3 | A1 |  |  | 93.8 | 0.07 | 0.099 | 0.32 | 1.11 | 0.5 | 1 | 0.0025 | 0.0005 | 0.021 | 0.056 | 0.4 |  |  | 0 | [10 empty] | 0 | Singen, Hegau-Mus. | Sn<0.14; Bi<0.005; Au<0.001; Zn<0.042; Fe<0.8 | NAA | Group 16 | Fahlerz | [5 empty] | Krause 2003 n° 24192
HDM 193 | Armspirale | Armspiral | 409 | [5 empty] | Singen | 3 | A1 |  |  |  | 0.1 | 0.016 | 0.99 | 3.27 | 1.54 | 3.48 | 0.002 | 0.0005 | 0.03 | 0.12 | 0.6 |  |  | 0 | [10 empty] | 0 | Singen 50/256:52 | Sn<0.2; Bi<0.004; Au<0.001; Zn<0.06; Fe<1.2 | NAA | Group 16 | Fahlerz | [5 empty] | Krause 2003 n° 24193
HDM 194 | Pfriem | awl | 806 | [5 empty] | Singen | 3 | A1 |  |  | 93.9 | 0.11 | 0.004 | 0.44 | 2.22 | 0.98 | 1.34 | 0.002 | 0.0005 | 0.034 | 0.086 | 0.65 |  |  | 0 | [10 empty] | 0 | Singen 53/120:18 | Sn<0.22; Bi<0.004; Au<0.001; Zn<0.068; Fe<1.3 | NAA | Group 16 | Fahlerz | [5 empty] | Krause 2003 n° 24194
HDM 195 | Scheibennadel, klein, unverziert | disc-headed pin, small, no decoration | 603 | [5 empty] | Singen | 3 | A1 |  |  |  | 0.105 | 0.0025 | 0.93 | 2.54 | 1.25 | 2.5 | 0.0015 | 0.0005 | 0.034 | 0.21 | 0.7 |  |  | 0 | [10 empty] | 0 | Singen 52/19:6 | Sn<0.21; Pb<0.05; Bi<0.003; Au<0.001 Zn<0.068; Fe<1.4 | NAA | Group 16 | Fahlerz | [5 empty] | Krause 2003 n° 24195
HDM 196 | Scheibennadel, klein, unverziert | disc-headed pin, small, no decoration | 603 | [5 empty] | Singen | 3 | A1 |  |  | 94 | 0.2 | 0.03 | 1.18 | 2.32 | 0.78 | 4.72 | 0.001 | 0.0005 | 0.2 | 0.35 | 1.3 |  |  | 0 | [10 empty] | 0 | Singen 50/11:12 | Sn<0.4; Pb>0.015; Bi<0.002; Au>0.001; Zn<0.13; Fe<2.6 | NAA | Group 16 | Fahlerz | [5 empty] | Krause 2003 n° 24196
HDM 197 | Scheibennadel, klein, unverziert | disc-headed pin, small, no decoration | 603 | [5 empty] | Singen | 3 | A1 |  |  |  | 1.1 | 0.02 | 1.23 | 2.82 | 1.54 | 3.97 | 0.003 | 0.0005 | 0.04 | 0.27 | 0.7 |  |  | 0 | [10 empty] | 0 | Singen 58/10:4 | Sn<2.2; Pb<0.039; Bi<0.006; Au<0.001; Zn<0.08; Fe<1.5 | NAA | Group 16 | Bronze | [5 empty] | Krause 2003 n° 24197
HDM 199 | Armspirale | Armspiral | 409 | [5 empty] | Singen | 3 | A1 |  |  |  | 0.085 | 0.011 | 0.64 | 2.39 | 1.07 | 1.65 | 0.002 | 0.0005 | 0.027 | 0.029 | 0.5 |  |  | 0 | [10 empty] | 0 | Singen 55/134:18 | Sn<0.17; Pb<0.022; Au<0.001; Zn<0.054; Fe<1 | NAA | Group 16 | Fahlerz | [5 empty] | Krause 2003 n° 24199
HDM 200 | Scheibennadel, klein, unverziert | disc-headed pin, small, no decoration | 603 | [5 empty] | Singen | 3 | A1 |  |  |  | 0.1 | 0.03 | 0.91 | 2.42 | 1.38 | 3.6 | 0.004 | 0.0005 | 0.037 | 0.51 | 0.75 |  |  | 0 | [10 empty] | 0 | Singen 58/8:3 | Sn<0.2; Bi<0.008; Au<0.001; Zn<0.074; Fe<1.5 | NAA | Group 16 | Fahlerz | [5 empty] | Krause 2003 n° 24200
HDM 201 | Scheibennadel, klein, unverziert | disc-headed pin, small, no decoration | 603 | [5 empty] | Singen | 3 | A1 |  |  |  | 1.98 | 0.026 | 1.15 | 2.04 | 1.4 | 1.62 | 0.004 | 0.001 | 0.078 | 0.12 | 1 |  |  | 0 | [10 empty] | 0 | Singen 58/4:2 | Bi<0.004Au<0.001Fe<1.6 | NAA | Group 16 | Bronze | [5 empty] | Krause 2003 n° 24201
HDM 202 | Scheibennadel, klein, unverziert | disc-headed pin, small, no decoration | 603 | [5 empty] | Singen | 3 | A1 |  |  | 92 | 0.115 | 0.02 | 0.85 | 1.92 | 0.97 | 2.26 | 0.003 | 0.0005 | 0.024 | 0.19 | 0.45 |  |  | 0 | [10 empty] | 0 | Singen 58/2:1 | Sn<0.23; Bi<0.006; Au>0.001; Zn<0.048; Fe<0.9 | NAA | Group 16 | Fahlerz | [5 empty] | Krause 2003 n° 24202
HDM 203 | Ring, kl. mit Ösenenden | ring, small with looped ends | 418 | [5 empty] | Singen | 3 | A1 |  |  |  | 0.055 | 0.004 | 0.41 | 0.97 | 1.25 | 1.93 | 0.055 | 0.0005 | 0.018 | 0.053 | 0.35 |  |  | 0 | [10 empty] | 0 | Singen 50/1:2 | Sn<0.11; Pb<0.008; Bi<0.011; Au<0.001; Zn<0.036; Fe<0.7 | NAA | Group 16 | Fahlerz | [5 empty] | Krause 2003 n° 24203
HDM 204 | Scheibennadel, klein, unverziert | disc-headed pin, small, no decoration | 603 | [5 empty] | Singen | 3 | A1 |  |  |  | 0.13 | 0.016 | 0.59 | 3.06 | 1.05 | 3.48 | 0.004 | 0.0005 | 0.045 | 0.51 | 0.9 |  |  | 0 | [10 empty] | 0 | Singen 52/43:10 | Sn<0.26; Bi<0.008; Au<0.001; Zn<0.09; Fe<1.8 | NAA | Group 16 | Fahlerz | [5 empty] | Krause 2003 n° 24204
HDM 205 | Scheibennadel, klein, unverziert | disc-headed pin, small, no decoration | 603 | [5 empty] | Singen | 3 | A1 |  |  |  | 0.16 | 0.0095 | 0.56 | 3.41 | 1.26 | 3.95 | 0.003 | 0.0005 | 0.0415 | 0.42 | 0.8 |  |  | 0 | [10 empty] | 0 | Singen 55/126:9 | Sn<0.32; Pb<0.019; Bi<0.006; Au<0.001; Zn<0.083; Fe<1.6 | NAA | Group 16 | Fahlerz | [5 empty] | Krause 2003 n° 24205
HDM 206 | Pfriem | awl | 806 | [5 empty] | Singen | 3 | A1 |  |  |  | 0.1 | 0.0025 | 0.59 | 1.36 | 1.19 | 2.13 | 0.0015 | 0.0005 | 0.074 | 0.052 | 0.75 |  |  | 0 | [10 empty] | 0 | Singen 50/10:9 | Sn<0.2; Pb<0.005; Bi<0.003; Au<0.001; Fe<1.5 | NAA | Group 16 | Fahlerz | [5 empty] | Krause 2003 n° 24206
HDM 207 | Dolch, kl., 3(?) Niete, korrodiert | dagger, small, 3(?) rivets | 212 | [5 empty] | Singen | 3 | A1 |  |  |  | 2.24 | 0.038 | 0.67 | 3.97 | 1.15 | 1.73 | 0.005 | 0.001 | 0.05 | 0.3 | 2 |  |  | 0 | [10 empty] | 0 | Singen 55/118:5 | Bi<0.01Au<0.001Zn<0.11; Fe<2.2 | NAA | Group 16 | Bronze | [5 empty] | Krause 2003 n° 24207
HDM 208 | Dolch, 4 (6) Niete, Punktverz., Arsenobfl., atlant. | dagger, 4 (6) rivets, decorated with dots, atlant. | 212 | [5 empty] | Singen | 3 | A1 |  |  | 92.6 | 0.008 | 0.021 | 3.97 | 0.037 | 0.008 | 0.004 | 0.018 | 0.0005 | 0.003 | 0.0005 | 0.065 |  |  | 0 | [10 empty] | 0 | Singen 51/4:7 | Sn<0.018; Ni<0.008; Au<0.001; Zn>0.006 Co<0.001; Fe<0.13 | NAA | Group 2 | Arsenical copper | [5 empty] | Krause 2003 n° 24208
HDM 209 | Niet von atlant. Dolch | rivet von atlant. dagger | 213 | [5 empty] | Singen | 3 | A1 |  |  |  | 0.125 | 0.032 | 0.83 | 3.74 | 1.12 | 3.22 | 0.002 | 0.0005 | 0.047 | 0.38 | 0.95 |  |  | 0 | [10 empty] | 0 | Singen 51/4:7 | Sn<0.25; Bi<0.004; Au<0.001; Zn<0.094; Fe<1.9 | NAA | Group 16 | Fahlerz | [5 empty] | Krause 2003 n° 24209
HDM 210 | Nadelschaft | pin shaft | 602 | [5 empty] | Singen | 3 | A1 |  |  | 95.9 | 0.04 | 0.009 | 0.43 | 0.32 | 0.83 | 0.018 | 0.003 | 0.0005 | 0.0135 | 0.0045 | 0.255 |  |  | 0 | [10 empty] | 0 | Singen 52/15:5 | Sn<0.08; Ni<0.037 Bi<0.006; Au<0.001 Zn<0.027; Co<0.009; Fe<0.51 | NAA | Group 12 | Fahlerz | [5 empty] | Krause 2003 n° 24210
HDM 211 | Rudernadel, groß, verz. | oar headed pin, big, decorated | 604 | [5 empty] | Singen | 3 | A1 |  |  |  | 0.15 | 0.003 | 1.04 | 3.32 | 1.7 | 1.85 | 0.017 | 0.0005 | 0.0435 | 0.56 | 0.9 |  |  | 0 | [10 empty] | 0 | Singen Si 53 | Sn<0.3; Pb>0.006; Au<0.001; Zn<0.087; Fe<1.8 | NAA | Group 16 | Fahlerz | [5 empty] | Krause 2003 n° 24211
HDM 212 | Silberdrahtring, klein | ring, wire, small | 418 | [5 empty] | Singen | 3 | A1 |  |  |  | 0 | 0.076 | 0 | 0 | 0 | 0.001 | 0 | 0 | 0 | 0 | 0 |  |  | 0 | [10 empty] | 0 | Singen, Sn 52/9:3 |  | NAA | Group 1 | Copper | [5 empty] | Krause 2003 n° 24212
HDM 213 | Silberdrahtring, klein | ring, wire, small | 529 | [5 empty] | Singen | 3 | A1 |  |  |  | 0 | 0.017 | 0 | 0 | 0 | 0.001 | 0 | 0 | 0 | 0 | 0 |  |  | 0 | [10 empty] | 0 | Singen Sn 55/144:24 |  | NAA | Group 1 | Copper | [5 empty] | Krause 2003 n° 24213
HDM 249 | Drahtspirale | wire spiral | 528 | [5 empty] | Singen | 3 | A1 |  |  | 95.7 | 0.1 | 0 | 0.42 | 2.8 | 0.68 | 0.27 | 0 | 0.0005 | 0.03 | 0.11 | 0 |  |  | 0 | [10 empty] | 0 | Singen 52/7:3 | Sn<0.2; Au<0.001; Zn<0.06 | NAA | Group 16 | Fahlerz | [5 empty] | Krause 2003 n° 24249
HDM 250 | Spiralröllchen | spiral | 417 | [5 empty] | Singen | 3 | A1 |  |  | 93.7 | 0.1 | 0 | 1.7 | 2.1 | 0.52 | 1.92 | 0 | 0.0005 | 0.002 | 0.13 | 0 |  |  | 0 | [10 empty] | 0 | Singen 58/9:3 | Sn<0.2; Au<0.001; Zn<0.004 | NAA | Group 16 | Fahlerz | [5 empty] | Krause 2003 n° 24250
HDM 2784 | bead | bead | 801 | [5 empty] | Brixlegg | EBA | A |  |  | 99 | 0.009 | 0.079 | 0.022 | 0.114 | 0.004 | 0.01 | 0.007 | 0.005 | 0.005 | 0.006 | 0.36 |  |  | 0 | [10 empty] | 0 |  | Ni<0.01;Au<0.01 | EDXRF | Group 3 | Arsenical copper | [5 empty] | Krause 2003 n° 24253
HDM 481 | bead | bead | 801 | [5 empty] | Gaienhofen | EBA | A |  |  | 25 | 0.0075 | 0 | 0.057 | 0.097 | 1.47 | 0.0032 | 0 | 0.046 | 0.00225 | 7.5e-05 | 1.8 |  |  | 0 | [10 empty] | 0 |  | Sn<0.015;Ni<0.0064; Zn<0.0045; Co<0.00015 | NAA | Group 12 | Fahlerz | [5 empty] | Krause 2003 n° 24281
HDM 499 | Siria axe type | axe Siria type | 101 | [5 empty] | Uberlingen | EBA | A |  |  | 95 | 0.031 | 0 | 0.0048 | 0.004 | 0.0071 | 0.0209 | 0 | 3.7e-05 | 1.17 | 0.00017 | 0.043 |  |  | 0 | [10 empty] | 0 |  |  | NAA | Group 1 | Copper | [5 empty] | Krause 2003 n° 24499
Kienlin 101001 | Randleistenbeil | flanged axe | 110 | [5 empty] | Regensdorf | 3 | A1 |  |  | 94 | 0 | 0 | 0.95 | 1.81 | 1.01 | 1.64 | 0 | 0 | 0 | 0 | 0 |  |  | 0 | [10 empty] | 0 | Zürich, SLM 2335-6 |  | AES | Group 16 | Fahlerz | [5 empty] | Krause 2003, n° 68026; Kienlin 2008; Abels 1972, 8 nr. 74; Hafner 1995, 224; Hochuli 2001, 138f
Kienlin 101201 | Randleistenbeil, Typ Salez | flanged axe, Salez type | 110 | [5 empty] | Sennwald | 3 | A1 |  |  | 78.99 | 0 | 0 | 3.61 | 9.42 | 1.23 | 4.7 | 0 | 0 | 0 | 0.73 | 0 |  |  | 0 | [10 empty] | 0 | Bregenz Pr. 569 |  | AES | Group 16 | Fahlerz | [5 empty] | Kienlin 2008; SAM 1968, vol. 2; Krause 2003, n° 2768; Abels 1972, 6 nr. 29; Stein 1979, 96 Nr. 210; Bill 1977; 1985; 1997; SPM III 1998, 388
Kienlin 101202 | axe Salez type | axe Salez type | 110 | [5 empty] | Sennwald |  | A1 |  |  | 77.12 | 0 | 2.26 | 2.9 | 8.91 | 1.35 | 4.89 | 0 | 0 | 0 | 1.31 | 0 |  |  | 0 | [10 empty] | 0 | Wien, 9042 |  | AES | Group 16 | Fahlerz | [5 empty] | kienlin 2008
Kienlin 101203 | axe Salez type | axe Salez type | 110 | [5 empty] | Sennwald |  | A1 |  |  | 71.54 | 0 | 0.48 | 3.77 | 12.69 | 0.99 | 8.33 | 0 | 0 | 0 | 1.02 | 0 |  |  | 0 | [10 empty] | 0 | Zürich, 15514 |  | AES | Group 16 | Fahlerz | [5 empty] | Kienlin 2008; Krause 68008; Abels 1972, 6 Nr. 25
Kienlin 101204 | Randleistenbeil, Typ Salez | flanged axe, Salez type | 110 | [5 empty] | Auvernier | 4 | A1 |  |  | 79.75 | 0 | 2.05 | 3.49 | 7.68 | 1.48 | 3.83 | 0 | 0 | 0 | 0.32 | 0 |  |  | 0 | [10 empty] | 0 | Zürich, 23894 |  | AES | Group 16 | Fahlerz | [5 empty] | Krause 2003, n° 68019: Kienlin 2008; Bill 1997, 259 Ill. 29
Kienlin 101205 | Randleistenbeil, Typ Salez | flanged axe, Salez type | 110 | [5 empty] | Sennwald |  | A1 |  |  | 80.02 | 0 | 0 | 2.66 | 9.4 | 1.4 | 4.22 | 0 | 0 | 0 | 0.69 | 0 |  |  | 0 | [10 empty] | 0 | Wien 8403 |  | AES | Group 16 | Fahlerz | [5 empty] | Kienlin 2008; Bill 1997, 257, Ill. 17
Kienlin 101206 | Randleistenbeil, Typ Salez | flanged axe, Salez type | 110 | [5 empty] | Sennwald |  | A1 |  |  | 82.13 | 0 | 0.78 | 3.04 | 8.04 | 0.76 | 3.05 | 0 | 0 | 0 | 0.66 | 0.16 |  |  | 0 | [10 empty] | 0 | Wien 8403 |  | AES | Group 16 | Fahlerz | [5 empty] | Kienlin 2008; Bill 1997, 257, Ill. 18
Kienlin 101207 | Randleistenbeil, Typ Salez | flanged axe, Salez type | 110 | [5 empty] | Sennwald |  | A1 |  |  | 79.98 | 0 | 0.85 | 3.02 | 8.84 | 1.19 | 4.65 | 0 | 0 | 0 | 0.051 | 0 |  |  | 0 | [10 empty] | 0 | Wien 8403 |  | AES | Group 16 | Fahlerz | [5 empty] | Kienlin 2008; Bill 1997, 257, Ill. 19
Kienlin 102002 | Randleistenbeil, Typ Salez | flanged axe, Salez type | 110 | [5 empty] | Bodnegg |  | A1 |  |  | 97.11 | 0.41 | 0 | 0.28 | 0.97 | 0.91 | 0.32 | 0 | 0 | 0 | 0 | 0 |  |  | 0 | [10 empty] | 0 | Stuttgart A 33/161 |  | AES | Group 16 | Fahlerz | [5 empty] | SAM 1968, vol. 2; Krause 2003, n° 18405; Kienlin 102002; Abels 1972, 5 Nr ; Hafner 1995, 224
Kienlin 102002 | Randleistenbeil, Typ Salez | flanged axe, Salez type | 111 | [5 empty] | Bodnegg |  | A1 |  |  | 97.11 | 0.41 | 0 | 0.28 | 0.97 | 0.91 | 0.32 | 0 | 0 | 0 | 0 | 0 |  |  | 0 | [10 empty] | 0 | Stuttgart A 33/161 |  | AES | Group 16 | Fahlerz | [5 empty] | SAM 1968, vol. 2; Krause 2003, n° 18405; Kienlin 102002; Abels 1972, 5 Nr ; Hafner 1995, 224
Kienlin 102201 | Randleistenbeil, Typ Salez | flanged axe, Salez type | 110 | [5 empty] | Hindelwangen | 3 | A1 |  |  | 93.34 | 1.01 | 0.23 | 0.77 | 1.9 | 1.44 | 1.15 | 0 | 0 | 0 | 0 | 0.17 |  |  | 0 | [10 empty] | 0 | Singen Sn 72 |  | AES | Group 16 | Bronze | [5 empty] | SAM 1968, vol. 2; Krause 2003, n° 7796; Kienlin 2008 n. 102201, 102201-2; Kimmig 1948/50, 221f., Tab. 40 C Nr. 1; Abels 1972, Tab. 5 Nr. 65; Stein 1979, 25 Nr.35; Krause 1988, 220f.; Hafner 1995, 143ff., 216; Bill 1997, 251
Kienlin 102201-2 | Randleistenbeil, Typ Salez | flanged axe, Salez type | 110 | [5 empty] | Hindelwangen |  | A1 |  |  | 80.02 | 0 | 0 | 2.21 | 4.59 | 1.4 | 4.22 | 0 | 0 | 0 | 0.69 | 0 |  |  | 0 | [10 empty] | 0 | Singen Sn 72 |  | AES | Group 16 | Fahlerz | [5 empty] | SAM 1968, vol. 2; Krause 2003, n° 7796; Kienlin 2008 n. 102201, 102201-2; Kimmig 1948/50, 221f., Tab. 40 C Nr. 1; Abels 1972, Tab. 5 Nr. 65; Stein 1979, 25 Nr.35; Krause 1988, 220f.; Hafner 1995, 143ff., 216; Bill 1997, 251
Kienlin 102202 | Randleistenbeil, Typ Salez | flanged axe, Salez type | 111 | [5 empty] | Hindelwangen | 4 | A1 |  |  | 88.94 | 0 | 0.37 | 1.74 | 4.19 | 1.47 | 2.42 | 0 | 0 | 0 | 0.42 | 0 |  |  | 0 | [10 empty] | 0 | Singen Sn 72 |  | AES | Group 16 | Fahlerz | [5 empty] | SAM 1968, vol. 2; Krause 2003, n° 7800; Kienlin 2008, 10202, 102202-2; Kimmig 1948/50, 221f., Tab. 40 C Nr. 5; Abels 1972, Tab. 5 Nr. 68
Kienlin 102202-2 | Randleistenbeil, Typ Salez | flanged axe, Salez type | 110 | [5 empty] | Hindelwangen |  | A1 |  |  | 90.06 | 0 | 0.42 | 1.09 | 3.21 | 0.97 | 2.55 | 0 | 0 | 0 | 0.55 | 0 |  |  | 0 | [10 empty] | 0 | Freiburg Sn 72 |  | AES | Group 16 | Fahlerz | [5 empty] | SAM 1968, vol. 2; Krause 2003, n° 7800; Kienlin 2008, 10202, 102202-3; Kimmig 1948/50, 221f., Tab. 40 C Nr. 5; Abels 1972, Tab. 5 Nr. 69
Kienlin 102203 | Randleistenbeil, Typ Salez | flanged axe, Salez type | 110 | [5 empty] | Hindelwangen |  | A1 |  |  | 82.38 | 0 | 1.26 | 1.68 | 9.28 | 2.19 | 2.67 | 0 | 0 | 0 | 0.41 | 0.12 |  |  | 0 | [10 empty] | 0 | Singen |  | AES | Group 16 | Fahlerz | [5 empty] | Kienlin 2008; Neuerwerbung Slg. Funk
Kienlin 102203-2 | Randleistenbeil, Typ Salez | flanged axe, Salez type | 111 | [5 empty] | Hindelwangen |  | A1 |  |  | 84.97 | 0 | 0 | 1.51 | 7.71 | 1.75 | 2.27 | 0 | 0 | 0 | 0.67 | 0.39 |  |  | 0 | [10 empty] | 0 | Singen |  | AES | Group 16 | Fahlerz | [5 empty] | Kienlin 2008; Neuerwerbung Slg. Funk
Kienlin 102204 | Randleistenbeil, Typ Salez | flanged axe, Salez type | 110 | [5 empty] | Hindelwangen | 3 | A1 |  |  | 77.12 | 0 | 2.26 | 2.9 | 8.91 | 1.35 | 4.89 | 0 | 0 | 0 | 1.31 | 0 |  |  | 0 | [10 empty] | 0 | Singen Sn 70 |  | AES | Group 16 | Fahlerz | [5 empty] | SAM 1968, vol. 2; Krause 2003, n° 7793; Kienlin 2008; Kimmig 1948/50, 222f., Tab. 40 A Nr. 3; Abels 1972, Tab. 1 Nr. 7; Stein 1979, 30f Nr.48; Krause 1988, 220f.; Hafner 1995, 143ff., 216
Kienlin 102204-2 | Randleistenbeil, Typ Salez | flanged axe, Salez type | 110 | [5 empty] | Hindelwangen |  | A1 |  |  | 77.78 | 0 | 1.03 | 2.76 | 9.71 | 1.28 | 4.67 | 0 | 0 | 0 | 1.51 | 0.13 |  |  | 0 | [10 empty] | 0 | Singen Sn 70 |  | AES | Group 16 | Fahlerz | [5 empty] | SAM 1968, vol. 2; Krause 2003, n° 7793; Kienlin 2009; Kimmig 1948/50, 222f., Tab. 40 A Nr. 3; Abels 1972, Tab. 1 Nr. 7; Stein 1979, 30f Nr.48; Krause 1988, 220f.; Hafner 1995, 143ff., 217
Kienlin 102205 | Randleistenbeil, Typ Salez | flanged axe, Salez type | 111 | [5 empty] | Hindelwangen | 4 | A1 |  |  | 81.63 | 0 | 0.51 | 2.18 | 8.83 | 1.81 | 3.49 | 0 | 0 | 0 | 0.42 | 0.1 |  |  | 0 | [10 empty] | 0 |  |  | AES | Group 16 | Fahlerz | [5 empty] | SAM 1968, vol. 2; Krause 2003, n° 7791; Kienlin 2008; Kimmig 1948/50, 222f., Tab. 40 A Nr. 1; Abels 1972, Tab. 1 Nr. 8
Kienlin 102205-2 | Randleistenbeil, Typ Salez | flanged axe, Salez type | 110 | [5 empty] | Hindelwangen |  | A1 |  |  | 82.54 | 0 | 0 | 2.48 | 8.92 | 1.7 | 2.85 | 0 | 0 | 0 | 0.63 | 0 |  |  | 0 | [10 empty] | 0 | Singen Sn 70 |  | AES | Group 16 | Fahlerz | [5 empty] | SAM 1968, vol. 2; Krause 2003, n° 7791; Kienlin 2009; Kimmig 1948/50, 222f., Tab. 40 A Nr. 1; Abels 1972, Tab. 1 Nr. 9
Kienlin 102206 | Spirale | spiral | 409 | [5 empty] | Ravensburg | 3 | A1 |  |  | 83.92 | 1.03 | 0 | 1.58 | 7.49 | 0.55 | 3.2 | 0 | 0 | 0 | 0.48 | 0 |  |  | 0 | [10 empty] | 0 | Stuttgart, WLM 7274b |  | AES | Group 16 | Bronze | [5 empty] | Kienlin 2008; Abels 1972, 7 nr. 60; Stein 1979, 30 Nr. 45; Krause 1988 220f; Haffner 1995, 216
Kienlin 104003 | Randleistenbeil, Typ Salez, Var. A, Mayer Nr.228 | flanged axe, Salez type, Var. A, Mayer Nr.228 | 110 | [5 empty] | between Pollham and Hainbuch | 3 | A1 |  |  | 94.54 | 0 | 0 | 0.79 | 2.16 | 1.13 | 1.37 | 0 | 0 | 0 | 0 | 0 |  |  | 0 | [10 empty] | 0 | Linz, LM A 4646 |  | AES | Group 16 | Fahlerz | [5 empty] | SAM 1968, vol. 2; Krause 2003, n° 11169; Kienlin 2008; Mayer 1977, 77 Nr. 228; Krause 1988, 220
Kienlin 104201 | Randleistenbeil, Typ Salez, Var.D, Mayer Nr.231.23 | flanged axe, Salez type, Var.D, Mayer Nr.231.23 | 110 | [5 empty] | Feldkirch | 3 | A1 |  |  | 83.53 | 0 | 0.35 | 4.69 | 8.85 | 1.9 | 0 | 0 | 0 | 0 | 0 | 0 |  |  | 0 | [10 empty] | 0 | Bregenz, Landesm. 620 |  | AES | Group 12 | Fahlerz | [5 empty] | SAM 1968, vol. 2; Krause 2003, n° 2774; Kienlin 2008; Mayer 1977, 77 Nr. 232; Stein 1979, 85f Nr. 178, Krause 1988, 220f
Kienlin 104202 | Randleistenbeil, Typ Salez Var.D Mayer Nr.231.233 | flanged axe, Salez type Var.D Mayer Nr.231.233 | 110 | [5 empty] | Feldkirch | 4 | A1 |  |  | 95.8 | 1.2 | 0 | 0.54 | 0.85 | 1.13 | 0.48 | 0 | 0 | 0 | 0 | 0 |  |  | 0 | [10 empty] | 0 | Bregenz, Landesm. 621 |  | AES | Group 16 | Bronze | [5 empty] | Otto and Witter 1952, n° 1463; Krause 2003, n° 41463; Kienlin 2008; SAM 1960; Mayer 1977, 77 Nr. 231
Kienlin 112003 | Randleistenbeil, Typ Salez | flanged axe, Salez type | 110 | [5 empty] | Erpfingen |  | A1 |  |  | 91.78 | 0 | 0.52 | 1.23 | 4.63 | 1.36 | 0 | 0 | 0 | 0 | 0 | 0 |  |  | 0 | [10 empty] | 0 | Stuttgart SU1116 |  | AES | Group 12 | Fahlerz | [5 empty] | kienlin 2008
Kienlin 112501 | Randleistenbeil, Typ Salez | flanged axe, Salez type | 110 | [5 empty] | Benningen |  | A1 |  |  | 91.32 | 0.36 | 0 | 0.69 | 2.98 | 1.6 | 2.66 | 0 | 0 | 0 | 0.15 | 0.12 |  |  | 0 | [10 empty] | 0 | Heilbronn 00.434 |  | AES | Group 16 | Fahlerz | [5 empty] | kienlin 2008
Kienlin 204009 | Randleistenbeil, sächsischer Typ (nahestehend) | flanged axe, Saxony type (almost) | 110 | [5 empty] | Freistadt | 3 | A1 |  |  | 92.94 | 3.81 | 0 | 0 | 1.28 | 0.82 | 1.17 | 0 | 0 | 0 | 0 | 0 |  |  | 0 | [10 empty] | 0 | Linz, LM A 4622 |  | AES | Group 13 | Bronze | [5 empty] | SAM 1968, vol. 2; Krause 2003, n° 11170; Kienlin 2008; Reitinger 1968, 100; Mayer 1977, 78 Nr. 246
Kienlin 204010 | Randleistenbeil, sächsischer Typ | flanged axe, Saxony type | 111 | [5 empty] | Pichl |  | A1 |  |  | 96.3 | 0 | 0 | 0.87 | 1.28 | 1.4 | 0 | 0 | 0 | 0 | 0 | 0.15 |  |  | 0 | [10 empty] | 0 | Wien, NHM 16145 |  | AES | Group 12 | Fahlerz | [5 empty] | Otto and Witter 1952, n° 569; Krause 2003, n° 40569; Kienlin 2008; Reitinger 1968, 337; Mayer 1977, 77 Nr. 247
Kienlin 214001 | Randleistenbeil Emmersdorf type | flanged axe Emmersdorf type | 110 | [5 empty] | Bürglstein | 4 | A2a |  |  | 91.4 | 6.16 | 0 | 0.32 | 0.5 | 1.33 | 0.19 | 0 | 0 | 0 | 0.11 | 0 |  |  | 0 | [10 empty] | 0 | Salzburg 4 |  | AES | Group 16 | Bronze | [5 empty] | Otto and Witter 1952, n° 1173; Krause 2003, n° 41173; Kienlin 2008; Mayer 1977, 98 Nr. 292; Wagner 1976, 155 Nr. 638
Kienlin 214002 | Randleistenbeil, Typ Salez | flanged axe Emmersdorf type | 110 | [5 empty] | Diersbach |  | A2a |  |  | 97 | 0 | 0 | 0.68 | 1.02 | 1.15 | 0 | 0 | 0 | 0 | 0.15 | 0 |  |  | 0 | [10 empty] | 0 | Schärding |  | AES | Group 12 | Fahlerz | [5 empty] | kienlin 2008
Kienlin 301001 | Randleistenbeil | flanged axe | 110 | [5 empty] | Baden | 3 | A1 |  |  | 95.64 | 0 | 0 | 0.72 | 1.76 | 0.65 | 1.22 | 0 | 0 | 0 | 0 | 0 |  |  | 0 | [10 empty] | 0 | Zürich, SLM P 11354 |  | AES | Group 16 | Fahlerz | [5 empty] | Krause 2003, n° 68039; Kienlin 2008; Abels 1972, 11 nr. 88; Hafner 1995, 224
Kienlin 301201 | Randleistenbeil, Typ Neyruz | flanged axe, Neyruz type | 110 | [5 empty] | Neyruz | 4 | A2a | A2a | A2a | 93.05 | 6.39 | 0 | 0 | 0 | 0.23 | 0.22 | 0 | 0 | 0 | 0 | 0 |  |  | 0 | [10 empty] | 0 | Lausanne 24601 |  | AES | Group 8 | Bronze | [5 empty] | SAM 1968, vol. 2; Krause 2003, n° 7227; Kienlin 2008; David Elbiali 2000, 100-101, card 227, fig. 12,2; SAM 1968, fig. 44; Abels 1972, fig. 56B, 1-3,5,6; Stein 1979, 95f Nr. 208; Krause 1988, 223f; Hafner 1995, 96ff, 141ff; SPM III 1998, 384
Kienlin 301202 | Randleistenbeil, Typ Neyruz | flanged axe, Neyruz type | 111 | [5 empty] | Neyruz |  | A2a | A2a | A2a | 91.22 | 7.37 | 0 | 0 | 0.6 | 0.25 | 0.21 | 0 | 0 | 0 | 0 | 0.23 |  |  | 0 | [10 empty] | 0 | Lausanne 24602 |  | AES | Group 13 | Bronze | [5 empty] | SAM 1968, vol. 2; Krause 2003, n° 7228; Kienlin 2008; David Elbiali 2000, 100-101, card 227, fig. 12,3; SAM 1968, fig. 44; Abels 1972, fig. 56B, 1-3,5,7
Kienlin 301203 | Randleistenbeil, Typ Neyruz | flanged axe, Neyruz type | 111 | [5 empty] | Neyruz |  | A2a | A2a | A1 | 100 | 0 | 0 | 0 | 0 | 0 | 0 | 0 | 0 | 0 | 0 | 0 |  |  | 0 | [10 empty] | 0 | Lausanne 24603 |  | AES | Group 1 | Copper | [5 empty] | SAM 1968, vol. 2; Krause 2003, n° 7229; Kienlin 2008; David Elbiali 2000, 100-101, card 227, fig. 12,4; SAM 1968, fig. 44; Abels 1972, fig. 56B, 1-3,5,6
Kienlin 301204 | Randleistenbeil, Typ Neyruz | flanged axe, Neyruz type | 110 | [5 empty] | Neyruz |  | A2a | A2a | A1 | 99.18 | 0.41 | 0 | 0 | 0 | 0 | 0 | 0 | 0 | 0 | 0.15 | 0 |  |  | 0 | [10 empty] | 0 | Lausanne 24604 |  | AES | Group 1 | Copper | [5 empty] | SAM 1968, vol. 2; Krause 2003, n° 7230; David Elbiali 2000, 100-101, card 227, fig. 12,5; SAM 1968, fig. 44; Abels 1972, fig. 56B, 1-3,5,6
Kienlin 301205 | Randleistenbeil, Typ Neyruz | flanged axe, Neyruz type | 110 | [5 empty] | Neyruz |  | A2a | A2a | A1 | 96.6 | 2.86 | 0 | 0 | 0 | 0.55 | 0 | 0 | 0 | 0 | 0 | 0 |  |  | 0 | [10 empty] | 0 | Lausanne 24605 |  | AES | Group 4 | Bronze | [5 empty] | SAM 1968, vol. 2; Krause 2003, n° 7231; Kienlin 2008; David Elbiali 2000, 100-101, card 227, fig. 12,6; SAM 1968, fig. 44; Abels 1972, fig. 56B, 1-3,5,16
Kienlin 301206 | Randleistenbeil, Typ Neyruz | flanged axe, Neyruz type | 110 | [5 empty] | Oberwil | 4 | A2a |  |  | 99.39 | 0.27 | 0 | 0 | 0 | 0 | 0.12 | 0 | 0 | 0 | 0.22 | 0 |  |  | 0 | [10 empty] | 0 | Bern 58/109 |  | AES | Group 5 | Fahlerz | [5 empty] | SAM 1968, vol. 2; Krause 2003, n° 2850; Kienlin 2008; Speck 1966, 59ff.; Abels 1972, 13 Nr. 116; Stein 1979, 92 Nr. 199; Hafner 1995, 216; SPM III 1998, 375
Kienlin 301207 | Randleistenbeil, Typ Neyruz | flanged axe, Neyruz type | 110 | [5 empty] | Oberwil |  | A2a |  |  | 99.44 | 0.29 | 0 | 0 | 0 | 0 | 0 | 0 | 0 | 0 | 0 | 0.13 |  |  | 0 | [10 empty] | 0 | Zug 58/108 |  | AES | Group 1 | Copper | [5 empty] | SAM 1968, vol. 2; Krause 2003, n° 2849; Kienlin 2008; Abels 1972, 13 Nr.117
Kienlin 301208 | Randleistenbeil, Typ Neyruz | flanged axe, Neyruz type | 110 | [5 empty] | Vugelles |  | A2a |  |  | 92.03 | 7.78 | 0 | 0 | 0 | 0 | 0 | 0 | 0 | 0 | 0 | 0.19 |  |  | 0 | [10 empty] | 0 | Lausanne 24813 |  | AES | Group 1 | Bronze | [5 empty] | SAM 1968, vol. 2; Krause 2003, n° 7278; Kienlin 2008; Abels 1972, 13 Nr. 114; Stein 1979, 98 Nr. 217; Hafner 1995, 96, 216, 224
Kienlin 301501 | Randleistenbeil, Typ Neyruz | flanged axe, Neyruz type | 110 | [5 empty] | Carouge |  | A2a |  |  | 89.07 | 10.44 | 0 | 0 | 0 | 0 | 0.22 | 0 | 0 | 0 | 0 | 0.26 |  |  | 0 | [10 empty] | 0 | Zürich, 14877 |  | AES | Group 5 | Bronze | [5 empty] | Kienlin 2008; Abels 1972, 12 nr. 90; Hafner 1995, 224
Kienlin 304501 | Randleistenbeil, Typ Neyruz | flanged axe, Neyruz type | 110 | [5 empty] | Vorkloster |  | A1 |  |  | 93.39 | 0 | 0 | 0.97 | 2.48 | 1.61 | 1.4 | 0 | 0 | 0 | 0 | 0 |  |  | 0 | [10 empty] | 0 | Bregenz Pr. 58.5 |  | AES | Group 16 | Fahlerz | [5 empty] | SAM 1968, vol. 2; Krause 2003, n° 2772; Kienlin 2008; Mayer 1977, 72 Nr. 221
Kienlin 311001 | Randleistenbeil, Typ Neyruz | flanged axe, Neyruz type | 110 | [5 empty] | Sennwald |  | A1 |  |  | 87.51 | 10.52 | 0 | 0.51 | 0 | 1.14 | 0.33 | 0 | 0 | 0 | 0 | 0 |  |  | 0 | [10 empty] | 0 | Bern 9910 |  | AES | Group 15 | Bronze | [5 empty] | SAM 1968, vol. 2; Krause 2003, n° 2782; Kienlin 2008; Abels 1972, 16 Nr.153; Hafner 1995, 224
Kienlin 311002 | Randleistenbeil, Typ Neyruz | flanged axe, Neyruz type | 110 | [5 empty] | Villars le Grand |  | A2a |  |  | 94.84 | 4.77 | 0 | 0 | 0 | 0.17 | 0.14 | 0 | 0 | 0 | 0 | 0 |  |  | 0 | [10 empty] | 0 | Lausanne, 25990 |  | AES | Group 8 | Bronze | [5 empty] | Rychner and Kläntschi 1989, 177, n° 589; Kienlin 2008
Kienlin 311301 | Randleistenbeil, Typ Neyruz | flanged axe, Neyruz type | 110 | [5 empty] | Bois de Vaux |  | A2a | A2a |  | 87.15 | 10.53 | 0.78 | 0.24 | 0.51 | 0.27 | 0.35 | 0 | 0 | 0 | 0 | 0.18 |  |  | 0 | [10 empty] | 0 | Lausanne 33204 |  | AES | Group 16 | Bronze | [5 empty] | SAM 1968, vol. 2; Krause 2003, n° 7216; Kienlin 2008; David Elbiali 2000, card 228; Abels 1972, 33, fig. 16,34; 58,2; Sitterding 1966, 45ff Tav. 3; Hafner 1995, 71f, 140f, 205
Kienlin 311401 | Randleistenbeil, Typ Neyruz | flanged axe, Neyruz type | 110 | [5 empty] | Estavayer |  | A2a |  |  | 86.46 | 12.92 | 0 | 0 | 0 | 0.39 | 0 | 0 | 0 | 0 | 0 | 0.23 |  |  | 0 | [10 empty] | 0 | Zürich, 9028 |  | AES | Group 4 | Bronze | [5 empty] | Kienlin 2008; Strahm 1971, 24f.; Hafner 1995, 58, 62ff., Tav. 32.10
Kienlin 401401 | Randleistenbeil, Typ Langquaid | flanged axe, Langquaid type | 110 | [5 empty] | Wollishofen |  | A 2a |  |  | 90.82 | 8.22 | 0 | 0.22 | 0.17 | 0.06 | 0.36 | 0 | 0 | 0 | 0.02 | 0.13 |  |  | 0 | [10 empty] | 0 | Zürich, 34008 |  | AES | Group 14 | Bronze | [5 empty] | Kienlin 2008; Ulrich 1890, 39, Tab. 44; Abels 1972, 38, Nr. 283; Hafner 1995, 223; Conscience 2001, 125ff
Kienlin 401402 | Randleistenbeil, Typ Langquaid | flanged axe, Langquaid type | 111 | [5 empty] | Rorenhaab | 4 | A2a |  |  | 91.24 | 7.5 | 0 | 0.41 | 0 | 0 | 0.33 | 0 | 0 | 0 | 0.1 | 0 |  |  | 0 | [10 empty] | 0 | Zürich, SLM 34008 |  | AES | Group 11 | Bronze | [5 empty] | SAM 1960; Krause 2003, n° 797; Kienlin 2008; Strahm 1971, 11f; Abels 1972, 38; Hafner 1995, 223; SPM II1995, 315; Conscience 2001, 125ff.
Kienlin 404003 | Randleistenbeil, Typ Langquaid | flanged axe, Langquaid type | 111 | [5 empty] | Gantschier | 4 | A2a |  |  | 86.64 | 10.73 | 0 | 0.66 | 0.83 | 0.52 | 0.62 | 0 | 0 | 0 | 0 | 0 |  |  | 0 | [10 empty] | 0 | Bregenz Pr. 57. 1688 |  | AES | Group 16 | Bronze | [5 empty] | SAM 1968, vol. 2; Krause 2003, n° 2767; Kienlin 2008; Vonbakn 1966b, 87f.; Mayer 1977, 93f Nr. 287
Kienlin 404004 | Randleistenbeil, Typ Langquaid II, Var. Braunau | flanged axe, Langquaid type II, Var. Braunau | 111 | [5 empty] | Braunau am Inn | 4 | A2a |  |  | 88.62 | 9.37 | 0 | 0.23 | 0.92 | 0.48 | 0.24 | 0 | 0 | 0 | 0 | 0 |  |  | 0 | [10 empty] | 0 | Linz, LM A 653 |  | AES | Group 16 | Bronze | [5 empty] | SAM 1968, vol. 2; Krause 2003, n° 11191; Kienlin 2008; Mayer 1977, 93 Nr. 279
Kienlin 404005 | Randleistenbeil, Typ Langquaid | flanged axe, Langquaid type | 111 | [5 empty] | Scheffau | 4 | A2a |  |  | 84.86 | 14.37 | 0 | 0.36 | 0 | 0 | 0 | 0 | 0 | 0 | 0.15 | 0.27 |  |  | 0 | [10 empty] | 0 | Salzburg 332/57 |  | AES | Group 2 | Bronze | [5 empty] | Kienlin 2008; Hell 1931, 63f; Mayer 1977, 93 Nr. 279
Kienlin 404006 | Randleistenbeil, Typ Langquaid | flanged axe, Langquaid type | 111 | [5 empty] | Brunnenthal | 4 | A2a |  |  | 84.76 | 13.9 | 0 | 0 | 0.54 | 0 | 0 | 0 | 0 | 0 | 0 | 0 |  |  | 0 | [10 empty] | 0 | Schärding 6304 |  | AES | Group 3 | Bronze | [5 empty] | Kienlin 2008; Mayer 1977, 93 Nr. 283
Kienlin 404201 | Randleistenbeil, Typ Langquaid | flanged axe, Langquaid type | 111 | [5 empty] | Kadel | 4 | A2a |  |  | 89.25 | 8.02 | 0.46 | 0.66 | 0.85 | 0.27 | 0.34 | 0 | 0 | 0 | 0 | 0.14 |  |  | 0 | [10 empty] | 0 | Bregenz Pr. 58.2 |  | AES | Group 16 | Bronze | [5 empty] | SAM 1968, vol. 2; Krause 2003, n° 2764; Kienlin 2008; Vonbank 1966a, 55ff.; Strahm 1971, 24f.Mayer 1977, 92 Nr. 275; Stein 1979, 86 Nr. 181
Kienlin 404202 | Randleistenbeil, Typ Langquaid | flanged axe, Langquaid type | 111 | [5 empty] | Kadel | 4 | A2a |  |  | 88.36 | 0.61 | 0 | 0.54 | 0.64 | 0 | 0.84 | 0 | 0 | 0 | 0 | 0 |  |  | 0 | [10 empty] | 0 | Bregenz Pr. 58.3 |  | AES | Group 14 | Fahlerz | [5 empty] | SAM 1968, vol. 2; Krause 2003, n° 2765; Kienlin 2008; Mayer 1977, 92 Nr. 276
Kienlin 404203 | Randleistenbeil, Typ Langquaid II, Var. Wilhering | flanged axe, Langquaid type II, Var. Wilhering | 111 | [5 empty] | Dörnbacher Wald | 4 | A2a |  |  | 88.53 | 7.63 | 0 | 1.11 | 0.44 | 0.3 | 0.61 | 0 | 0 | 0 | 0.5 | 0.2 |  |  | 0 | [10 empty] | 0 | Linz, LM A 4823 |  | AES | Group 16 | Bronze | [5 empty] | SAM 1968, vol. 2; Krause 2003, n° 11171; Kienlin 2008; Mayer 1977, 93 Nr. 280; Stein 1979, 91 Nr. 195
Kienlin 404204 | Randleistenbeil, Typ Langquaid II, Var. Wilhering | flanged axe, Langquaid type II, Var. Wilhering | 111 | [5 empty] | Dörnbacher Wald | 4 | A2a |  |  | 85.86 | 10.03 | 0 | 1.18 | 0.42 | 0.36 | 0.78 | 0 | 0 | 0 | 0.17 | 0.39 |  |  | 0 | [10 empty] | 0 | Linz, LM A 4824 |  | AES | Group 16 | Bronze | [5 empty] | SAM 1968, vol. 2; Krause 2003, n° 11172; Kienlin 2008; Mayer 1977, 93 Nr. 281
Kienlin 404301 | Randleistenbeil, Typ Langquaid | flanged axe, Langquaid type | 111 | [5 empty] | Gemeinlebarn | 4 | A2a |  |  | 83.62 | 14.96 | 0.81 | 0 | 0 | 0 | 0 | 0 | 0 | 0 | 0 | 0.28 |  |  | 0 | [10 empty] | 0 | Wien, NHM 2358 |  | AES | Group 1 | Bronze | [5 empty] | SAM 1968, vol. 2; Krause 2003, n° 5607; Kienlin 2008; Szombathy 1929, 9 Tab. 1.4; Mayer 1977, 92 Nr. 268; Bertemes 1989, 100, Tab. T31.3
Kienlin 404302 | Randleistenbeil, Typ Langquaid | flanged axe, Langquaid type | 111 | [5 empty] | St. Peter | 4 | A2a |  |  | 99.17 | 0.1 | 0 | 0.6 | 0.02 | 0 | 0.11 | 0 | 0 | 0 | 0 | 0 |  |  | 0 | [10 empty] | 0 | Linz, Nordico F.P. 117 |  | AES | Group 11 | Fahlerz | [5 empty] | Kienlin 2008; Adler 1965, 48f. Ill.2; Mayer 1977, 92 Nr. 267
Kienlin 404501 | Randleistenbeil, Typ Langquaid | flanged axe, Langquaid type | 111 | [5 empty] | Liefering | 4 | A2a |  |  | 97.72 | 0 | 0 | 2.15 | 0 | 0.13 | 0 | 0 | 0 | 0 | 0 | 0 |  |  | 0 | [10 empty] | 0 | Salzburg 120/69 |  | AES | Group 9 | Fahlerz | [5 empty] | Kienlin 2008; Mayer 1977, 93 Nr. 278
Kienlin 504001 | Flachbeil | flat axe | 104 | [5 empty] | St. Pankraz | 21 | CA |  |  | 98.94 | 0 | 0 | 1.06 | 0 | 0 | 0 | 0 | 0 | 0 | 0 | 0 |  |  | 0 | [10 empty] | 0 |  |  | AES | Group 2 | Arsenical copper | [5 empty] | Kienlin 2009;
Kienlin 504003 | Flachbeil | flat axe | 104 | 160 |  |  |  |  | Kronstorf | 22 | CA |  |  | 99.17 | 0.1 | 0 | 0.6 | 0.02 | 0 | 0.11 | 0 | 0 | 0 | 0 | 0 |  |  | 0 | [10 empty] | 0 | Linz A 4419 |  | AES | Group 11 | Fahlerz | [5 empty] | Otto and Witter 1952, n° 235; Krause 2003, n° 40235, Ottaway 1982; Kienlin 2008; Willvonseder 1937, 353f.; Mayer 1977, 55 Nr. 145; Höppner et al. 2005, tab. 2
Kienlin 504201 | Flachbeil, Altheim Typ | flat axe, Altheim type | 105 | [5 empty] | Rainberg | 26 | CA |  |  | 97.72 | 0 | 0 | 2.15 | 0 | 0.13 | 0 | 0 | 0 | 0 | 0 | 0 |  |  | 0 | [10 empty] | 0 | Salzburg, 2659 |  | AES | Group 9 | Fahlerz | [5 empty] | Otto and Witter 1952, n° 235; Krause 2003, n° 40235, Ottaway 1982; Kienlin 2008; Willvonseder 1937, 353f.; Mayer 1977, 55 Nr. 145; Höppner et al. 2005, tab. 2
Kienlin 504401 | Flachbeil, Altheim Typ | flat axe, Altheim type | 104 | 200 |  |  |  |  | Mondsee | 23 | CA |  |  | 99.19 | 0 | 0 | 0.62 | 0 | 0.19 | 0 | 0 | 0 | 0 | 0 | 0 |  |  | 0 | [10 empty] | 0 | Linz A 8087 |  | AES | Group 9 | Fahlerz | [5 empty] | SAM 1968, vol. 2; Krause 2003, n° 4347; Kienlin 2009; Reitinger 1968, 428ff.; Mayer 1977, 54 Nr. 138
Kienlin 504401-2 | Flachbeil, Altheim Typ | flat axe, Altheim type | 104 | 200 |  |  |  |  | Mondsee | 24 | CA |  |  | 98.34 | 0.49 | 0 | 0.94 | 0 | 0 | 0 | 0 | 0 | 0 | 0 | 0.12 |  |  | 0 | [10 empty] | 0 | Linz A 8087 |  | AES | Group 2 | Arsenical copper | [5 empty] | SAM 1968, vol. 2; Krause 2003, n° 4347; Kienlin 2010; Reitinger 1968, 428ff.; Mayer 1977, 54 Nr. 139
Kienlin 504402 | Flachbeil, Altheim Typ | flat axe, Altheim type | 104 | [5 empty] | Liefering |  | CA |  |  | 99.06 | 0 | 0 | 0.82 | 0 | 0.12 | 0 | 0 | 0 | 0 | 0 | 0 |  |  | 0 | [10 empty] | 0 | Salzburg 185/52 |  | AES | Group 9 | Fahlerz | [5 empty] | Kienlin 2008; Hell 1952, 36ff.; Mayer 1977, 57 Nr. 167
Kienlin 504403 | Flachbeil, Altheim Typ | flat axe, Altheim type | 104 | [5 empty] | Seewalchen am Attersee |  | CA |  |  | 99.21 | 0 | 0 | 0.65 | 0 | 0 | 0 | 0 | 0 | 0 | 0.14 | 0 |  |  | 0 | [10 empty] | 0 | Vöcklabruck 140 |  | AES | Group 2 | Arsenical copper | [5 empty] | Kienlin 2008; Willvonseder 1963/68, 200f., Tab. 20.5; Mayer 1977, 55 Nr. 148
Kienlin 504404 | Flachbeil, Altheim Typ | flat axe, Altheim type | 104 | [5 empty] | Attersee |  | CA |  |  | 95.9 | 0 | 0.34 | 3.52 | 0 | 24 | 0 | 0 | 0 | 0 | 0 | 0 |  |  | 0 | [10 empty] | 0 | Vöcklabruck 619 |  | AES | Group 9 | Fahlerz | [5 empty] | Kienlin 2008; Willvonseder 1963/68, 200f., Tab. 20.2; Mayer 1977, 55 Nr. 143
Kienlin 504405 | Flachbeil, Altheim Typ | flat axe, Altheim type | 104 | [5 empty] | Attersee |  | CA |  |  | 99.07 | 0 | 0 | 0.65 | 0 | 0 | 0.28 | 0 | 0 | 0 | 0 | 0 |  |  | 0 | [10 empty] | 0 | Vöcklabruck 638 |  | AES | Group 11 | Fahlerz | [5 empty] | Kienlin 2008; Willvonseder 1963/68, 200f., Tab. 20.3; Mayer 1977, 55 Nr. 146
Kienlin 504406 | Flachbeil, Altheim Typ | flat axe, Altheim type | 104 | [5 empty] | Weyeregg |  | CA |  |  | 99.53 | 0 | 0 | 0.47 | 0 | 0 | 0 | 0 | 0 | 0 | 0 | 0 |  |  | 0 | [10 empty] | 0 | Vöcklabruck 322 |  | AES | Group 2 | Arsenical copper | [5 empty] | Kienlin 2008; Willvonseder 1963/68, 200f., Tab. 20.8; Mayer 1977, 55 Nr. 135
Kienlin 504407 | Flachbeil, Altheim Typ | flat axe, Altheim type | 104 | [5 empty] | Unterach |  | CA |  |  | 99.7 | 0 | 0 | 0.3 | 0 | 0 | 0 | 0 | 0 | 0 | 0 | 0 |  |  | 0 | [10 empty] | 0 | Vöcklabruck 673 |  | AES | Group 2 | Arsenical copper | [5 empty] | Kienlin 2008; Willvonseder 1963/68, 200f., Tab. 20.7; Mayer 1977, 55 Nr. 132
Kienlin 504501 | Flachbeil, Altheim Typ | flat axe, Altheim type | 104 | [5 empty] | Attersee |  | CA |  |  | 99.45 | 0 | 0 | 0.42 | 0 | 0 | 0 | 0 | 0 | 0 | 0 | 0 |  |  | 0 | [10 empty] | 0 | Vöcklabruck 636 |  | AES | Group 2 | Arsenical copper | [5 empty] | Kienlin 2008; Willvonseder 1963/68, 200f., Tab. 20.1; Mayer 1977, 55 Nr. 141
Kienlin 504502 | Flachbeil, Altheim Typ | flat axe, Altheim type | 104 | [5 empty] | Attersee |  | CA |  |  | 98.61 | 0 | 0.19 | 0.87 | 0 | 0 | 0 | 0 | 0 | 0 | 0.33 | 0 |  |  | 0 | [10 empty] | 0 | Vöcklabruck 637 |  | AES | Group 2 | Arsenical copper | [5 empty] | Kienlin 2008; Willvonseder 1963/68, 200f., Tab. 20.9; Mayer 1977, 55 Nr. 142
L 29765 | axe Savignano's type | axe Savignano type | 110 | [5 empty] | Bergamo, prov. | EBA Ib/Ic | A2a |  | A2a |  | 5.3 | 0.032 | 0.28 | 0.11 | 0.027 | 0.44 | 0 | 0 | 0 | 0 | 0.032 |  |  | 0 | [10 empty] | 0 | Bergamo, 333 |  | ? | Group 14 | Bronze | [5 empty] | de Marinis 2005; tab 4
L 29766 | axe Savignano's type | axe Savignano type | 110 | [5 empty] | Bergamo, prov. | EBA Ib/Ic | A2a |  | A2a |  | 6.9 | 0.027 | 0.44 | 0.13 | 0.027 | 0.64 | 0 | 0 | 0 | 0 | 0.079 |  |  | 0 | [10 empty] | 0 | Bergamo, 334 |  | ? | Group 14 | Bronze | [5 empty] | de Marinis 2005; tab 4
Leoni 1981 | Randleistenbeil with semicircular cut | flanged axe with semicircular cut | 111 | [5 empty] | Castagnole delle Lanze | EBA II | A2b |  | A2b |  | 8.18 | 0.09 | 0 | 0.1 | 0 | 0.0005 | 0.01 | 0 | 0.04 | 0 | 0.01 |  |  | 0 | [10 empty] | 0 |  |  | OES | Group 3 | Bronze | [5 empty] | de Marinis 2005, tab. 5
Marchesetti | axe | axe | 101 | [5 empty] | Tominčeva jama cave | Neolithic | CA |  |  | 98.88 | 0 | 0 | 0 | 0 | 0.81 | 0 | 0 | 0 | 0 | 0 | 0.26 |  |  | 0 | [10 empty] | 0 |  | in orginal Bi= tr. | OES | Group 4 | Fahlerz | [5 empty] | Marchesetti 1889, 9; Colini 1900, 227; Pearce 2007, tab. 3.7
Matteoli and Storti 4393 | axe | axe | 101 | [5 empty] | Bocca Lorenza | Neolithic | CA |  |  |  | 0.001 | 0.001 | 0.001 | 0.02 | 0.5 | 0.008 | 0.001 | 0 | 0.01 | 0.01 | 0.017 | 0.01 | 0.01 | 0.001 | 0.3 | 0.3 | 0.006 | [7 empty] | 0 | Vicenza, 4393 |  | OES | Group 4 | Fahlerz | [5 empty] | Matteoli and Storti 1982, tab. 1; Pearce 2007, tab. 3.5
Matteoli and Storti 613 | axe | axe | 101 | [5 empty] | Valle Fontega | Neolithic | CA |  |  |  | 0.007 | 0.045 | 0.033 | 0.02 | 0.5 | 0.021 | 0.004 | 0 | 0.5 | 0.001 | 0.024 | 0.01 | 0.005 | 0.001 | 0.3 | 0.3 | 0.011 | [7 empty] | 0 | Vicenza, 613 |  | OES | Group 4 | Fahlerz | [5 empty] | Matteoli and Storti 1982, tab. 1; Pearce 2007, tab. 3.4
Matteoli and Storti 7776 | axe | axe | 101 | [5 empty] | Bocca Lorenza | Neolithic | CA |  |  |  | 0.001 | 0.001 | 0.001 | 0.003 | 0.5 | 0.009 | 0.001 | 0 | 0.01 | 0.01 | 0.003 | 0.01 | 0.003 | 0.001 | 0.3 | 0.03 | 0.021 | [7 empty] | 0 | Vicenza, 7776 |  | OES | Group 4 | Fahlerz | [5 empty] | Matteoli and Storti 1982, tab. 1; Pearce 2007, tab. 3.5
Matteoli and Storti 7777 | axe | axe | 101 | [5 empty] | Bocca Lorenza | Neolithic | CA |  |  |  | 0.001 | 0.001 | 0.001 | 0.005 | 0.5 | 0.011 | 0.001 | 0 | 0.01 | 0.01 | 0.007 | 0.01 | 0.002 | 0.001 | 0.3 | 0.3 | 0.006 | [7 empty] | 0 | Vicenza, 7777 |  | OES | Group 4 | Fahlerz | [5 empty] | Matteoli and Storti 1982, tab. 1; Pearce 2007, tab. 3.5
Northover MC10 | Droplet | Droplet | 811 | [5 empty] | Monte Covolo |  | CA |  |  | 96.04 | 0.01 | 0.02 | 0.28 | 2.56 | 1.24 | 1.51 | 0 | 0.05 | 0 | 0.01 | 0.02 |  |  | 0 | [10 empty] | 0 |  |  | EPMA | Group 16 | Fahlerz
Northover MC11 | Droplet | Droplet | 811 | [5 empty] | Monte Covolo |  | CA |  |  | 99.38 | 0.02 | 0.03 | 0.16 | 0.79 | 1.25 | 1.57 | 0 | 0.02 | 0 | 0.08 | 0.01 |  |  | 0 | [10 empty] | 0 |  |  | EPMA | Group 16 | Fahlerz
Northover MC12 | Waste | slag | 0 | [5 empty] | Monte Covolo |  | CA |  |  | 99.82 | 0 | 0.26 | 0 | 0 | 0 | 0.02 | 0 | 0 | 0 | 0 | 0 |  |  | 0 | [10 empty] | 0 |  |  | EPMA | Group 1 | Copper
Northover MC13 | ?Bead | ?Bead | 801 | [5 empty] | Monte Covolo |  | CA |  |  | 96.72 | 0 | 0.04 | 0 | 0 | 0 | 0.08 | 0 | 0.05 | 0 | 0 | 0.01 |  |  | 0 | [10 empty] | 0 |  |  | EPMA | Group 1 | Copper
Northover MC6 | Awl | awl | 806 | [5 empty] | Monte Covolo |  | CA |  |  | 88.86 | 0.02 | 0.03 | 0.22 | 1.89 | 1.08 | 1.42 | 0 | 0.02 | 0 | 0.01 | 0.01 |  |  | 0 | [10 empty] | 0 |  |  | EPMA | Group 16 | Fahlerz
Northover MC8 | Droplet | Droplet | 811 | [5 empty] | Monte Covolo |  | CA |  |  | 94.28 | 0.04 | 0 | 0.78 | 5.71 | 1.86 | 1.68 | 0 | 0 | 0 | 0.03 | 0.02 |  |  | 0 | [10 empty] | 0 |  |  | EPMA | Group 16 | Fahlerz
Northover MC9 | Wrought frag. | Wrought frag. | 0 | [5 empty] | Monte Covolo |  | CA |  |  | 99.72 | 0 | 0.12 | 0.27 | 0 | 0.18 | 0.01 | 0 | 0.02 | 0.02 | 0.01 | 0 |  |  | 0 | [10 empty] | 0 |  |  | EPMA | Group 9 | Fahlerz
Northover MC95/1 | Copper strip or awl | Copper strip or awl | 503 | [5 empty] | Monte Covolo |  | CA |  |  | 99.25 | 0.01 | 0.02 | 2.67 | 0.05 | 0.19 | 0.25 | 0.01 | 0.05 | 0 | 0.01 | 0 |  |  | 0 | [10 empty] | 0 |  |  | EPMA | Group 15 | Fahlerz
Northover MC95/10 | Tubular bead frag. | tubular bead fragm. | 503 | [5 empty] | Monte Covolo |  | CA |  |  | 51.12 | 0.01 | 0.05 | 0.1 | 0.01 | 0.03 | 0.07 | 0.03 | 0.03 | 0 | 0.01 | 0 |  |  | 0 | [10 empty] | 0 |  | As<0.20 | EPMA | Group 11 | Fahlerz
Northover MC95/11 | Sheet fragments | Sheet fragments | 122 | [5 empty] | Monte Covolo |  | CA |  |  | 29.26 | 0.04 | 0 | 0.27 | 0 | 0.01 | 0.21 | 0.04 | 0.03 | 0.08 | 0 | 1.07 |  |  | 0 | [10 empty] | 0 |  |  | EPMA | Group 11 | Fahlerz
Northover MC95/12 | Tubular bead frags. | tubular bead fragm. | 503 | [5 empty] | Monte Covolo |  | CA |  |  | 96.72 | 0 | 0.14 | 1.93 | 0.02 | 0.04 | 0.05 | 0.02 | 0.03 | 0.13 | 0 | 0.32 |  |  | 0 | [10 empty] | 0 |  |  | EPMA | Group 2 | Arsenical copper
Northover MC95/2 | Tubular bead | tubular bead | 503 | [5 empty] | Monte Covolo |  | CA |  |  | 91 | 0 | 0.01 | 0.31 | 0.01 | 0 | 0.42 | 0 | 0 | 0 | 0 | 0 |  |  | 0 | [10 empty] | 0 |  |  | EPMA | Group 11 | Fahlerz
Northover MC95/3 | Awl/wire | awl/wire | 806 | [5 empty] | Monte Covolo |  | CA |  |  | 99.79 | 6.89 | 0.5 | 0.58 | 0.26 | 0.06 | 0.21 | 0.19 | 0.01 | 0.03 | 0.02 | 0.24 |  |  | 0 | [10 empty] | 0 |  |  | EPMA | Group 14 | Bronze
Northover MC95/4 | Tube fragments | tube fragments | 503 | [5 empty] | Monte Covolo |  | CA |  |  | 98.59 | 0 | 0.02 | 0.1 | 0.02 | 0 | 0.09 | 0.01 | 0 | 0.01 | 0.01 | 0 |  |  | 0 | [10 empty] | 0 |  | As<0.20 | EPMA | Group 2 | Arsenical copper
Northover MC95/6 | Tubular bead | tubular bead | 503 | [5 empty] | Monte Covolo |  | CA |  |  | 99.84 | 0 | 0.02 | 1.29 | 0 | 0.02 | 0.05 | 0 | 0.01 | 0 | 0 | 0 |  |  | 0 | [10 empty] | 0 |  |  | EPMA | Group 2 | Arsenical copper
Northover MC95/7 | Fragment | Fragment | 0 | [5 empty] | Monte Covolo |  | CA |  |  | 98.55 | 0 | 0 | 0.1 | 0 | 0.03 | 0.09 | 0 | 0.02 | 0 | 0.01 | 0 |  |  | 0 | [10 empty] | 0 |  | As<0.20 | EPMA | Group 2 | Arsenical copper
Northover MC95/8 | Large tubular bead | Large tubular bead | 801 | [5 empty] | Monte Covolo |  | CA |  |  | 99.57 | 0.01 | 0.21 | 1.03 | 0.02 | 0.08 | 0.04 | 0.06 | 0 | 0 | 0.01 | 0 |  |  | 0 | [10 empty] | 0 |  |  | EPMA | Group 2 | Arsenical copper
Northover MC95/9 | Cast fragment | Cast fragment | 700 | [5 empty] | Monte Covolo |  | CA |  |  | 99.74 | 0 | 0.01 | 0.25 | 0 | 0.02 | 0.09 | 0.01 | 0.02 | 0.01 | 0.01 | 0 |  |  | 0 | [10 empty] | 0 |  |  | EPMA | Group 2 | Arsenical copper
Northover MS1 | Awl | awl | 806 | [5 empty] | La Rocca | CA | CA |  |  | 97.56 | 0 | 0 | 2.19 | 0.02 | 0.14 | 0.07 | 0 | 0 | 0 | 0.01 | 0.01 |  |  | 0 | [10 empty] | 0 |  |  | EPMA | Group 9 | Fahlerz
Northover MS14 | Bead | Bead | 801 | [5 empty] | La Rocca | CA | CA |  |  | 99.61 | 0 | 0 | 0 | 0.05 | 0.18 | 0.15 | 0 | 0 | 0 | 0.01 | 0 |  |  | 0 | [10 empty] | 0 |  |  | EPMA | Group 8 | Fahlerz
Northover MS15 | Bead | Bead | 801 | [5 empty] | La Rocca | CA | CA |  |  | 99.06 | 0 | 0.05 | 0.58 | 0 | 0.18 | 0 | 0 | 0.09 | 0 | 0 | 0 |  |  | 0 | [10 empty] | 0 |  |  | EPMA | Group 9 | Fahlerz
Northover MS16 | Awl | awl | 806 | [5 empty] | La Rocca | CA | CA |  |  | 99.15 | 0 | 0.11 | 0.36 | 0.02 | 0.09 | 0.21 | 0 | 0 | 0 | 0 | 0.06 |  |  | 0 | [10 empty] | 0 |  |  | EPMA | Group 11 | Fahlerz
Northover MS18 | Fragment | Fragment | 0 | [5 empty] | La Rocca | CA | CA |  |  | 99.93 | 0 | 0 | 0.48 | 0.02 | 0 | 0.01 | 0 | 0.22 | 0 | 0 | 0.17 |  |  | 0 | [10 empty] | 0 |  |  | EPMA | Group 2 | Arsenical copper
Northover MS2 | Awi | Awi | 806 | [5 empty] | La Rocca | CA | CA |  |  | 98.71 | 0 | 0 | 0.88 | 0.11 | 0 | 0.05 | 0 | 0 | 0.03 | 0.02 | 0 |  |  | 0 | [10 empty] | 0 |  |  | EPMA | Group 6 | Fahlerz
Northover MS20 | Awl | awl | 806 | [5 empty] | La Rocca | EBA | CA |  |  | 95.31 | 10.28 | 0.17 | 0.13 | 0.05 | 0.02 | 0.15 | 0 | 0 | 0 | 0.04 | 0.04 |  |  | 0 | [10 empty] | 0 |  |  | EPMA | Group 11 | Bronze
Northover MS21 | Tubular bead | tubular bead | 503 | [5 empty] | La Rocca | CA | CA |  |  | 97.83 | 0.02 | 0.05 | 1.95 | 0.01 | 0.11 | 0.03 | 0 | 0 | 0 | 0.01 | 0.01 |  |  | 0 | [10 empty] | 0 |  |  | EPMA | Group 9 | Fahlerz
Northover MS22 | Binding | Binding | 0 | [5 empty] | La Rocca | CA | CA |  |  | 99.74 | 0 | 0 | 0 | 0 | 0.12 | 0 | 0 | 0.05 | 0.03 | 0.01 | 0 |  |  | 0 | [10 empty] | 0 |  |  | EPMA | Group 4 | Fahlerz
Northover MS24 | Awl | awl | 806 | [5 empty] | La Rocca | CA | CA |  |  | 99.55 | 0 | 0 | 0 | 0 | 0.05 | 0.02 | 0 | 0 | 0 | 0 | 0 |  |  | 0 | [10 empty] | 0 |  |  | EPMA | Group 1 | Copper
Northover MS25 | Sheet bead | Sheet bead | 122 | [5 empty] | La Rocca | CA | CA |  |  | 66.57 | 0 | 0 | 0.16 | 0 | 0.03 | 0.21 | 0 | 0.04 | 0 | 0.01 | 0.01 |  |  | 0 | [10 empty] | 0 |  |  | EPMA | Group 11 | Fahlerz
Northover MS3 | Pin/awl | Pin/awl | 806 | [5 empty] | La Rocca | CA | CA |  |  | 98.09 | 0.01 | 0 | 1.77 | 0 | 0.07 | 0.01 | 0 | 0 | 0 | 0 | 0.05 |  |  | 0 | [10 empty] | 0 |  |  | EPMA | Group 2 | Arsenical copper
Northover MS4 | Bead | Bead | 801 | [5 empty] | La Rocca | CA | CA |  |  | 98.87 | 0.02 | 0 | 0 | 0.02 | 0.17 | 0.76 | 0 | 0.09 | 0 | 0.01 | 0 |  |  | 0 | [10 empty] | 0 |  |  | EPMA | Group 8 | Fahlerz
Northover MS95/19 | Tubular bead | tubular bead | 503 | [5 empty] | La Rocca | CA | CA |  |  | 99.46 | 0.01 | 0.13 | 0.19 | 0 | 0.11 | 0.31 | 0 | 0.03 | 0 | 0 | 0.01 |  |  | 0 | [10 empty] | 0 |  |  | EPMA | Group 15 | Fahlerz
Northover MS95/25 | Awl/rod | awl/rod | 806 | [5 empty] | La Rocca | CA | CA |  |  | 74.48 | 0 | 0.05 | 0.3 | 0 | 0.01 | 0.13 | 0 | 0 | 0.01 | 0.02 | 0 |  |  | 0 | [10 empty] | 0 |  |  | EPMA | Group 11 | Fahlerz
Northover MS95/26 | Brass button | Brass button | 814 | [5 empty] | La Rocca | CA | CA |  |  | 89.12 | 3.93 | 8.35 | 0.38 | 0.46 | 0.04 | 0.28 | 0.04 | 0.01 | 11.18 | 0.02 | 0.78 |  |  | 0 | [10 empty] | 0 |  |  | EPMA | Group 14 | Bronze
Northover MS95/5 | Awl | awl | 806 | [5 empty] | La Rocca | CA | CA |  |  | 99.25 | 0 | 0.02 | 0.1 | 0 | 0.03 | 0.01 | 0 | 0 | 0 | 0 | 0.02 |  |  | 0 | [10 empty] | 0 |  | As<0.20 | EPMA | Group 2 | Arsenical copper
Northover TBC1 | bar ingot | bar ingot | 701 | [5 empty] | Valle di Non |  | A1 |  |  |  | 0.01 | 0 | 0.92 | 0.01 | 0.02 | 0.28 | 0 | 0 | 0 | 0.02 | 0.13 |  |  | 0 | [10 empty] | 0 |  |  | EPMA | Group 11 | Fahlerz
Northover TBC2 | shaft-hole axe | shaft-hole axe | 122 | [5 empty] | Valle di Non | EBA | A1 |  |  |  | 3.21 | 0 | 0.06 | 0.02 | 0.21 | 0 | 0 | 0 | 0.01 | 0.01 | 0.01 |  |  | 0 | [10 empty] | 0 |  |  | EPMA | Group 4 | Bronze
Northover TBC3 | bar ingot | bar ingot | 701 | [5 empty] | Valle di Non |  | A1 |  |  |  | 0.03 | 0 | 9.72 | 0.21 | 0.06 | 0.6 | 0 | 0 | 0 | 0.48 | 1.28 |  |  | 0 | [10 empty] | 0 |  |  | EPMA | Group 14 | Fahlerz
Northover Te 1 | axe Remedello Sopra's type | axe Remedello Sopra type | 110 | [5 empty] | Corno Sotto | EBA Ia | A1 |  | A1 |  | 0 | 0 | 0.52 | 2.29 | 1.63 | 0.97 | 0 | 0 | 0 | 0 | 0.02 |  |  | 0 | [10 empty] | 0 | Desenzano, |  | EPMA | Group 16 | Fahlerz | [5 empty] | de Marinis 2005, tab. 2; de Marinis 2005; fig. 2,2
Northover Te 12 | Randleistenbeil with semicircular cut | flanged axe with semicircular cut | 111 | [5 empty] | Ledro | EBA II | A2b |  | A2b |  | 9.45 | 0 | 0.22 | 0.15 | 0.18 | 0.26 | 0 | 0 | 0 | 0 | 0.08 |  |  | 0 | [10 empty] | 0 | , A 20 |  | EPMA | Group 16 | Bronze | [5 empty] | de Marinis 2005, tab. 5
Northover Te 16 | needle | needle | 602 | [5 empty] | Ledro | EBA Ib/Ic | A2a |  | A2a |  | 3.56 | 0.05 | 0.16 | 0.5 | 0.79 | 0.02 | 0.04 | 0 | 0 | 0 | 0.02 |  |  | 0 | [10 empty] | 0 |  |  | EPMA | Group 12 | Bronze | [5 empty] | de Marinis 2005, tab. 4; de Marinis 2005, fig. 8,2
Northover Te 17 | needle | needle | 602 | [5 empty] | Ledro | EBA Ib/Ic | A2a |  | A2a |  | 7.32 | 0.08 | 0.55 | 0.37 | 0.11 | 0.55 | 0 | 0 | 0 | 0 | 0.05 |  |  | 0 | [10 empty] | 0 |  |  | EPMA | Group 16 | Bronze | [5 empty] | de Marinis 2005, tab. 4; de Marinis 2005, fig. 8,3
Northover Te 24 | double spiral | spectacle spiral | 529 | [5 empty] | Ledro | EBA Ia | A1 |  | A1 |  | 0.02 | 0.03 | 2.6 | 1.59 | 1.11 | 0 | 0.01 | 0 | 0 | 0 | 0.03 |  |  | 0 | [10 empty] | 0 |  |  | EPMA | Group 12 | Fahlerz | [5 empty] | de Marinis 2005, tab. 3
Northover Te 25 | Randleistenbeil with semicircular cut | flanged axe with semicircular cut | 111 | [5 empty] | Lodi | EBA II | A2b |  | A2b |  | 9.88 | 0.35 | 0.26 | 0.14 | 0.05 | 0.02 | 0 | 0 | 0.19 | 0 | 0.03 |  |  | 0 | [10 empty] | 0 | , A 6955 |  | EPMA | Group 6 | Bronze | [5 empty] | de Marinis 2005, tab. 5
Northover Te 26 | dagger | dagger | 201 | [5 empty] | Lavagnone | EBA Ia | A1 |  | A1 |  | 1.36 | 0 | 0.94 | 2.26 | 1.33 | 1.32 | 0.02 | 0 | 0 | 0.06 | 0 |  |  | 0 | [10 empty] | 0 |  |  | EPMA | Group 16 | Bronze | [5 empty] | de Marinis 2005, tab. 3; de Marinis 2005; fig. 3,1
Northover Te 27 | axe Torbole's type | axe torbole type | 111 | [5 empty] | Lavagnone | EBA Ia | A1 |  | A1 |  | 0 | 0.04 | 0.52 | 1.75 | 1.1 | 1.36 | 0.02 | 0 | 0 | 0 | 0.02 |  |  | 0 | [10 empty] | 0 | Desenzano, |  | EPMA | Group 16 | Fahlerz | [5 empty] | de Marinis 2005, tab. 2; de Marinis 2005; fig. 2,3
Northover Te 3 | torques | torques | 702 | [5 empty] | Ledro | EBA Ia | A1 |  | A1 |  | 0 | 0.05 | 1.89 | 0.95 | 1.48 | 1.59 | 0 | 0 | 0 | 0 | 0 |  |  | 0 | [10 empty] | 0 |  |  | EPMA | Group 16 | Fahlerz | [5 empty] | de Marinis 2005, tab. 3
Northover Te 31 | dagger | dagger | 201 | [5 empty] | Gabbiano | EBA Ib/Ic | A2a |  | A2a |  | 3.21 | 0.07 | 0.7 | 0.54 | 0.87 | 0.1 | 0.02 | 0 | 0 | 0 | 0.02 |  |  | 0 | [10 empty] | 0 |  |  | EPMA | Group 16 | Bronze | [5 empty] | de Marinis 2005, tab. 4; de Marinis 2005; fig. 8,9
Northover Te 32 | dagger | dagger | 201 | [5 empty] | Maraschina | EBA Ib/Ic | A2a |  | A2a |  | 3.18 | 0 | 1.51 | 1.71 | 1.1 | 0.02 | 0.03 | 0 | 0 | 0.01 | 0.02 |  |  | 0 | [10 empty] | 0 |  |  | EPMA | Group 12 | Bronze | [5 empty] | de Marinis 2005, tab. 4; de Marinis 2005; fig. 8,5
Northover Te 33 | dagger | dagger | 201 | [5 empty] | Gabbiano | EBA Ia | A1 |  | A1 |  | 0 | 0 | 0.26 | 1.39 | 0.97 | 0.22 | 0.03 | 0 | 0 | 0.02 | 0.02 |  |  | 0 | [10 empty] | 0 |  |  | EPMA | Group 16 | Fahlerz | [5 empty] | de Marinis 2005, tab. 3; de Marinis 2005; fig. 3,5
Northover Te 34 | lunette | lunulae | 411 | [5 empty] | Gabbiano | EBA Ia | A1 |  | A1 |  | 0 | 0.12 | 1.54 | 0.06 | 0.06 | 0 | 0.02 | 0.04 | 0 | 0 | 0.06 |  |  | 0 | [10 empty] | 0 |  |  | EPMA | Group 2 | Arsenical copper | [5 empty] | de Marinis 2005, tab. 3; de Marinis 2005; fig. 2,7
Northover Te 35 | lunette | lunulae | 411 | [5 empty] | Porto Galeazzi | EBA Ia | A1 |  | A1 |  | 0.11 | 0.13 | 2.22 | 1.58 | 0.59 | 8.02 | 0 | 0 | 0 | 0.8 | 0.29 |  |  | 0 | [10 empty] | 0 |  |  | EPMA | Group 16 | Fahlerz | [5 empty] | de Marinis 2005, tab. 3; de Marinis 2005; fig. 2,6
Northover Te 37 | needle | needle | 602 | [5 empty] | Porto Galeazzi | EBA Ia | A1 |  | A1 |  | 0 | 0 | 0.74 | 2.29 | 1.45 | 2.51 | 0 | 0 | 0 | 0.39 | 0.04 |  |  | 0 | [10 empty] | 0 |  |  | EPMA | Group 16 | Fahlerz | [5 empty] | de Marinis 2005, tab. 3; de Marinis 2005; fig. 2,5
Northover Te 38 | double spiral | spectacle spiral | 529 | [5 empty] | Ledro | EBA Ia | A1 |  | A1 |  | 0 | 0.06 | 2.03 | 0.93 | 1.07 | 0 | 0.03 | 0 | 0 | 0 | 0.09 |  |  | 0 | [10 empty] | 0 |  |  | EPMA | Group 12 | Fahlerz | [5 empty] | de Marinis 2005, tab. 3
Northover Te 4 (knob) | dagger with socketed hilt | dagger with socketed hilt | 202 | [5 empty] | Ledro | EBA Ib/Ic | A2a |  | A2a |  | 7.27 | 2.28 | 0.3 | 0.68 | 1.06 | 0.03 | 0.08 | 0 | 0 | 0 | 0.02 |  |  | 0 | [10 empty] | 0 |  |  | EPMA | Group 12 | Bronze | [5 empty] | de Marinis 2005, tab. 4
Northover Te 41 | dagger | dagger | 201 | [5 empty] | Ledro | EBA Ia | A1 |  | A1 |  | 0.2 | 0 | 0.61 | 1.66 | 1.11 | 1.61 | 0 | 0 | 0 | 0.01 | 0.01 |  |  | 0 | [10 empty] | 0 |  |  | EPMA | Group 16 | Fahlerz | [5 empty] | de Marinis 2005, tab. 3; de Marinis 2005; fig. 3,4
Northover Te 5 (hilt) | dagger with socketed hilt | dagger with socketed hilt | 202 | [5 empty] | Ledro | EBA Ib/Ic | A2a |  | A2a |  | 12.87 | 0.1 | 0 | 0 | 0.04 | 0.1 | 0 | 0 | 0 | 0.02 | 0.02 |  |  | 0 | [10 empty] | 0 |  |  | EPMA | Group 5 | Bronze | [5 empty] | de Marinis 2005, tab. 4
Northover Te 51 | Randleistenbeil | flanged axe | 110 | [5 empty] | Ledro | EBA Ib/Ic | A2a |  | A2a |  | 2.8 | 0.02 | 0.12 | 0.2 | 0.21 | 0.17 | 0.02 | 0 | 0 | 0 | 0.18 |  |  | 0 | [10 empty] | 0 |  |  | EPMA | Group 16 | Bronze | [5 empty] | de Marinis 2005, tab. 4
Northover Te 52 | Randleistenbeil with semicircular cut | flanged axe with semicircular cut | 111 | [5 empty] | Ledro | EBA II | A2b |  | A2b |  | 7.06 | 0.02 | 0.37 | 0.31 | 0.1 | 0.3 | 0 | 0 | 0 | 0 | 0.01 |  |  | 0 | [10 empty] | 0 | , A 22 |  | EPMA | Group 16 | Bronze | [5 empty] | de Marinis 2005, tab. 5
Northover Te 53 | awl | awl | 806 | [5 empty] | Ledro | EBA Ia | A1 |  | A1 |  | 0 | 0.03 | 1.35 | 1.24 | 1 | 0.03 | 0.19 | 0 | 0.19 | 0 | 0 |  |  | 0 | [10 empty] | 0 |  |  | EPMA | Group 12 | Fahlerz | [5 empty] | de Marinis 2005, tab. 3
Northover Te 55 | dagger | dagger | 201 | [5 empty] | Ledro | EBA Ib/Ic | A2a |  | A2a |  | 5.04 | 0 | 0.72 | 0.54 | 0.32 | 0.32 | 0 | 0 | 0 | 0 | 0.04 |  |  | 0 | [10 empty] | 0 |  |  | EPMA | Group 16 | Bronze | [5 empty] | de Marinis 2005, tab. 4; de Marinis 2005; fig. 8,7
Northover Te 56 | axe torbole's type | axe torbole type | 111 | [5 empty] | Ledro | EBA Ia | A1 |  | A1 |  | 0 | 0 | 2.29 | 1.83 | 1.51 | 1.4 | 0 | 0 | 0 | 0.01 | 0.04 |  |  | 0 | [10 empty] | 0 | Trento, |  | EPMA | Group 16 | Fahlerz | [5 empty] | de Marinis 2005, tab. 2
Northover Te 6 (blade) | dagger with socketed hilt | dagger with socketed hilt | 202 | [5 empty] | Ledro | EBA Ib/Ic | A2a |  | A2a |  | 14.17 | 0.03 | 0 | 0.06 | 0.08 | 0.12 | 0 | 0 | 0 | 0 | 0 |  |  | 0 | [10 empty] | 0 |  |  | EPMA | Group 5 | Bronze | [5 empty] | de Marinis 2005, tab. 4
Northover Te 63 | axe torbole's type | axe torbole type | 111 | [5 empty] | Porto Galeazzi | EBA Ia | A1 |  | A1 |  | 0.02 | 0 | 0.4 | 2.34 | 0.9 | 1.15 | 0 | 0 | 0 | 0 | 0.03 |  |  | 0 | [10 empty] | 0 | Milano, |  | EPMA | Group 16 | Fahlerz | [5 empty] | de Marinis 2005, tab. 2; de Marinis 2005; fig. 2,4
Northover Te 66 | axe Remedello Sopra's type | axe Remedello Sopra type | 110 | [5 empty] | Ledro | EBA Ia | A1 |  | A1 |  | 0 | 0.04 | 0.59 | 1.49 | 1.12 | 1.41 | 0 | 0 | 0 | 0.01 | 0 |  |  | 0 | [10 empty] | 0 | Trento, |  | EPMA | Group 16 | Fahlerz | [5 empty] | de Marinis 2005, tab. 2; de Marinis 2005; fig. 2,1
Northover Te 67 | axe Savignano's type | axe Savignano type | 110 | [5 empty] | Ledro | EBA Ib/Ic | A2a |  | A2a |  | 5.48 | 0.03 | 0.19 | 0.45 | 0.41 | 0.42 | 0 | 0 | 0.02 | 0 | 0.02 |  |  | 0 | [10 empty] | 0 | Trento, A 15 |  | EPMA | Group 16 | Bronze | [5 empty] | de Marinis 2005, tab. 4
Northover Te 68 | Randleistenbeil with semicircular cut | flanged axe with semicircular cut | 111 | [5 empty] | Ledro | EBA II | A2b |  | A2b |  | 8.24 | 0 | 0.55 | 0.27 | 0.19 | 0.5 | 0 | 0.04 | 0 | 0 | 0.05 |  |  | 0 | [10 empty] | 0 | , A 21 |  | EPMA | Group 16 | Bronze | [5 empty] | de Marinis 2005, tab. 5
Northover Te 69 | needle | needle | 602 | [5 empty] | Ledro | EBA Ia | A1 |  | A1 |  | 0.02 | 0 | 2.47 | 2.18 | 0.42 | 1.46 | 0 | 0 | 0.03 | 0 | 0 |  |  | 0 | [10 empty] | 0 |  |  | EPMA | Group 16 | Fahlerz | [5 empty] | de Marinis 2005, tab. 3
Northover Te 7 | dagger | dagger | 201 | [5 empty] | Ledro | EBA Ib/Ic | A2a |  | A2a |  | 13.13 | 0.04 | 0.66 | 0.9 | 0.92 | 0.02 | 0.02 | 0 | 0 | 0 | 0.03 |  |  | 0 | [10 empty] | 0 |  |  | EPMA | Group 12 | Bronze | [5 empty] | de Marinis 2005, tab. 4; de Marinis 2005; fig. 8,8
Northover Te 71 | dagger | dagger | 201 | [5 empty] | Ledro | EBA Ia | A1 |  | A1 |  | 0.04 | 0 | 0.64 | 1.15 | 0.54 | 0.79 | 0.02 | 0.04 | 0.03 | 0.03 | 0.08 |  |  | 0 | [10 empty] | 0 |  |  | EPMA | Group 16 | Fahlerz | [5 empty] | de Marinis 2005, tab. 3
Northover Te 74 | fragm. Torques | fragm. Ösenhalsring | 702 | [5 empty] | Ledro | EBA Ia | A1 |  | A1 |  | 0 | 0.03 | 2.05 | 1.26 | 1.29 | 0 | 0.25 | 0.03 | 0 | 0 | 0.01 |  |  | 0 | [10 empty] | 0 |  |  | EPMA | Group 12 | Fahlerz | [5 empty] | de Marinis 2005, tab. 3
Northover Te 76 | awl | awl | 806 | [5 empty] | Ledro | EBA Ia | A1 |  | A1 |  | 0 | 0 | 0.82 | 0.7 | 0.55 | 1.12 | 0 | 0 | 0 | 0 | 0.02 |  |  | 0 | [10 empty] | 0 |  |  | EPMA | Group 16 | Fahlerz | [5 empty] | de Marinis 2005, tab. 3
Northover Te 78 | dagger | dagger | 201 | [5 empty] | Ledro | EBA Ia | A1 |  | A1 |  | 0.03 | 0.03 | 1.11 | 1.64 | 0.9 | 1.48 | 0 | 0 | 0 | 0.05 | 0.03 |  |  | 0 | [10 empty] | 0 |  |  | EPMA | Group 16 | Fahlerz | [5 empty] | de Marinis 2005, tab. 3; de Marinis 2005; fig. 3,2
Northover Te 8 | dagger | dagger | 201 | [5 empty] | Ledro | EBA Ib/Ic | A2a |  | A2a |  | 3.64 | 0 | 0.94 | 1.43 | 1.33 | 1.12 | 0.01 | 0 | 0 | 0.06 | 0 |  |  | 0 | [10 empty] | 0 |  |  | EPMA | Group 16 | Bronze | [5 empty] | de Marinis 2005, tab. 4; de Marinis 2005; fig. 8,6
Northover Te 80 | axe torbole's type | axe torbole type | 111 | [5 empty] | Milano, prov | EBA Ia | A1 |  | A1 |  | 0.37 | 0.34 | 1.23 | 5.97 | 2.1 | 0.97 | 0 | 0 | 0 | 0.1 | 0.02 |  |  | 0 | [10 empty] | 0 | Milano, |  | EPMA | Group 16 | Fahlerz | [5 empty] | de Marinis 2005, tab. 2
Northover Te 81 | ingot-axe | ingot-axe | 709 | [5 empty] | Cresciano | EBA Ia | A1 |  | A1 |  | 0.08 | 0 | 1.34 | 10.7 | 2.052 | 3.67 | 0 | 0 | 0.02 | 0.5 | 0.02 |  |  | 0 | [10 empty] | 0 | Milano, MPA 2419 | Zn tr. | EPMA | Group 16 | Fahlerz | [5 empty] | de Marinis 2006a, tab. 2; de Marinis 2006a, fig. 2
Northover Te 84 | Randleistenbeil with semicircular cut | flanged axe with semicircular cut | 111 | [5 empty] | Lodi | EBA II | A2b |  | A2b |  | 10.25 | 0.88 | 0.12 | 0.1 | 0.1 | 0.09 | 0 | 0 | 0 | 0.01 | 0.01 |  |  | 0 | [10 empty] | 0 | , A 6954 |  | EPMA | Group 16 | Bronze | [5 empty] | de Marinis 2005, tab. 5
Northover TNS1 | wire fragm. | wire fragm. | 521 | [5 empty] | Arco |  | CA |  |  |  | 0 | 0.82 | 0.12 | 0.02 | 0.07 | 0.005 | 0 | 0.05 | 0.02 | 0.01 | 0.005 |  |  | 0 | [10 empty] | 0 |  |  | EPMA | Group 2 | Arsenical copper
Northover TNS10 | wire, fragm. | wire, fragm. | 521 | [5 empty] | Arco |  | CA |  |  |  | 0 | 0.19 | 0.005 | 0.03 | 0.07 | 0.02 | 0 | 0.02 | 0.005 | 0.005 | 0.005 |  |  | 0 | [10 empty] | 0 |  |  | EPMA | Group 1 | Copper
Northover TNS11 | spiral bead | spiral bead | 409 | [5 empty] | Vela Vabusa |  | CA |  |  |  | 0 | 0.03 | 3.2 | 0.03 | 0.04 | 0.01 | 0 | 0.01 | 0.01 | 0.005 | 0.01 |  |  | 0 | [10 empty] | 0 |  |  | EPMA | Group 2 | Arsenical copper
Northover TNS12 | armlet | armlet | 407 | [5 empty] | Frana del Bersaglio |  | CA |  |  |  | 0.01 | 4.27 | 0.78 | 0.03 | 0.28 | 0.005 | 0 | 0.03 | 0.01 | 0 | 0.005 |  |  | 0 | [10 empty] | 0 |  |  | EPMA | Group 9 | Fahlerz
Northover TNS13 | awl | awl | 806 | [5 empty] | Montesei di Serso | EBA | A |  |  |  | 1.92 | 0.05 | 0.05 | 0 | 0.14 | 0.01 | 0 | 0 | 0 | 0.005 | 0.04 |  |  | 0 | [10 empty] | 0 |  |  | EPMA | Group 4 | Bronze
Northover TNS14 | awl | awl | 806 | [5 empty] | Monte Mezzana |  | A |  |  |  | 0.01 | 0.65 | 0.04 | 0.02 | 0.19 | 0.02 | 0 | 0.07 | 0 | 0.005 | 0.01 |  |  | 0 | [10 empty] | 0 |  |  | EPMA | Group 4 | Fahlerz
Northover TNS15 | needle | needle | 602 | [5 empty] | Riparo Gaban |  | CA |  |  |  | 0 | 0.69 | 0.2 | 0.02 | 0.2 | 0.01 | 0 | 0 | 0 | 0.005 | 0 |  |  | 0 | [10 empty] | 0 |  |  | EPMA | Group 9 | Fahlerz
Northover TNS16 | riveted strip | riveted strip | 501 | [5 empty] | Dos della Forca |  | CA |  |  |  | 0 | 0.07 | 0.05 | 0 | 0.06 | 0.01 | 0 | 0 | 0 | 0 | 0.03 |  |  | 0 | [10 empty] | 0 |  |  | EPMA | Group 1 | Copper
Northover TNS2 | large bead | large bead | 801 | [5 empty] | Arco |  | CA |  |  |  | 0.02 | 0.13 | 0.11 | 0.005 | 0.18 | 0.02 | 0 | 0.02 | 0 | 0.005 | 0.005 |  |  | 0 | [10 empty] | 0 |  |  | EPMA | Group 9 | Fahlerz
Northover TNS3 | spriral | spriral | 417 | [5 empty] | Arco |  | CA |  |  |  | 0.01 | 0.34 | 0 | 0.005 | 0.27 | 0 | 0 | 0 | 0 | 0.005 | 0.005 |  |  | 0 | [10 empty] | 0 |  |  | EPMA | Group 4 | Fahlerz
Northover TNS4 | strip | strip | 501 | [5 empty] | Arco |  | CA |  |  |  | 0 | 0.59 | 0 | 0 | 0.28 | 0.02 | 0 | 0 | 0 | 0 | 0.005 |  |  | 0 | [10 empty] | 0 |  |  | EPMA | Group 4 | Fahlerz
Northover TNS5 | strip | strip | 501 | [5 empty] | Arco |  | CA |  |  |  | 0 | 0.39 | 0.1 | 0 | 0.36 | 0 | 0 | 0 | 0 | 0 | 0.02 |  |  | 0 | [10 empty] | 0 |  |  | EPMA | Group 9 | Fahlerz
Northover TNS6 | strip | strip | 501 | [5 empty] | Arco |  | CA |  |  |  | 0 | 0.07 | 0.05 | 0.005 | 0.19 | 0.01 | 0 | 0 | 0.02 | 0.005 | 0.02 |  |  | 0 | [10 empty] | 0 |  |  | EPMA | Group 4 | Fahlerz
Northover TNS7 | wire | wire | 521 | [5 empty] | Arco |  | CA |  |  |  | 0 | 0.36 | 0.06 | 0.005 | 0.04 | 0.02 | 0 | 0 | 0 | 0.005 | 0.01 |  |  | 0 | [10 empty] | 0 |  |  | EPMA | Group 1 | Copper
Northover TNS8 | wire | wire | 521 | [5 empty] | Arco |  | CA |  |  |  | 0.005 | 0 | 0.07 | 0 | 0.35 | 0.005 | 0 | 0.03 | 0 | 0.005 | 0.005 |  |  | 0 | [10 empty] | 0 |  |  | EPMA | Group 4 | Fahlerz
Northover TNS9 | wire | wire | 521 | [5 empty] | Arco |  | CA |  |  |  | 0 | 0.21 | 0.07 | 0 | 0.09 | 0.01 | 0 | 0.01 | 0 | 0 | 0.01 |  |  | 0 | [10 empty] | 0 |  |  | EPMA | Group 1 | Copper
O-W 1001 | Stabdolch | halberd | 210 | [5 empty] | Ried | 4 | A2a |  |  | 86 | 10 | 0.08 | 1.8 | 0.4 | 0.2 | 1.3 | 0.001 | 0 | 0 | 0.005 | 0.001 |  |  | 0 | [10 empty] | 0 | Innsbruck 1130 |  | AES | Group 16 | Bronze | [5 empty] | Otto and Witter 1952, n° 1001; Krause 2003, n° 41001
O-W 1026 | Randleistenbeil, schwache Leisten | flanged axe, schwache Leisten | 110 | [5 empty] | Torfried | 4 | A2a |  |  | 90.5 | 7.5 | 0.005 | 0.4 | 0.4 | 0.03 | 0.7 | 0.001 | 0 | 0 | 0.005 | 0.1 |  |  | 0 | [10 empty] | 0 | Stuttgart 7168 |  | AES | Group 14 | Bronze | [5 empty] | Otto and Witter 1952, n° 1026; Krause 2003, n° 41026
O-W 1028 | Randleistenbeil, Typ Langquaid | flanged axe, Langquaid type | 110 | [5 empty] | Waging I | 4 | A2a |  |  | 88 | 10 | 0.01 | 0.8 | 0.1 | 0.01 | 0.2 | 0.001 | 0 | 0 | 0.005 | 0 |  |  | 0 | [10 empty] | 0 | München, PStslg. 1904:1 |  | AES | Group 14 | Bronze | [5 empty] | Otto and Witter 1952, n° 1028; Krause 2003, n° 41028
O-W 1029 | Randbeil mit Nackenkerbe | low flanged axed with indended butt | 113 | [5 empty] | Aldeno | 4 | A2a |  |  | 87.5 | 10 | 0.005 | 1 | 0.5 | 0.08 | 0.75 | 0.001 | 0 | 0 | 0.005 | 0.001 |  |  | 0 | [10 empty] | 0 | Innsbruck 607 |  | AES | Group 14 | Bronze | [5 empty] | Otto and Witter 1952, n° 1029; Krause 2003, n° 41029
O-W 1037 | Spangenbarren | Spangenbarren | 704 | [5 empty] | Uttenweiler | 4 | A2a |  |  | 96.1 | 0.01 | 0.09 | 0.9 | 0.9 | 0.03 | 1.6 | 0.001 | 0 | 0 | 0.005 | 0.05 |  |  | 0 | [10 empty] | 0 | Stuttgart, Stslg. A 36/63 Nr. 4 |  | AES | Group 14 | Fahlerz | [5 empty] | Otto and Witter 1952, n° 1037; Krause 2003, n° 41037
O-W 1038 | Spangenbarren | Spangenbarren | 704 | [5 empty] | Waging I | 4 | A2a |  |  | 95 | 0.01 | 0.05 | 1.8 | 0.4 | 0.01 | 1.5 | 0.001 | 0 | 0 | 0.03 | 0 |  |  | 0 | [10 empty] | 0 | München, PStslg. 1904:174.1 |  | AES | Group 14 | Fahlerz | [5 empty] | Otto and Witter 1952, n° 1038; Krause 2003, n° 41038
O-W 1039 | Werkzeugbruchstück | fragment of a tool | 711 | [5 empty] | Einöden | 59 | II_Millennium |  |  | 97.4 | 0.01 | 0.005 | 0.3 | 0.3 | 0.005 | 0.42 | 0 | 0 | 0 | 0.01 | 0.16 |  |  | 0 | [10 empty] | 0 | Böckstein |  | AES | Group 14 | Fahlerz | [5 empty] | Otto and Witter 1952, n° 1039; Krause 2003, n° 41039
O-W 1049 | Sichel | sikle | 317 | [5 empty] | Kirchdorf | 5 | A2b |  |  |  | 5 | 0.005 | 0.5 | 0.2 | 0.01 | 0.8 | 0.001 | 0 | 0 | 0.005 | 0.03 |  |  | 0 | [10 empty] | 0 | Linz 626 |  | AES | Group 14 | Bronze | [5 empty] | Otto and Witter 1952, n° 1049; Krause 2003, n° 41049
O-W 105 | Randleistenbeil, klein | flanged axe, small | 110 | [5 empty] | Riva del Garda | 3 | A1 |  |  | 99.6 | 0.01 | 0.005 | 0 | 0 | 0.15 | 0.005 | 0.001 | 0 | 0 | 0 | 0 |  |  | 0 | [10 empty] | 0 | Innsbruck 8965 |  | AES | Group 4 | Fahlerz | [5 empty] | Otto and Witter 1952, n° 105; Krause 2003, n° 40105
O-W 106 | Randbeil, klein, beginn. Randleisten | low flanged axed, small, hint of a flanged axe | 112 | [5 empty] | Remedello Sotto | 3 | A1 |  | CA2 | 99.8 | 0 | 0.005 | 0.005 | 0 | 0.1 | 0.005 | 0.001 | 0 | 0 | 0 | 0 |  |  | 0 | [10 empty] | 0 | Reggio Emilia |  | AES | Group 4 | Fahlerz | [5 empty] | Otto and Witter 1952, n° 106; Krause 2003, n° 40106; de Marinis 2006b, tab. 4; de Marinis 2006a, fig. 3
O-W 1068 | Randbeil mit schwachen Leisten | low flanged axed | 112 | [5 empty] | Golling "Paß Lueg" | 4 | A2a |  |  | 88.2 | 9.5 | 0.005 | 0.4 | 0.8 | 0.04 | 0.8 | 0 | 0 | 0 | 0.005 | 0.001 |  |  | 0 | [10 empty] | 0 | Salzburg, 282 |  | AES | Group 14 | Bronze | [5 empty] | Otto and Witter 1952, n° 1068; Krause 2003, n° 41068
O-W 1070 | Randbeil mit schwachen Leisten u. Nackenkerbe | low flanged axed and indended butt | 113 | [5 empty] | Castellaro I | 4 | A2a |  |  | 85.4 | 10.5 | 1.6 | 0.7 | 0.8 | 0.08 | 0.35 | 0 | 0 | 0 | 0 | 0.02 |  |  | 0 | [10 empty] | 0 | Milan, |  | AES | Group 14 | Bronze | [5 empty] | Otto and Witter 1952, n° 1070; Krause 2003, n° 41070
O-W 1121 | Nadel | needle | 616 | [5 empty] | Seewalchen am Attersee | 5 | A2b |  |  | 91.2 | 8 | 0.005 | 0.3 | 0.005 | 0.005 | 0.14 | 0 | 0 | 0 | 0.005 | 0.15 |  |  | 0 | [10 empty] | 0 | Linz, A 3725 |  | AES | Group 11 | Bronze | [5 empty] | Otto and Witter 1952, n° 1121; Krause 2003, n° 41121
O-W 1122 | Kugelkopfnadel, gelocht | globular head pin, perforated | 616 | [5 empty] | Seewalchen am Attersee | 5 | A2b |  |  | 86.4 | 13 | 0 | 0.1 | 0 | 0.005 | 0.2 | 0 | 0 | 0 | 0.005 | 0.1 |  |  | 0 | [10 empty] | 0 | Linz, A 3726 |  | AES | Group 11 | Bronze | [5 empty] | Otto and Witter 1952, n° 1122; Krause 2003, n° 41122
O-W 1123 | Nadelschaft | pin shaft | 602 | [5 empty] | Statzendorf | 4 | A2a |  |  | 90.2 | 9 | 0.06 | 0.1 | 0.005 | 0.03 | 0.32 | 0.001 | 0 | 0 | 0.005 | 0.1 |  |  | 0 | [10 empty] | 0 | Wien, NHM 61437 |  | AES | Group 11 | Bronze | [5 empty] | Otto and Witter 1952, n° 1123; Krause 2003, n° 41123
O-W 1127 | Dolch, Klinge | dagger, blade | 212 | [5 empty] | Bobingen | 3 | A1 |  |  | 87.2 | 12 | 0.005 | 0.1 | 0 | 0.005 | 0.5 | 0 | 0 | 0 | 0.005 | 0.06 |  |  | 0 | [10 empty] | 0 | Nürnberg, G.M. 5614 |  | AES | Group 11 | Bronze | [5 empty] | Otto and Witter 1952, n° 1127; Krause 2003, n° 41127
O-W 114 | Flachbeil, vierkantiger Nacken | flat axe, squareder Nacken | 104 | [5 empty] | San Briccio | 22 | CA |  |  | 98.2 | 0.01 | 0.005 | 0.005 | 0.05 | 1.5 | 0.005 | 0.001 | 0.02 | 0 | 0 | 0 |  |  | 0 | [10 empty] | 0 | Verona |  | AES | Group 4 | Fahlerz | [5 empty] | Otto and Witter 1952, n° 114; Krause 2003, n° 40114
O-W 1155 | Randbeil mit schwachen Leisten u. Nackenkerbe | low flanged axed and indended butt | 113 | [5 empty] | Salzburg | 4 | A2a |  |  | 85.1 | 14 | 0.005 | 0.3 | 0.005 | 0.01 | 0.4 | 0 | 0 | 0 | 0 | 0 |  |  | 0 | [10 empty] | 0 | Salzburg 334/24 |  | AES | Group 11 | Bronze | [5 empty] | Otto and Witter 1952, n° 1155; Krause 2003, n° 41155
O-W 1156 | Randbeil mit schwachen Leisten u. Nackenkerbe | low flanged axed and indended butt | 113 | [5 empty] | Hellbrunn | 4 | A2a |  |  | 84.9 | 13 | 0 | 1.9 | 0 | 0.01 | 0.35 | 0 | 0 | 0 | 0 | 0.05 |  |  | 0 | [10 empty] | 0 | Salzburg 2515 |  | AES | Group 11 | Bronze | [5 empty] | Otto and Witter 1952, n° 1156; Krause 2003, n° 41156
O-W 1157 | Randleistenbeil | flanged axe | 110 | [5 empty] | Matrei | 4 | A2a |  |  | 86.5 | 13 | 0 | 0.1 | 0.005 | 0.005 | 0.1 | 0.001 | 0 | 0 | 0.005 | 0.1 |  |  | 0 | [10 empty] | 0 | Innsbruck 8933 |  | AES | Group 11 | Bronze | [5 empty] | Otto and Witter 1952, n° 1157; Krause 2003, n° 41157
O-W 1158 | Randleistenbeil | flanged axe | 110 | [5 empty] | Nonsberg | 4 | A2a |  |  | 89.4 | 10 | 0.005 | 0.2 | 0 | 0.005 | 0.14 | 0.001 | 0 | 0 | 0.005 | 0.1 |  |  | 0 | [10 empty] | 0 | Innsbruck 8964 |  | AES | Group 11 | Bronze | [5 empty] | Otto and Witter 1952, n° 1158; Krause 2003, n° 41158
O-W 1159 | Randleistenbeil, Nackenkerbe | flanged axe, indended butt | 111 | [5 empty] | Kolbnitz im Mölltal | 4 | A2a |  |  | 87.6 | 10 | 0.005 | 1.4 | 0 | 0.01 | 0.5 | 0 | 0 | 0 | 0.005 | 0.2 |  |  | 0 | [10 empty] | 0 | Klagenfurt 5711 |  | AES | Group 11 | Bronze | [5 empty] | Otto and Witter 1952, n° 1159; Krause 2003, n° 41159
O-W 1163 | Randleistenbeil, schwache Leisten und Nackenkerbe | flanged axe, lightly flanged and with indended butt | 111 | [5 empty] | Bor | 4 | A2a |  | A 2b | 83.4 | 14.6 | 0.005 | 1.2 | 0.05 | 0.03 | 0.32 | 0.001 | 0 | 0 | 0.005 | 0.15 |  |  | 0 | [10 empty] | 0 | Verona |  | AES | Group 11 | Bronze | [5 empty] | Otto and Witter 1952, n° 1163; Krause 2003, n° 41163
O-W 1164 | Randleistenbeil | flanged axe | 111 | [5 empty] | Bor | 3 | A1 |  | A 2b | 84.1 | 14 | 1 | 0.3 | 0.005 | 0.05 | 0.35 | 0.001 | 0 | 0 | 0.005 | 0.001 |  |  | 0 | [10 empty] | 0 | Verona |  | AES | Group 11 | Bronze | [5 empty] | Otto and Witter 1952, n° 1164; Krause 2003, n° 41164
O-W 117 | Randleistenbeil, Nackenkerbe | flanged axe, indended butt | 111 | [5 empty] | Compet, Vetriolo | 4 | A2a |  |  | 88.6 | 10 | 0.005 | 0 | 0.005 | 1.2 | 0.005 | 0.001 | 0 | 0 | 0 | 0 |  |  | 0 | [10 empty] | 0 | Innsbruck 31 |  | AES | Group 4 | Bronze | [5 empty] | Otto and Witter 1952, n° 117; Krause 2003, n° 40117
O-W 1172 | Ösenhalsring | Ösenhalsring | 403 | [5 empty] | Ried | 4 | A2a |  |  | 87 | 10 | 0.05 | 0.7 | 0.05 | 0.6 | 0.8 | 0.001 | 0 | 0 | 0 | 0.3 |  |  | 0 | [10 empty] | 0 | Innsbruck 1132 |  | AES | Group 15 | Bronze | [5 empty] | Otto and Witter 1952, n° 1172; Krause 2003, n° 41172
O-W 1173 | Randleistenbeil Emmersdorf type | flanged axe Emmersdorf type | 110 | [5 empty] | Bürglstein | 4 | A2a |  |  | 93.1 | 5 | 0.005 | 0.2 | 0.005 | 1.4 | 0.1 | 0.001 | 0 | 0 | 0 | 0 |  |  | 0 | [10 empty] | 0 | Salzburg 4 |  | AES | Group 15 | Bronze | [5 empty] | Otto and Witter 1952, n° 1173; Krause 2003, n° 41173; Kienlin 2008; Mayer 1977, 98 Nr. 292; Wagner 1976, 155 Nr. 638
O-W 1182 | Fäustel | hammer | 129 | [5 empty] | Siebenreich | 59 | II_Millennium |  |  | 81.6 | 14 | 2.1 | 0.3 | 0 | 0.2 | 0.04 | 1.5 | 0 | 0 | 0.005 | 0 |  |  | 0 | [10 empty] | 0 | Bozen 96 |  | AES | Group 9 | Bronze |  |  |  |  | 0.84747±15 | Otto and Witter 1952, n° 1182; Krause 2003, n° 41182
O-W 1183 | dobbleaxe | doubleaxe | 127 | [5 empty] | Dorfstation | 4 | A2a |  |  | 99.3 | 0.01 | 0 | 0 | 0 | 0 | 0.5 | 0 | 0 | 0 | 0.005 | 0 |  |  | 0 | [10 empty] | 0 | Zürich, |  | AES | Group 5 | Fahlerz | [5 empty] | Otto and Witter 1952, n° 1183; Krause 2003, n° 41183
O-W 1184 | Flachbeil | flat axe | 104 | [5 empty] | Station de Concise | 2 | CA |  |  | 99.7 | 0.01 | 0.005 | 0 | 0 | 0.005 | 0.07 | 0.002 | 0 | 0 | 0 | 0.05 |  |  | 0 | [10 empty] | 0 | Cologne, 5043 |  | AES | Group 1 | Copper | [5 empty] | Otto and Witter 1952, n° 1184; Krause 2003, n° 41184
O-W 1188 | Ösenringbarren | Ösenringbarren | 702 | [5 empty] | Vachendorf | 3 | A1 |  |  | 99.8 | 0.01 | 0.005 | 0 | 0.005 | 0.005 | 0.05 | 0.001 | 0 | 0 | 0.005 | 0.1 |  |  | 0 | [10 empty] | 0 | München, Stslg. 28 |  | AES | Group 1 | Copper | [5 empty] | Otto and Witter 1952, n° 1188; Krause 2003, n° 41188
O-W 1190 | Ösenringbarren, spitze Enden | Ösenringbarren, spointed end | 702 | [5 empty] | Munderfing | 3 | A1 |  |  | 99.8 | 0.01 | 0.005 | 0.005 | 0 | 0.005 | 0.05 | 0 | 0 | 0 | 0.005 | 0.5 |  |  | 0 | [10 empty] | 0 | Linz, LM Oberdonau A 738 |  | AES | Group 1 | Copper | [5 empty] | Otto and Witter 1952, n° 1190; Krause 2003, n° 41190
O-W 1191 | Ösenringbarren | Ösenringbarren | 702 | [5 empty] | Munderfing | 3 | A1 |  |  | 99.8 | 0.01 | 0.005 | 0.005 | 0.005 | 0.005 | 0.01 | 0.001 | 0 | 0 | 0.005 | 0.001 |  |  | 0 | [10 empty] | 0 | Linz, LM Oberdonau A 736 |  | AES | Group 1 | Copper | [5 empty] | Otto and Witter 1952, n° 1191; Krause 2003, n° 41191
O-W 1192 | Spangenbarren, fragm., hohl | Spangenbarren, fragm., hohl | 704 | [5 empty] | Leiten | 4 | A2a |  |  | 99.2 | 0.01 | 0.005 | 0.005 | 0.005 | 0.005 | 0.05 | 0.001 | 0 | 0 | 0.005 | 0.28 |  |  | 0 | [10 empty] | 0 | Linz, LM Oberdonau A 736 |  | AES | Group 1 | Copper | [5 empty] | Otto and Witter 1952, n° 1192; Krause 2003, n° 41192
O-W 1199 | Randbeil mit schwachen Leisten | low flanged axed | 112 | [5 empty] | Südtirol | 3 | A1 |  |  | 89.5 | 10 | 0.005 | 0.005 | 0 | 0.005 | 0.01 | 0.001 | 0 | 0 | 0 | 0.3 |  |  | 0 | [10 empty] | 0 | Innsbruck 8966 |  | AES | Group 1 | Bronze | [5 empty] | Otto and Witter 1952, n° 1199; Krause 2003, n° 41199
O-W 120 | Flachbeil | flat axe | 104 | [5 empty] | Maurach | 22 | CA |  |  | 99.3 | 0 | 0 | 0 | 0.2 | 0.3 | 0.005 | 0.002 | 0 | 0 | 0 | 0 |  |  | 0 | [10 empty] | 0 | Stuttgart, A3093 |  | AES | Group 7 | Fahlerz | [5 empty] | Otto and Witter 1952, n° 120; Krause 2003, n° 40120
O-W 1200 | Flachbeil, roher Guß, mit Angußstücken | flat axe, just cast, with casting flash | 109 | [5 empty] | Nieder | 5 | A2b |  |  | 86.6 | 13 | 0.005 | 0.005 | 0 | 0.005 | 0.07 | 0 | 0 | 0 | 0.005 | 0.05 |  |  | 0 | [10 empty] | 0 | Klagenfurt |  | AES | Group 1 | Bronze | [5 empty] | Otto and Witter 1952, n° 1200; Krause 2003, n° 41200
O-W 1201 | Flachbeil, roher Guß | flat axe, raw cast | 109 | [5 empty] | Nieder | 5 | A2b |  |  | 86.7 | 13 | 0.005 | 0.005 | 0 | 0.005 | 0.07 | 0 | 0 | 0 | 0.005 | 0 |  |  | 0 | [10 empty] | 0 | Klagenfurt |  | AES | Group 1 | Bronze | [5 empty] | Otto and Witter 1952, n° 1201; Krause 2003, n° 41201
O-W 1202 | Flachbeil, roher Guß | flat axe, raw cast | 109 | [5 empty] | Nieder | 5 | A2b |  |  | 86.6 | 13 | 0.005 | 0 | 0 | 0.005 | 0.07 | 0 | 0 | 0 | 0.005 | 0.05 |  |  | 0 | [10 empty] | 0 | Klagenfurt |  | AES | Group 1 | Bronze | [5 empty] | Otto and Witter 1952, n° 1202; Krause 2003, n° 41202
O-W 1203 | Flachbeil, roher Guß, mit schwachen Leisten | flat axe, raw cast, with weak strips | 109 | [5 empty] | Nieder | 5 | A2b |  |  | 86.6 | 13 | 0.005 | 0.005 | 0 | 0.005 | 0.07 | 0 | 0 | 0 | 0.005 | 0 |  |  | 0 | [10 empty] | 0 | Klagenfurt |  | AES | Group 1 | Bronze | [5 empty] | Otto and Witter 1952, n° 1203; Krause 2003, n° 41203
O-W 1204 | Randleistenbeil | flanged axe | 110 | [5 empty] | Nieder | 5 | A2b |  |  | 87.3 | 12 | 0.005 | 0.05 | 0 | 0.005 | 0.3 | 0 | 0 | 0 | 0.005 | 0.1 |  |  | 0 | [10 empty] | 0 | Klagenfurt 6415 |  | AES | Group 5 | Bronze | [5 empty] | Otto and Witter 1952, n° 1204; Krause 2003, n° 41204
O-W 1206 | Spangenbarren | Spangenbarren | 704 | [5 empty] | Lengfelden | 4 | A2a |  |  | 96.8 | 2.5 | 0.005 | 0.05 | 0.005 | 0.02 | 0.35 | 0.001 | 0 | 0 | 0.005 | 0.05 |  |  | 0 | [10 empty] | 0 | Salzburg, Mus.Stift St.Peter |  | AES | Group 5 | Bronze | [5 empty] | Otto and Witter 1952, n° 1206; Krause 2003, n° 41206
O-W 1207 | Spangenbarren | Spangenbarren | 704 | [5 empty] | Mühlviertel | 4 | A2a |  |  | 99.2 | 0.5 | 0.005 | 0.005 | 0 | 0.005 | 0.1 | 0 | 0 | 0 | 0.005 | 0.001 |  |  | 0 | [10 empty] | 0 | Linz A 702 |  | AES | Group 5 | Fahlerz | [5 empty] | Otto and Witter 1952, n° 1207; Krause 2003, n° 41207
O-W 1209 | Doppelpickel, Pickel | doublepick, pick | 133 | [5 empty] | Mitterberg | 59 | II_Millennium |  |  | 95 | 4 | 0.005 | 0.01 | 0.005 | 0.005 | 0.4 | 0.001 | 0 | 0 | 0.005 | 0.001 |  |  | 0 | [10 empty] | 0 | Salzburg 303 |  | AES | Group 5 | Bronze | [5 empty] | Otto and Witter 1952, n° 1209; Krause 2003, n° 41209
O-W 1222 | Randleistenbeil, Nackenkerbe, hohe Randleisten, Savignano's type | flanged axe, indended butt, deeply flanged, Savignano type | 111 | [5 empty] | Ponti | 4 | A2a |  | A2a | 96 | 3.8 | 0.005 | 0.005 | 0 | 0 | 0.005 | 0.001 | 0 | 0 | 0 | 0.001 |  |  | 0 | [10 empty] | 0 | Varese, |  | AES | Group 1 | Bronze | [5 empty] | Otto and Witter 1952, n° 1222; Krause 2003, n° 41222; de Marinis 2005, tab 4
O-W 1228 | Randbeil mit schwachen Leisten u. Nackenkerbe | low flanged axed and indended butt | 113 | [5 empty] | Parsch | 4 | A2a |  |  | 92.8 | 7 | 0.005 | 0 | 0 | 0.01 | 0.005 | 0.001 | 0 | 0 | 0 | 0 |  |  | 0 | [10 empty] | 0 | Salzburg 20 |  | AES | Group 1 | Bronze | [5 empty] | Otto and Witter 1952, n° 1228; Krause 2003, n° 41228
O-W 1230 | Randleistenbeil, Nackenkerbe, Savignano's type | flanged axe, indended butt, Savignano type | 111 | [5 empty] | Ponti | 4 | A2a |  | A2a | 96.5 | 3 | 0.2 | 0.005 | 0.05 | 0.01 | 0.005 | 0.001 | 0 | 0.01 | 0 | 0.001 |  |  | 0 | [10 empty] | 0 | Varese, |  | AES | Group 1 | Bronze | [5 empty] | Otto and Witter 1952, n° 1230; Krause 2003, n° 41230; de Marinis 2005, tab 4
O-W 1241 | Metallstück | piece of metal | 711 | [5 empty] | Klingenberg | 2 | CA |  |  | 99.3 | 0 | 0.005 | 0.005 | 0.005 | 0.005 | 0.005 | 0 | 0 | 0 | 0.005 | 0.07 |  |  | 0 | [10 empty] | 0 | Salzburg, |  | AES | Group 1 | Copper | [5 empty] | Otto and Witter 1952, n° 1241; Krause 2003, n° 41241
O-W 1248 | Gußkuchen | copper cake | 710 | [5 empty] | Laideregg | 59 | II_Millennium |  |  | 91.92 | 0 | 0 | 0.05 | 0 | 0 | 0.005 | 0 | 0 | 0 | 0.005 | 0.16 |  |  | 0 | [10 empty] | 0 | Salzburg 1413 |  | AES | Group 1 | Copper | [5 empty] | Otto and Witter 1952, n° 1248; Krause 2003, n° 41248
O-W 1249 | Gußkuchen | copper cake | 710 | [5 empty] | Laideregg | 59 | II_Millennium |  |  | 81.78 | 0 | 0 | 0.05 | 0 | 0 | 0.005 | 0 | 0 | 0 | 0 | 0.23 |  |  | 0 | [10 empty] | 0 | Salzburg 1414 |  | AES | Group 1 | Copper | [5 empty] | Otto and Witter 1952, n° 1249; Krause 2003, n° 41249
O-W 1267 | Gußkuchen | copper cake | 710 | [5 empty] | Augsdorf | 59 | II Millennium |  |  |  | 0.01 | 0.05 | 0.2 | 0.15 | 0.005 | 0.7 | 0.08 | 0 | 0 | 0.005 | 5.04 |  |  | 0 | [10 empty] | 0 | Klagenfurth 6146 a u. b |  | AES | Group 14 | Fahlerz | [5 empty] | Otto and Witter 1952, n° 1267; Krause 2003, n° 41267
O-W 1268 | Gußkuchen | copper cake | 710 | [5 empty] | Augsdorf | 59 | II Millennium |  |  |  | 0.01 | 0.05 | 1.9 | 0.5 | 0.03 | 0.3 | 0.001 | 0 | 0 | 0.005 | 1.4 |  |  | 0 | [10 empty] | 0 | Klagenfurth 6569 |  | AES | Group 14 | Fahlerz | [5 empty] | Otto and Witter 1952, n° 1268; Krause 2003, n° 41268
O-W 1269 | piece of metal | piece of metal | 711 | [5 empty] | Golling "Paß Lueg" | 59 | II_Millennium |  |  | 90.2 | 0.01 | 0.005 | 3 | 0.9 | 0.01 | 2.14 | 0.008 | 0 | 0 | 0.005 | 3.24 |  |  | 0 | [10 empty] | 0 | Hell-Salzburg, |  | AES | Group 14 | Fahlerz | [5 empty] | Otto and Witter 1952, n° 1269; Krause 2003, n° 41269
O-W 1270 | Gußkuchen, flache Scheibe | copper cake, | 710 | [5 empty] | Freinberg | 59 | II_Millennium |  |  | 95.9 | 0.01 | 0.005 | 0.5 | 0.4 | 0.12 | 1.2 | 0.001 | 0 | 0 | 0.01 | 1.28 |  |  | 0 | [10 empty] | 0 | Linz A 583 |  | AES | Group 16 | Fahlerz | [5 empty] | Otto and Witter 1952, n° 1270; Krause 2003, n° 41270
O-W 1275 | Rohmetall, kl. Stück | rawmetal, small piece | 701 | [5 empty] | Stocker Stohle-Fassing | 59 | II_Millennium |  |  | 91.4 | 0.01 | 0.005 | 4.2 | 2.5 | 1.4 | 0.1 | 0.08 | 0 | 0 | 0.005 | 0 |  |  | 0 | [10 empty] | 0 | Innsbruck 17595 |  | AES | Group 16 | Fahlerz | [5 empty] | Otto and Witter 1952, n° 1275; Krause 2003, n° 41275
O-W 1276 | Rohmetall, gr. Stück | Rohmetall, big piece | 701 | [5 empty] | Tiergarten | 59 | II_Millennium |  |  | 82.2 | 0 | 0.08 | 3.8 | 6 | 1.4 | 0.005 | 0.14 | 0 | 0 | 0 | 0.05 |  |  | 0 | [10 empty] | 0 | Innsbruck 17617 |  | AES | Group 12 | Fahlerz | [5 empty] | Otto and Witter 1952, n° 1276; Krause 2003, n° 41276
O-W 1282 | Gußkuchen, Bruchstück | copper cake, broken piece | 710 | [5 empty] | Bad Reichenhall | 59 | II_Millennium |  |  | 97.7 | 0 | 0.005 | 0.2 | 0.6 | 0.14 | 0.25 | 0.001 | 0 | 0 | 0.005 | 0.001 |  |  | 0 | [10 empty] | 0 | München, Stslg. EN 1936,35 |  | AES | Group 16 | Fahlerz | [5 empty] | Otto and Witter 1952, n° 1282; Krause 2003, n° 41282
O-W 1286 | Gußkuchen | copper cake | 710 | [5 empty] | Donau river II | 59 | II_Millennium |  |  | 91.2 | 0 | 0 | 3.9 | 1.1 | 1.9 | 1.3 | 0.001 | 0.0002 | 0 | 0.005 | 0.001 |  |  | 0 | [10 empty] | 0 | Ulm B 21 AV Nr.55 |  | AES | Group 16 | Fahlerz | [5 empty] | Otto and Witter 1952, n° 1286; Krause 2003, n° 41286
O-W 1296 | Gußkuchen | copper cake | 710 | [5 empty] | Glanegg | 59 | II_Millennium |  |  | 97.4 | 0.01 | 0.005 | 1 | 0.005 | 0.005 | 0.75 | 0.001 | 0 | 0 | 0.005 | 0.14 |  |  | 0 | [10 empty] | 0 | Salzburg 5789 b |  | AES | Group 11 | Fahlerz | [5 empty] | Otto and Witter 1952, n° 1296; Krause 2003, n° 41296
O-W 1297 | piece of metal | piece of metal | 711 | [5 empty] | Klingenberg | 2 | CA |  |  | 97.5 | 0.01 | 0.005 | 0.2 | 0.05 | 0.005 | 0.75 | 0.002 | 0 | 0 | 0.005 | 0.75 |  |  | 0 | [10 empty] | 0 | Hell-Salzburg, |  | AES | Group 11 | Fahlerz | [5 empty] | Otto and Witter 1952, n° 1297; Krause 2003, n° 41297
O-W 1298 | Gußkuchen | copper cake | 710 | [5 empty] | Freinberg | 59 | II_Millennium |  |  | 1.25 | 0.02 | 0.03 | 0.6 | 0.05 | 0.16 | 1.25 | 0.001 | 0 | 0 | 0.01 | 3.15 |  |  | 0 | [10 empty] | 0 | Linz 2296 |  | AES | Group 16 | Fahlerz | [5 empty] | Otto and Witter 1952, n° 1298; Krause 2003, n° 41298
O-W 1299 | Gußkuchen | copper cake | 710 | [5 empty] | Kienbergwand | 59 | II_Millennium |  |  | 97.9 | 0.01 | 0.005 | 1.5 | 0.1 | 0.005 | 0.3 | 0.001 | 0 | 0 | 0.005 | 0 |  |  | 0 | [10 empty] | 0 | Hell-Salzburg |  | AES | Group 14 | Fahlerz | [5 empty] | Otto and Witter 1952, n° 1299; Krause 2003, n° 41299
O-W 1300 | Gußkuchen | copper cake | 710 | [5 empty] | Kienbergwand | 59 | II_Millennium |  |  | 98.4 | 0.01 | 0 | 0.3 | 0.005 | 0.005 | 0.35 | 0 | 0 | 0 | 0.005 | 0.001 |  |  | 0 | [10 empty] | 0 | Salzburg 9137 |  | AES | Group 11 | Fahlerz | [5 empty] | Otto and Witter 1952, n° 1300; Krause 2003, n° 41300
O-W 1306 | Metallstück | piece of metal | 711 | [5 empty] | Morzg | 59 | II_Millennium |  |  | 83.8 | 14 | 0.005 | 1 | 0.005 | 0.005 | 0.75 | 0 | 0 | 0 | 0.005 | 0 |  |  | 0 | [10 empty] | 0 | Hell-Salzburg |  | AES | Group 11 | Bronze | [5 empty] | Otto and Witter 1952, n° 1306; Krause 2003, n° 41306
O-W 1307 | Gußkuchen | copper cake | 710 | [5 empty] | Berg Plawatsch | 59 | II_Millennium |  |  | 98.3 | 0.11 | 0.2 | 0.14 | 0.005 | 0.3 | 0.005 | 0.06 | 0 | 0.005 | 0.005 | 0 |  |  | 0 | [10 empty] | 0 | Graz 1375 |  | AES | Group 9 | Fahlerz | [5 empty] | Otto and Witter 1952, n° 1307; Krause 2003, n° 41307
O-W 1308 | Gußkuchen | copper cake | 710 | [5 empty] | Lannach | 59 | II_Millennium |  |  | 91 | 2.8 | 0.9 | 1.8 | 0.005 | 0.6 | 0.005 | 0.3 | 0 | 0.005 | 0.01 | 1.74 |  |  | 0 | [10 empty] | 0 | Graz 14913 |  | AES | Group 9 | Bronze | [5 empty] | Otto and Witter 1952, n° 1308; Krause 2003, n° 41308
O-W 1309 | Gußkuchen | copper cake | 710 | [5 empty] | Stroppel | 59 | II_Millennium |  |  | 94.4 | 0.2 | 0.6 | 0.8 | 0.005 | 0.3 | 0.001 | 0.18 | 0 | 0.005 | 0.005 | 2.52 |  |  | 0 | [10 empty] | 0 | Klagenfurth 6771 |  | AES | Group 9 | Fahlerz | [5 empty] | Otto and Witter 1952, n° 1309; Krause 2003, n° 41309
O-W 1311 | Gußkuchen | copper cake | 710 | [5 empty] | Traunmündung | 59 | II_Millennium |  |  | 97.9 | 0.01 | 0.005 | 0.005 | 0 | 0.03 | 0.05 | 0 | 0 | 0 | 0.005 | 1.02 |  |  | 0 | [10 empty] | 0 | Linz A 2292 |  | AES | Group 1 | Copper | [5 empty] | Otto and Witter 1952, n° 1311; Krause 2003, n° 41311
O-W 1312 | Gußkuchen | copper cake | 710 | [5 empty] | Edt | 59 | II_Millennium |  |  | 99 | 0.01 | 0.005 | 0.005 | 0 | 0.005 | 0.25 | 0.001 | 0 | 0 | 0.005 | 0.2 |  |  | 0 | [10 empty] | 0 | Hell-Salzburg |  | AES | Group 5 | Fahlerz | [5 empty] | Otto and Witter 1952, n° 1312; Krause 2003, n° 41312
O-W 1313 | Metallstück | piece of metal | 711 | [5 empty] | Burgstall | 59 | II_Millennium |  |  | 99 | 0.01 | 0.005 | 0.005 | 0 | 0.005 | 0.1 | 0.002 | 0 | 0 | 0.005 | 0.2 |  |  | 0 | [10 empty] | 0 | Hell-Salzburg, |  | AES | Group 5 | Fahlerz | [5 empty] | Otto and Witter 1952, n° 1313; Krause 2003, n° 41313
O-W 1314 | Gußkuchen | copper cake | 710 | [5 empty] | St-Georgen im Pinzgau | 59 | II_Millennium |  |  | 95.18 | 0.02 | 0.05 | 0.005 | 0 | 0.02 | 0.05 | 0.006 | 0 | 0 | 0.005 | 0.83 |  |  | 0 | [10 empty] | 0 | Salzburg 1408 |  | AES | Group 1 | Copper | [5 empty] | Otto and Witter 1952, n° 1314; Krause 2003, n° 41314
O-W 1315 | Gußkuchen | copper cake | 710 | [5 empty] | Station Hallwang | 59 | II_Millennium |  |  | 97.2 | 0.01 | 0.005 | 0.005 | 0.005 | 0.005 | 1.5 | 0.001 | 0 | 0 | 0.005 | 3.36 |  |  | 0 | [10 empty] | 0 | Salzburg 5312 |  | AES | Group 5 | Fahlerz | [5 empty] | Otto and Witter 1952, n° 1315; Krause 2003, n° 41315
O-W 1316 | Gußkuchen | copper cake | 710 | [5 empty] | Hallstatt | 59 | II_Millennium |  |  | 98.1 | 0.01 | 0.005 | 0.005 | 0 | 0.005 | 0.04 | 0.001 | 0 | 0 | 0 | 0.82 |  |  | 0 | [10 empty] | 0 | Linz A 2281 |  | AES | Group 1 | Copper | [5 empty] | Otto and Witter 1952, n° 1316; Krause 2003, n° 41316
O-W 1317 | Gußkuchen | copper cake | 710 | [5 empty] | Selo | 59 | II_Millennium |  |  | 98.9 | 0.01 | 0.005 | 0.005 | 0 | 0.01 | 0.05 | 0 | 0 | 0 | 0 | 0 |  |  | 0 | [10 empty] | 0 | Laibach, 3416 |  | AES | Group 1 | Copper | [5 empty] | Otto and Witter 1952, n° 1317; Krause 2003, n° 41317
O-W 1319 | Gußkuchen | copper cake | 710 | [5 empty] | Freinberg | 59 | II_Millennium |  |  | 97.9 | 0.01 | 0.005 | 0.005 | 0.005 | 0.005 | 0.32 | 0.001 | 0 | 0 | 0.005 | 1.14 |  |  | 0 | [10 empty] | 0 | Linz A 2295 |  | AES | Group 5 | Fahlerz | [5 empty] | Otto and Witter 1952, n° 1319; Krause 2003, n° 41318
O-W 1320 | piece of metal | piece of metal | 711 | [5 empty] | Hallwang | 59 | II_Millennium |  |  | 99.3 | 0.04 | 0.05 | 0.002 | 0.002 | 0.1 | 0.35 | 0.0002 | 0 | 0 | 0 | 0.03 |  |  | 0 | [10 empty] | 0 | Salzburg, 5785 |  | AES | Group 8 | Fahlerz | [5 empty] | Otto and Witter 1952, n° 1320; Krause 2003, n° 41320
O-W 1321 | Gußkuchen | copper cake | 710 | [5 empty] | Mitterberg | 59 | II_Millennium |  |  | 96.3 | 0.01 | 0.005 | 0.01 | 0.005 | 0.01 | 0.5 | 0.001 | 0 | 0 | 0.01 | 2 |  |  | 0 | [10 empty] | 0 | Salzburg 1720 |  | AES | Group 5 | Fahlerz | [5 empty] | Otto and Witter 1952, n° 1321; Krause 2003, n° 41321
O-W 1322 | Gußkuchen | copper cake | 710 | [5 empty] | Lubno at Jurkavas | 59 | II_Millennium |  |  | 97.3 | 0.01 | 0.005 | 0.005 | 0 | 0.05 | 0.07 | 0.005 | 0.0002 | 0 | 0.03 | 1 |  |  | 0 | [10 empty] | 0 | Laibach, 3385a |  | AES | Group 1 | Copper | [5 empty] | Otto and Witter 1952, n° 1322; Krause 2003, n° 41322
O-W 142 | Ösenringbarren, fragm. | Ösenringbarren, fragm. | 702 | [5 empty] | Hallwang | 3 | A1 |  |  | 97.5 | 0 | 0.005 | 0.005 | 1 | 1.2 | 0.005 | 0.1 | 0 | 0 | 0 | 0 |  |  | 0 | [10 empty] | 0 | Salzburg, 5787 |  | AES | Group 7 | Fahlerz | [5 empty] | Otto and Witter 1952, n° 142; Krause 2003, n° 40142
O-W 1436 | Dolch, flach, unbestimmt | dagger, flat, indetermined | 201 | [5 empty] | Möggingen | 3 | A1 |  |  |  | 0.9 | 0.8 | 0 | 0.005 | 0.1 | 0.3 | 0.001 | 0 | 0 | 0 | 0 |  |  | 0 | [10 empty] | 0 | Konstanz |  | AES | Group 8 | Fahlerz | [5 empty] | Otto and Witter 1952, n° 1436; Krause 2003, n° 41436
O-W 1437 | Stab | rod | 808 | [5 empty] | Burg | 2 | CA |  |  |  | 0 | 0 | 0 | 0 | 0.01 | 0.05 | 0 | 0 | 0 | 0 | 0 |  |  | 0 | [10 empty] | 0 | Konstanz 29 |  | AES | Group 1 | Copper | [5 empty] | Otto and Witter 1952, n° 1437; Krause 2003, n° 41437
O-W 1438 | Randleistenbeil, Typ ? | flanged axe, type ? | 110 | [5 empty] | Salem-Banzenreute | 3 | A1 |  |  |  | 4.6 | 0 | 0.3 | 0.005 | 0.05 | 0.7 | 0.001 | 0 | 0 | 0 | 0.8 |  |  | 0 | [10 empty] | 0 | Konstanz 1 |  | AES | Group 11 | Bronze | [5 empty] | Otto and Witter 1952, n° 1438; Krause 2003, n° 41438
O-W 1445 | Flachbeil | flat axe | 102 | [5 empty] | Donnerkeil | 2 | CA |  |  |  | 0 | 0.01 | 0 | 0 | 0 | 0.001 | 0.001 | 0 | 0 | 0 | 0 |  |  | 0 | [10 empty] | 0 | Konstanz 29 (alte Inv.nr.) |  | AES | Group 1 | Copper | [5 empty] | Otto and Witter 1952, n° 1445; Krause 2003, n° 41445
O-W 1447 | Armring, massiv, Draht, breite Enden | Armring, massiv, wired, big ends | 407 | [5 empty] | Bankholzen | 59 | II_Millennium |  |  |  | 10.5 | 0.05 | 0 | 0 | 0.12 | 0.05 | 0.001 | 0 | 0 | 0 | 0.001 |  |  | 0 | [10 empty] | 0 | Konstanz |  | AES | Group 4 | Bronze | [5 empty] | Otto and Witter 1952, n° 1447; Krause 2003, n° 41447
O-W 1449 | Armring, massiv, Draht, breite Enden | Armring, massiv, wired, big ends | 407 | [5 empty] | Bankholzen | 59 | II_Millennium |  |  |  | 10.5 | 0.08 | 0 | 0 | 0.16 | 0.05 | 0.001 | 0 | 0 | 0 | 0 |  |  | 0 | [10 empty] | 0 | Konstanz |  | AES | Group 4 | Bronze | [5 empty] | Otto and Witter 1952, n° 1449; Krause 2003, n° 41449
O-W 1450 | Flachbeil | flat axe | 104 | [5 empty] | Schachenhorn | 22 | CA |  |  |  | 0 | 0 | 0 | 0 | 0 | 0.001 | 0.001 | 0 | 0 | 0 | 0 |  |  | 0 | [10 empty] | 0 | Überlingen Üb 507 |  | AES | Group 1 | Copper | [5 empty] | Otto and Witter 1952, n° 1450; Krause 2003, n° 41450
O-W 1451 | Flachbeil | flat axe | 104 | [5 empty] | Schachenhorn | 22 | CA |  |  |  | 0 | 0 | 0 | 0 | 0.8 | 0.001 | 0.001 | 0 | 0 | 0 | 0 |  |  | 0 | [10 empty] | 0 | Überlingen Üb 508 |  | AES | Group 4 | Fahlerz | [5 empty] | Otto and Witter 1952, n° 1451; Krause 2003, n° 41451
O-W 1452 | Armspirale | Armspiral | 409 | [5 empty] | Hagnau | 2 | CA |  |  |  | 0 | 0 | 0.2 | 0 | 0.5 | 0.005 | 0 | 0 | 0 | 0 | 0 |  |  | 0 | [10 empty] | 0 | Überlingen 2689 |  | AES | Group 9 | Fahlerz | [5 empty] | Otto and Witter 1952, n° 1452; Krause 2003, n° 41452
O-W 1453 | Armring, massiv, Draht, breite Enden | Armring, massiv, wired, big ends | 407 | [5 empty] | Hagnau | 59 | II_Millennium |  |  |  | 12 | 0.005 | 0.9 | 1.5 | 0.8 | 1.2 | 0.001 | 0 | 0 | 0 | 0.001 |  |  | 0 | [10 empty] | 0 | Überlingen |  | AES | Group 16 | Bronze | [5 empty] | Otto and Witter 1952, n° 1453; Krause 2003, n° 41453
O-W 1454 | Flachbeil, Typ Robenhausen (?) | flat axe, Robenhausen type (?) | 104 | [5 empty] | Unteruhldingen | 2 | CA |  |  |  | 0 | 0 | 0.8 | 0 | 0.01 | 0.001 | 0 | 0 | 0 | 0 | 0 |  |  | 0 | [10 empty] | 0 | Unteruhldingen 1715 |  | AES | Group 2 | Arsenical copper | [5 empty] | Otto and Witter 1952, n° 1454; Krause 2003, n° 41454
O-W 1455 | Flachbeil, Typ Robenhausen | flat axe, Robenhausen type | 104 | [5 empty] | Unteruhldingen | 2 | CA |  |  |  | 0 | 0 | 0.05 | 0 | 0.005 | 0.005 | 0.001 | 0 | 0 | 0 | 0 |  |  | 0 | [10 empty] | 0 | Unteruhldingen 1717 |  | AES | Group 1 | Copper | [5 empty] | Otto and Witter 1952, n° 1455; Krause 2003, n° 41455
O-W 1456 | zungenförmiges, doppelschn. Obj., wohl Flachbeil | linguiform, doublescrewed object, possibly a flat axe | 104 | [5 empty] | Unteruhldingen | 2 | CA |  |  |  | 0 | 0 | 0 | 0 | 0.01 | 0.001 | 0.001 | 0 | 0 | 0 | 0 |  |  | 0 | [10 empty] | 0 | Unteruhldingen 1716 |  | AES | Group 1 | Copper | [5 empty] | Otto and Witter 1952, n° 1456; Krause 2003, n° 41456
O-W 1457 | Flachmeißel, Keil | flatchisel, wedged | 134 | [5 empty] | Unteruhldingen | 59 | II_Millennium |  |  |  | 7.5 | 0.2 | 0.5 | 0.3 | 0 | 0.8 | 0.001 | 0 | 0 | 0 | 0.3 |  |  | 0 | [10 empty] | 0 | Unteruhldingen 1719 |  | AES | Group 14 | Bronze | [5 empty] | Otto and Witter 1952, n° 1457; Krause 2003, n° 41457
O-W 1458 | Doppel-, Brillenspirale | double, spectacle spiral | 529 | [5 empty] | Unteruhldingen | 2 | CA |  |  |  | 0 | 0.02 | 0.9 | 0 | 0.5 | 0.001 | 0.001 | 0 | 0 | 0 | 2 |  |  | 0 | [10 empty] | 0 | Unteruhldingen 1829 |  | AES | Group 9 | Fahlerz | [5 empty] | Otto and Witter 1952, n° 1458; Krause 2003, n° 41458
O-W 1459 | Gußkuchen | copper cake | 710 | [5 empty] | Feldkirch | 5 | _ |  |  |  | 0 | 0 | 0 | 0.005 | 0.12 | 0.35 | 0 | 0 | 0 | 0.005 | 0.15 |  |  | 0 | [10 empty] | 0 |  |  | AES | Group 8 | Fahlerz | [5 empty] | Otto and Witter 1952, n° 1459; Krause 2003, n° 41459
O-W 1460 | Gußkuchen | copper cake | 710 | [5 empty] | Feldkirch | 5 | _ |  |  |  | 0 | 0 | 0 | 0.005 | 0.07 | 0.14 | 0 | 0 | 0 | 0.01 | 0.1 |  |  | 0 | [10 empty] | 0 |  |  | AES | Group 5 | Fahlerz | [5 empty] | Otto and Witter 1952, n° 1460; Krause 2003, n° 41460
O-W 1461 | Randleistenbeil, Typ Salez | flanged axe, Salez type | 110 | [5 empty] | Sennwald | 3 | A1 |  |  |  | 0 | 0.12 | 3 | 3.5 | 0.6 | 3 | 0.001 | 0 | 0 | 0 | 0 |  |  | 0 | [10 empty] | 0 | Bregenz, Vorarlb.LM P 695 |  | AES | Group 16 | Fahlerz | [5 empty] | Otto and Witter 1952, n° 1461; Krause 2003, n° 41461
O-W 1462 | Randleistenbeil | flanged axe | 110 | [5 empty] | Feldkirch | 3 | A1 |  |  |  | 0 | 0 | 0 | 0 | 0 | 0.001 | 0 | 0 | 0 | 0 | 0 |  |  | 0 | [10 empty] | 0 |  |  | AES | Group 1 | Copper | [5 empty] | Otto and Witter 1952, n° 1462; Krause 2003, n° 41462
O-W 1463 | Randleistenbeil | flanged axe | 110 | [5 empty] | Feldkirch | 3 | A1 |  |  |  | 1.3 | 0 | 0.3 | 0.5 | 0.8 | 0.3 | 0 | 0 | 0 | 0 | 0.1 |  |  | 0 | [10 empty] | 0 | Bregenz, Vorarlb.LM P 621 |  | AES | Group 16 | Bronze | [5 empty] | Otto and Witter 1952, n° 1463; Krause 2003, n° 41463; Kienlin 2008; SAM 1960; Mayer 1977, 77 Nr. 231
O-W 1464 | Gußkuchen | copper cake | 710 | [5 empty] | Feldkirch | 59 | II_Millennium |  |  |  | 0.05 | 0.1 | 0.05 | 0.05 | 0.05 | 0.005 | 0.008 | 0 | 0 | 0 | 2 |  |  | 0 | [10 empty] | 0 | Bregenz, Vorarlb.LM P 589 |  | AES | Group 1 | Copper | [5 empty] | Otto and Witter 1952, n° 1464; Krause 2003, n° 41464
O-W 1466 | Flachbeil | flat axe | 104 | [5 empty] | Donauinsel Wörd | 2 | CA |  |  |  | 0 | 0 | 0 | 0 | 0.01 | 0.001 | 0 | 0 | 0 | 0 | 0 |  |  | 0 | [10 empty] | 0 | Grein 200 |  | AES | Group 1 | Copper | [5 empty] | Otto and Witter 1952, n° 1466; Krause 2003, n° 41466
O-W 1470 | Ösenringbarren | Ösenringbarren | 702 | [5 empty] | Riedl | 3 | A1 |  |  |  | 0 | 0 | 0.9 | 0.3 | 0.6 | 0.005 | 0.001 | 0 | 0 | 0 | 0 |  |  | 0 | [10 empty] | 0 | Landshut A 279a |  | AES | Group 12 | Fahlerz | [5 empty] | Otto and Witter 1952, n° 1470; Krause 2003, n° 41470
O-W 1471 | Armspirale | Armspiral | 409 | [5 empty] | Riedl | 3 | A1 |  |  |  | 0 | 0 | 1 | 0.5 | 0.7 | 0.005 | 0.001 | 0 | 0 | 0 | 0 |  |  | 0 | [10 empty] | 0 | Landshut A 279b |  | AES | Group 12 | Fahlerz | [5 empty] | Otto and Witter 1952, n° 1471; Krause 2003, n° 41471
O-W 1475 | Randmeißel | flanged chisel | 135 | [5 empty] | Passau | 59 | II_Millennium |  |  |  | 4.6 | 0 | 0 | 0.005 | 0.9 | 0.06 | 0.001 | 0 | 0 | 0 | 0 |  |  | 0 | [10 empty] | 0 | Landshut A 287 |  | AES | Group 4 | Bronze | [5 empty] | Otto and Witter 1952, n° 1475; Krause 2003, n° 41475
O-W 1476 | Flachmeißel, Keil | flatchisel, wedged | 134 | [5 empty] | Altdorf | 59 | II_Millennium |  |  |  | 11 | 0.05 | 0.005 | 0.005 | 0.5 | 0.5 | 0 | 0 | 0 | 0 | 0 |  |  | 0 | [10 empty] | 0 | Landshut A 284 |  | AES | Group 8 | Bronze | [5 empty] | Otto and Witter 1952, n° 1476; Krause 2003, n° 41476
O-W 155 | ösenhalsringe | ösenhalsringe | 702 | [5 empty] | Maxglan | 3 | A1 |  |  | 99.7 | 0.01 | 0.005 | 0 | 0 | 0.01 | 0.04 | 0.002 | 0 | 0 | 0.005 | 0.05 |  |  | 0 | [10 empty] | 0 | Salzburg, 5784 |  | AES | Group 1 | Copper | [5 empty] | Otto and Witter 1952, n° 155; Krause 2003, n° 40155
O-W 171 | Randbeil mit schwachen Leisten | low flanged axed | 112 | [5 empty] | Remedello Sopra | 3 | A1 |  | A1 | 98.7 | 0.04 | 0.3 | 0.005 | 0.3 | 0.1 | 0.02 | 0.01 | 0 | 0.005 | 0.005 | 0.15 |  |  | 0 | [10 empty] | 0 | Brescia, p |  | AES | Group 7 | Fahlerz | [5 empty] | Otto and Witter 1952, n° 171; Krause 2003, n° 40171; de Marinis 2005, tab. 2
O-W 1715 | Randleistenbeil, long | flanged axe, long | 104 | [5 empty] | Hollabrunn | 22 | CA |  |  |  | 0 | 0 | 0.002 | 0.002 | 0.5 | 0.001 | 0.02 | 0 | 0 | 0.005 | 0.8 |  |  | 0 | [10 empty] | 0 | Hollabrunn, Städt.Mus., 682 |  | AES | Group 4 | Fahlerz | [5 empty] | Otto and Witter 1952, n° 1715; Krause 2003, n° 41715
O-W 1733 | Gußstücke, Form unbestimmt, Metallstück | piece of metal just cast, form indetermined | 711 | [5 empty] | Maxglan | 12 | Neolithic |  |  |  | 0 | 0 | 1.1 | 0.005 | 0.03 | 0.5 | 0 | 0 | 0 | 0.005 | 0.8 |  |  | 0 | [10 empty] | 0 | Salzburg, K.Slg.Hell |  | AES | Group 11 | Fahlerz | [5 empty] | Otto and Witter 1952, n° 1733; Krause 2003, n° 41733
O-W 1734 | Gußstücke, Form unbestimmt, Metallstück | piece of metal just cast, form indetermined | 711 | [5 empty] | Schloßberg | 22 | CA |  |  |  | 0 | 0 | 0 | 0 | 0.2 | 0.001 | 0.001 | 0 | 0 | 0.005 | 0 |  |  | 0 | [10 empty] | 0 | Salzburg, K.Slg.Hell |  | AES | Group 4 | Fahlerz | [5 empty] | Otto and Witter 1952, n° 1734; Krause 2003, n° 41734
O-W 180 | Flachbeil, dünn, vierkantig | flat axe, thin, squared | 107 | [5 empty] | merge of Mali ditch and river Ljubljanica | 22 | CA |  |  | 98.4 | 0.01 | 0.8 | 0.005 | 0.005 | 0.5 | 0.005 | 0.1 | 0 | 0 | 0 | 0 |  |  | 0 | [10 empty] | 0 | Laibach 6390 |  | AES | Group 4 | Fahlerz | [5 empty] | Otto and Witter 1952, n° 180; Krause 2003, n° 40180
O-W 182 | Randleistenbeil | flanged axe | 110 | [5 empty] | Marburg | 3 | A1 |  |  | 99.3 | 0.01 | 0.2 | 0.005 | 0.005 | 0.2 | 0.005 | 0.08 | 0.001 | 0 | 0 | 0 |  |  | 0 | [10 empty] | 0 | Graz 6246 |  | AES | Group 4 | Fahlerz | [5 empty] | Otto and Witter 1952, n° 182; Krause 2003, n° 40182
O-W 183 | Randleistenbeil, Nackenkerbe | flanged axe, indended butt | 111 | [5 empty] | Remedello Sopra | 3 | A1 |  | A1 | 99 | 0 | 0.8 | 0.005 | 0.005 | 0.05 | 0.005 | 0.001 | 0 | 0 | 0.005 | 0 |  |  | 0 | [10 empty] | 0 | Brescia, i |  | AES | Group 1 | Copper | [5 empty] | Otto and Witter 1952, n° 183; Krause 2003, n° 40183; de Marinis 2005, tab. 2
O-W 186 | Hammeraxt | Hammeraxe | 123 | [5 empty] | Lieli | 25 | CA |  |  | 98.9 | 0.01 | 1.5 | 0 | 0.005 | 0.5 | 0.001 | 0.14 | 0 | 0 | 0 | 0.1 |  |  | 0 | [10 empty] | 0 | Zürich |  | AES | Group 4 | Fahlerz | [5 empty] | Otto and Witter 1952, n° 186; Krause 2003, n° 40186
O-W 189 | Griffzungendolch | grip-tongue dagger | 215 | [5 empty] | Wolfratshauser | 25 | CA |  |  | 99.8 | 0.01 | 0.05 | 0.005 | 0.005 | 0.1 | 0.005 | 0.001 | 0.001 | 0 | 0.005 | 0 |  |  | 0 | [10 empty] | 0 | München, Stslg. 1906:641 |  | AES | Group 4 | Fahlerz | [5 empty] | Otto and Witter 1952, n° 189; Krause 2003, n° 40189
O-W 190 | Griffzungendolch, Spitze abgebr. | grip-tongue dagger, tanged dagger | 215 | [5 empty] | Moosinning | 25 | CA |  |  | 99.5 | 0.01 | 1 | 0.005 | 0.005 | 0.2 | 0.005 | 0.001 | 0 | 0 | 0.005 | 0 |  |  | 0 | [10 empty] | 0 | München, Stslg. 1926:151 |  | AES | Group 4 | Fahlerz | [5 empty] | Otto and Witter 1952, n° 190; Krause 2003, n° 40190
O-W 193 | Stabdolch, Klinge, 3 Nietlöchern | halberd, blade, 3 rivet holes | 210 | [5 empty] | Peggau | 3 | A1 |  |  | 99.6 | 0 | 0.05 | 0 | 0.005 | 0.2 | 0.005 | 0.001 | 0 | 0 | 0 | 0 |  |  | 0 | [10 empty] | 0 | Graz 6955 |  | AES | Group 4 | Fahlerz | [5 empty] | Otto and Witter 1952, n° 193; Krause 2003, n° 40193
O-W 199 | Randbeil mit schwachen Leisten | low flanged axed | 112 | [5 empty] | Remedello Sopra | 3 | A1 |  | A1 | 99 | 0.01 | 0.09 | 0 | 0.6 | 0.05 | 0.005 | 0.03 | 0 | 0.005 | 0.005 | 0.05 |  |  | 0 | [10 empty] | 0 | Brescia, 3 |  | AES | Group 3 | Arsenical copper | [5 empty] | Otto and Witter 1952, n° 199; Krause 2003, n° 40199
O-W 200 | Randbeil mit schwachen Leisten u. Nackenkerbe | low flanged axed and indended butt | 113 | [5 empty] | Remedello Sopra | 3 | A1 |  | A1 | 99.1 | 0.01 | 0.07 | 0 | 0.5 | 0.05 | 0.005 | 0.05 | 0 | 0 | 0.005 | 0 |  |  | 0 | [10 empty] | 0 | Brescia, b |  | AES | Group 3 | Arsenical copper | [5 empty] | Otto and Witter 1952, n° 200; Krause 2003, n° 40200; de Marinis 2005, tab. 2
O-W 208 | Flachbeil, mit Gußnaht | flat axe, with parting line | 30 | [5 empty] | Pieve Albignola | 5 | A2b |  | A2 | 99.6 | 0.27 | 0 | 0 | 0 | 0 | 0.001 | 0 | 0 | 0 | 0 | 0 |  |  | 0 | [10 empty] | 0 | Leipzig 531 |  | AES | Group 1 | Copper | [5 empty] | Otto and Witter 1952, n° 208; Krause 2003, n° 40208; de Marinis 2000a, tab. 4; de Marinis 2006a, fig. 3
O-W 232 | Flachbeil | flat axe | 104 | [5 empty] | Seewalchen am Attersee | 25 | CA |  |  | 98.6 | 0 | 0.005 | 1.2 | 0 | 0.005 | 0.005 | 0.001 | 0 | 0 | 0 | 0 |  |  | 0 | [10 empty] | 0 | Vienna, 37463 |  | AES | Group 2 | Arsenical copper | [5 empty] | Otto and Witter 1952, n° 232; Krause 2003, n° 40232
O-W 233 | Flachbeil | flat axe | 104 | [5 empty] | Weyregg am Attersee I | 22 | CA |  |  | 98.9 | 0 | 0.005 | 0.9 | 0 | 0.005 | 0 | 0.002 | 0 | 0 | 0 | 0 |  |  | 0 | [10 empty] | 0 | Vienna, 61264 |  | AES | Group 2 | Arsenical copper | [5 empty] | Otto and Witter 1952, n° 233; Krause 2003, n° 40233
O-W 234 | Flachbeil, Bruchstück | flat axe, broken piece | 104 | [5 empty] | Mondsee | 22 | CA |  |  | 99.7 | 0.01 | 0.005 | 0.16 | 0.005 | 0.005 | 0.005 | 0.001 | 0 | 0 | 0 | 0 |  |  | 0 | [10 empty] | 0 | Wien, Urg.Inst. 6561 |  | AES | Group 2 | Arsenical copper | [5 empty] | Otto and Witter 1952, n° 234; Krause 2003, n° 40234
O-W 235 | Flachbeil | flat axe | 104 | [5 empty] | Kronstorf | 22 | CA |  |  | 98.8 | 0 | 0.005 | 1 | 0 | 0.005 | 0.005 | 0 | 0 | 0 | 0 | 0 |  |  | 0 | [10 empty] | 0 | Linz A 4419 |  | AES | Group 2 | Arsenical copper | [5 empty] | Otto and Witter 1952, n° 235; Krause 2003, n° 40235, Ottaway 1982; Kienlin 2008; Willvonseder 1937, 353f.; Mayer 1977, 55 Nr. 145; Höppner et al. 2005, tab. 1
O-W 253 | single spiral | single spiral | 517 | [5 empty] | Mondsee | 22 | CA |  |  | 99.7 | 0 | 0.005 | 0.15 | 0.005 | 0.005 | 0.005 | 0.002 | 0 | 0 | 0 | 0 |  |  | 0 | [10 empty] | 0 | Inst. Vienna, 6580 |  | AES | Group 2 | Arsenical copper | [5 empty] | Otto and Witter 1952, n° 253; Krause 2003, n° 40253
O-W 254 | Spiralring | Spiralring | 416 | [5 empty] | Lödersdorf | 2 | CA |  |  |  | 0 | 0.005 | 2.3 | 0 | 0.005 | 0.005 | 0.001 | 0 | 0 | 0 | 0 |  |  | 0 | [10 empty] | 0 | Graz |  | AES | Group 2 | Arsenical copper | [5 empty] | Otto and Witter 1952, n° 254; Krause 2003, n° 40254
O-W 255 | Messer | knive | 212 | [5 empty] | Seewalchen am Attersee | 22 | CA |  |  | 98.5 | 0 | 0.005 | 1.3 | 0.005 | 0.005 | 0.005 | 0.002 | 0 | 0 | 0 | 0 |  |  | 0 | [10 empty] | 0 | Vienna, 62385 |  | AES | Group 2 | Arsenical copper | [5 empty] | Otto and Witter 1952, n° 255; Krause 2003, n° 40255
O-W 256 | Dolchklinge, Bruchstück m.4 Nieten (description by Ottaway: dagger with midrib and round hafting plate) | dagger with midrib and round hafting plate, 4 rivets | 212 | [5 empty] | Mondsee | 22 | CA |  |  | 95.7 | 0 | 0.005 | 4.1 | 0 | 0.005 | 0.005 | 0.002 | 0 | 0 | 0 | 0 |  |  | 0 | [10 empty] | 0 | Uni. Vienna, 6569 |  | AES | Group 2 | Arsenical copper | [5 empty] | Otto and Witter 1952, n° 256; Krause 2003, n° 40256
O-W 278 | Flachbeil | flat axe | 104 | [5 empty] | Altheim | 22 | CA |  |  | 99.6 | 0 | 0.005 | 0.3 | 0.005 | 0.03 | 0.005 | 0.002 | 0 | 0 | 0 | 0.005 |  |  | 0 | [10 empty] | 0 | Munich, StS 1919 |  | AES | Group 2 | Arsenical copper | [5 empty] | Otto and Witter 1952, n° 278; Krause 2003, n° 40278
O-W 279 | Flachbeil, spitznackig | flat axe, spitznackig | 104 | [5 empty] | Kollmann | 2 | CA |  | CA | 96.4 | 0 | 0.005 | 3.2 | 0 | 0.12 | 0.005 | 0.001 | 0 | 0 | 0 | 0 |  |  | 0 | [10 empty] | 0 | Brixen |  | AES | Group 9 | Fahlerz | [5 empty] | Otto and Witter 1952, n° 279; Krause 2003, n° 40279; de Marinis 2006b, tab. 2
O-W 289 | Kreuzaxt | crosss axe | 128 | [5 empty] | Rochusfeld | 15 | Neolithic |  |  | 97.7 | 0 | 0.005 | 2.1 | 0 | 0.01 | 0.005 | 0.001 | 0 | 0 | 0 | 0 |  |  | 0 | [10 empty] | 0 | Nürnberg, GM 5672 |  | AES | Group 2 | Arsenical copper | [5 empty] | Otto and Witter 1952, n° 289; Krause 2003, n° 40289
O-W 294 | Nadelrest | needle | 602 | [5 empty] | Lichtenwörth | 22 | CA |  |  | 99.4 | 0 | 0.005 | 0.4 | 0.005 | 0.04 | 0.005 | 0 | 0 | 0 | 0 | 0 |  |  | 0 | [10 empty] | 0 | Vienna, 6173 |  | AES | Group 2 | Arsenical copper | [5 empty] | Otto and Witter 1952, n° 294; Krause 2003, n° 40294
O-W 299 | Nietdolch, m. Mittelrippe | dagger, with median rib | 212 | [5 empty] | Remedello Sotto | 25 | CA |  | CA | 91.7 | 0 | 0.005 | 7.8 | 0 | 0.2 | 0.005 | 0.12 | 0 | 0 | 0 | 0 |  |  | 0 | [10 empty] | 0 | Reggio Emilia |  | AES | Group 9 | Fahlerz | [5 empty] | Otto and Witter 1952, n° 299; Krause 2003, n° 40299; de Marinis 2006b, tab. 2, de Marinis 2005, tab. 1; Cambi 1960, tab 2
O-W 304 | Stabdolch, Klinge | halberd, blade | 210 | [5 empty] | Gambara | 3 | A1 |  | CA | 95.3 | 0.01 | 0.005 | 4.5 | 0 | 0.02 | 0.005 | 0.001 | 0 | 0 | 0 | 0 |  |  | 0 | [10 empty] | 0 | Brescia 5 |  | AES | Group 2 | Arsenical copper | [5 empty] | Otto and Witter 1952, n° 304; Krause 2003, n° 40304; de Marinis 2006b, tab. 2, de Marinis 2005, tab. 1
O-W 307 | Flachbeil | flat axe | 104 | [5 empty] | Maurach | 22 | CA |  |  | 99.5 | 0 | 0.005 | 0.2 | 0.005 | 0.13 | 0.005 | 0.002 | 0 | 0 | 0 | 0 |  |  | 0 | [10 empty] | 0 | Stuttgart, A3092 |  | AES | Group 9 | Fahlerz | [5 empty] | Otto and Witter 1952, n° 307; Krause 2003, n° 40307
O-W 310 | Randbeil mit schwachen Leisten | low flanged axed | 112 | [5 empty] | Remedello Sotto | 25 | CA |  | CA | 99.6 | 0 | 0 | 0.15 | 0 | 0.16 | 0.005 | 0.001 | 0 | 0 | 0 | 0 |  |  | 0 | [10 empty] | 0 | Reggio Emilia |  | AES | Group 9 | Fahlerz | [5 empty] | Otto and Witter 1952, n° 310; Krause 2003, n° 40310
O-W 311 | Flachbeil, m. eingefallener Mitte | flat axe, with midcanal | 104 | [5 empty] | Remedello Sotto | 25 | CA |  | CA1 | 99.3 | 0 | 0 | 0.4 | 0 | 0.13 | 0.005 | 0.001 | 0 | 0 | 0 | 0 |  |  | 0 | [10 empty] | 0 | Reggio Emilia |  | AES | Group 9 | Fahlerz | [5 empty] | Otto and Witter 1952, n° 311; Krause 2003, n° 40311; de Marinis 2006b, tab. 4
O-W 313 | Ösenringbarren | Ösenringbarren | 702 | [5 empty] | Pleitmannswang | 3 | A1 |  |  | 98.3 | 0.01 | 0.005 | 0.2 | 0.005 | 0.1 | 0.005 | 0.001 | 0 | 0 | 0 | 0.6 |  |  | 0 | [10 empty] | 0 | München, Stslg. 48 |  | AES | Group 9 | Fahlerz | [5 empty] | Otto and Witter 1952, n° 313; Krause 2003, n° 40313
O-W 315 | Flachbeil | flat axe | 104 | [5 empty] | Schlögelsbach | 22 | CA |  |  | 97 | 0 | 0.02 | 2.8 | 0 | 0.005 | 0.005 | 0.002 | 0 | 0 | 0 | 0.005 |  |  | 0 | [10 empty] | 0 | Vienna, 1547 |  | AES | Group 2 | Arsenical copper | [5 empty] | Otto and Witter 1952, n° 315; Krause 2003, n° 40315
O-W 334 | Flachbeil, Altheim Typ | flat axe, Altheim type | 104 | [5 empty] | Rainberg | 25 | CA |  |  | 98 | 0.01 | 0.1 | 1.6 | 0.005 | 0.08 | 0.005 | 0.001 | 0 | 0 | 0 | 0 |  |  | 0 | [10 empty] | 0 | Salzburg, 2659 |  | AES | Group 2 | Arsenical copper | [5 empty] | Otto and Witter 1952, n° 235; Krause 2003, n° 40235, Ottaway 1982; Kienlin 2008; Willvonseder 1937, 353f.; Mayer 1977, 55 Nr. 145; Höppner et al. 2005, tab. 1
O-W 335 | Flachbeil | flat axe | 112 | [5 empty] | Rainberg | 25 | CA |  |  | 98.5 | 0.01 | 0.1 | 1 | 0.005 | 0.2 | 0.005 | 0.01 | 0 | 0 | 0 | 0 |  |  | 0 | [10 empty] | 0 | Salzburg, 2658 |  | AES | Group 9 | Fahlerz | [5 empty] | Otto and Witter 1952, n° 335; Krause 2003, n° 40335
O-W 336 | Randbeil mit schwachen Leisten u. Nackenkerbe | low flanged axed and indended butt | 113 | [5 empty] | Remedello Sopra | 3 | A1 |  | A1 | 98.4 | 0 | 1.2 | 0.17 | 0.005 | 0.05 | 0.005 | 0.001 | 0 | 0 | 0.005 | 0 |  |  | 0 | [10 empty] | 0 | Brescia, |  | AES | Group 2 | Arsenical copper | [5 empty] | Otto and Witter 1952, n° 336; Krause 2003, n° 40336; de Marinis 2005, tab. 1
O-W 337 | Dolchklinge ohne Mittelrippe | daggerblade without median rib | 212 | [5 empty] | Remedello Sotto | 25 | CA |  | CA | 91.5 | 0.01 | 0.05 | 8 | 0.005 | 0.2 | 0.005 | 0.12 | 0 | 0 | 0 | 0 |  |  | 0 | [10 empty] | 0 | Reggio Emilia |  | AES | Group 9 | Fahlerz | [5 empty] | Otto and Witter 1952, n° 337; Krause 2003, n° 40337; de Marinis 2006b, tab. 2, de Marinis 2005, tab. 1
O-W 343 | Stabdolch, Klinge | halberd, blade | 210 | [5 empty] | Bruck at Leitha, Plot 1329 | 3 | A1 |  |  | 93.7 | 0 | 0.05 | 6.6 | 0.005 | 0.03 | 0.005 | 0.008 | 0 | 0 | 0 | 0 |  |  | 0 | [10 empty] | 0 | Bruck a.d.L. 1140/a |  | AES | Group 2 | Arsenical copper | [5 empty] | Otto and Witter 1952, n° 343; Krause 2003, n° 40343
O-W 344 | Flachbeil | flat axe | 104 | [5 empty] | Gurnitz | 22 | CA |  |  | 96.6 | 0 | 0.05 | 1.8 | 0.005 | 1.3 | 0.005 | 0 | 0 | 0 | 0 | 0 |  |  | 0 | [10 empty] | 0 | Klagenfurt 2377 |  | AES | Group 9 | Fahlerz | [5 empty] | Otto and Witter 1952, n° 344; Krause 2003, n° 40344
O-W 345 | Randbeil mit schwachen Leisten u. Nackenkerbe (description by de Marinis: axe Remedello Sopra's type) | low flanged axed and indended butt, Remedello Sopra type | 113 | 342 |  |  |  |  | Bresciano | 3 | A1 |  | A1 | 99.4 | 0.01 | 0.06 | 0.15 | 0.005 | 0.2 | 0.005 | 0.001 | 0 | 0 | 0 | 0 |  |  | 0 | [10 empty] | 0 | Brescia, |  | AES | Group 9 | Fahlerz | [5 empty] | Otto and Witter 1952, n° 345; Krause 2003, n° 40345; de Marinis 2005, tab. 1
O-W 347 | Dolch, 5 Niete, Glockenbecher? | dagger, 5 rivets, Beaker? | 212 | [5 empty] | Safferstetten | 3 | A1 |  |  | 98.7 | 0.01 | 0.1 | 0.3 | 0.005 | 0.6 | 0.005 | 0.2 | 0 | 0 | 0 | 0 |  |  | 0 | [10 empty] | 0 | München, Stslg. S 1913:366 |  | AES | Group 9 | Fahlerz | [5 empty] | Otto and Witter 1952, n° 347; Krause 2003, n° 40347
O-W 352 | Flachbeil | flat axe | 112 | [5 empty] | Rainberg | 25 | CA |  |  | 98.2 | 0.01 | 0.005 | 1.1 | 0.1 | 0.08 | 0.005 | 0.002 | 0 | 0 | 0 | 0 |  |  | 0 | [10 empty] | 0 | Salzburg, 2660 |  | AES | Group 6 | Fahlerz | [5 empty] | Otto and Witter 1952, n° 352; Krause 2003, n° 40352
O-W 354 | Flachbeil mit anged. Randleisten | flat axe possibly with lateral borders | 112 | [5 empty] | Remedello Sotto | 25 | CA |  | CA2 | 98.8 | 0 | 0.005 | 0.8 | 0 | 0.05 | 0.07 | 0.001 | 0 | 0 | 0 | 0 |  |  | 0 | [10 empty] | 0 | Reggio Emilia |  | AES | Group 2 | Arsenical copper | [5 empty] | Otto and Witter 1952, n° 354; Krause 2003, n° 40354; de Marinis 2006b, tab. 4
O-W 366 | Spangenbarren | Spangenbarren | 704 | [5 empty] | Oberpfahlheim | 4 | A2a |  |  | 95.7 | 0.01 | 0.05 | 2.8 | 0.08 | 0.005 | 0.1 | 0.008 | 0 | 0 | 0.1 | 0.001 |  |  | 0 | [10 empty] | 0 | Neu-Ulm B7 |  | AES | Group 11 | Fahlerz | [5 empty] | Otto and Witter 1952, n° 366; Krause 2003, n° 40366
O-W 369 | Dolchklinge | daggerblade | 201 | [5 empty] | Remedello Sopra | 25 | CA |  | CA | 97.5 | 0.01 | 0.2 | 2 | 0.05 | 0.05 | 0.01 | 0.01 | 0 | 0 | 0.005 | 0 |  |  | 0 | [10 empty] | 0 | Brescia |  | AES | Group 2 | Arsenical copper | [5 empty] | Otto and Witter 1952, n° 369; Krause 2003, n° 40369; de Marinis 2006b, tab. 2, de Marinis 2005, tab. 1
O-W 391 | Flachbeil, roher Guß | flat axe, just cast | 109 | [5 empty] | Nieder | 5 | A2b |  |  | 86.6 | 13 | 0.005 | 2.1 | 0 | 0.005 | 0.07 | 0 | 0 | 0 | 0.005 | 0.05 |  |  | 0 | [10 empty] | 0 | Klagenfurt |  | AES | Group 2 | Bronze | [5 empty] | Otto and Witter 1952, n° 391; Krause 2003, n° 40391
O-W 401 | Sichel | sikle | 317 | [5 empty] | Kirchdorf | 5 | A2b |  |  | 96.4 | 3.2 | 0.005 | 0.17 | 0.005 | 0.005 | 0.07 | 0 | 0 | 0 | 0.005 | 0 |  |  | 0 | [10 empty] | 0 | Linz A 625 |  | AES | Group 2 | Bronze | [5 empty] | Otto and Witter 1952, n° 401; Krause 2003, n° 40401
O-W 415 | Flachbeil m. Lunkerbildung | flat axe indented | 104 | [5 empty] | Remedello Sopra | 2 | CA |  | A1 | 98.4 | 0.01 | 0.2 | 0.1 | 1 | 0.12 | 0.005 | 0.02 | 0.001 | 0 | 0.005 | 0 |  |  | 0 | [10 empty] | 0 | Brescia, 2 |  | AES | Group 12 | Fahlerz | [5 empty] | Otto and Witter 1952, n° 415; Krause 2003, n° 40415; de Marinis 2005, tab. 2
O-W 416 | Randbeil mit schwachen Leisten | low flanged axed | 112 | [5 empty] | Remedello Sopra | 2 | CA |  | A1 | 98 | 0.02 | 0.3 | 0.2 | 1 | 0.1 | 0.005 | 0.01 | 0 | 0.005 | 0.005 | 0.05 |  |  | 0 | [10 empty] | 0 | Brescia, e |  | AES | Group 12 | Fahlerz | [5 empty] | Otto and Witter 1952, n° 416; Krause 2003, n° 40416; de Marinis 2005, tab. 2
O-W 417 | Randbeil mit schwachen Leisten | low flanged axed | 112 | [5 empty] | Remedello Sopra | 2 | CA |  | A1 | 97.6 | 0.01 | 0.7 | 0.4 | 1 | 0.13 | 0.005 | 0.001 | 0 | 0.005 | 0.005 | 0.001 |  |  | 0 | [10 empty] | 0 | Brescia, a |  | AES | Group 12 | Fahlerz | [5 empty] | Otto and Witter 1952, n° 417; Krause 2003, n° 40417; de Marinis 2005, tab. 2
O-W 418 | Randbeil mit schwachen Leisten | low flanged axed | 112 | [5 empty] | Remedello Sopra | 2 | CA |  | A1 | 98.5 | 0.01 | 0.2 | 0.2 | 0.8 | 0.1 | 0.005 | 0.04 | 0 | 0.005 | 0.005 | 0.1 |  |  | 0 | [10 empty] | 0 | Brescia, 13 |  | AES | Group 12 | Fahlerz | [5 empty] | Otto and Witter 1952, n° 418; Krause 2003, n° 40418; de Marinis 2005, tab. 2
O-W 444 | Ösenringbarren, eine Öse abgebrochen | Ösenringbarren, one eyelet brocken | 702 | [5 empty] | Rott am Inn | 3 | A1 |  |  | 98 | 0.01 | 0 | 0.6 | 0.6 | 0.6 | 0.005 | 0.001 | 0 | 0 | 0 | 0.001 |  |  | 0 | [10 empty] | 0 | München, Stslg. 1904:196 b |  | AES | Group 12 | Fahlerz | [5 empty] | Otto and Witter 1952, n° 444; Krause 2003, n° 40444
O-W 445 | Ösenringbarren | Ösenringbarren | 702 | [5 empty] | Schrofenstein | 3 | A1 |  |  | 97.1 | 0 | 0.005 | 0.3 | 1 | 1.4 | 0.005 | 0.008 | 0 | 0 | 0 | 0 |  |  | 0 | [10 empty] | 0 | Innsbruck 1163 |  | AES | Group 12 | Fahlerz | [5 empty] | Otto and Witter 1952, n° 445; Krause 2003, n° 40445
O-W 446 | ösenhalsringe | Ösenhalsringe | 702 | [5 empty] | Maxglan | 3 | A1 |  |  | 94 | 0.01 | 0.005 | 2.2 | 2.8 | 0.6 | 0.04 | 0.14 | 0 | 0 | 0 | 0 |  |  | 0 | [10 empty] | 0 | Salzburg, 5784a |  | AES | Group 12 | Fahlerz | [5 empty] | Otto and Witter 1952, n° 446; Krause 2003, n° 40446
O-W 447 | Ösenringbarren | Ösenringbarren | 702 | [5 empty] | Bernhaupten | 3 | A1 |  |  | 98.7 | 0.01 | 0.005 | 0.3 | 0.6 | 0.16 | 0.04 | 0.008 | 0 | 0 | 0 | 0 |  |  | 0 | [10 empty] | 0 | München, Stslg. 521 |  | AES | Group 12 | Fahlerz | [5 empty] | Otto and Witter 1952, n° 447; Krause 2003, n° 40447
O-W 448 | Ösenringbarren, Enden gehämmert | Ösenringbarren, hammered ends | 702 | [5 empty] | Lochen | 3 | A1 |  |  | 95.6 | 0 | 0.005 | 1 | 1.3 | 1.4 | 0.005 | 0.08 | 0 | 0 | 0 | 0 |  |  | 0 | [10 empty] | 0 | Wien, NHM 16146 |  | AES | Group 12 | Fahlerz | [5 empty] | Otto and Witter 1952, n° 448; Krause 2003, n° 40448
O-W 460 | Spangenbarren | Spangenbarren | 704 | [5 empty] | Luitpoldpark | 4 | A2a |  |  | 94.9 | 0.01 | 0.005 | 1 | 2.5 | 1.4 | 0.005 | 0.09 | 0 | 0 | 0 | 0 |  |  | 0 | [10 empty] | 0 | München, Stslg. 1928:33 |  | AES | Group 12 | Fahlerz | [5 empty] | Otto and Witter 1952, n° 460; Krause 2003, n° 40460
O-W 465 | single spiral | single spiral | 416 | [5 empty] | Hallwang | 3 | A1 |  |  | 97.9 | 0 | 0 | 0.6 | 0.6 | 0.7 | 0.005 | 0.001 | 0 | 0 | 0 | 0.001 |  |  | 0 | [10 empty] | 0 | Salzburg, 5785 |  | AES | Group 12 | Fahlerz | [5 empty] | Otto and Witter 1952, n° 465; Krause 2003, n° 40465
O-W 522 | Meißel, besondere Form | chisel, besondere Form | 112 | [5 empty] | Greinwalden | 4 | A2a |  |  | 85.6 | 10.8 | 2.7 | 0.1 | 0.3 | 0.16 | 0.005 | 0.1 | 0 | 0.005 | 0.005 | 0 |  |  | 0 | [10 empty] | 0 | Innsbruck 1804 |  | AES | Group 12 | Bronze | [5 empty] | Otto and Witter 1952, n° 522; Krause 2003, n° 40522
O-W 523 | Randleistenbeil with semicircular cut | flanged axe with semicircular cut | 111 | [5 empty] | Ponti | 4 | A2a |  | A2b | 84.9 | 14 | 0.05 | 0.3 | 0.3 | 0.13 | 0.07 | 0.001 | 0 | 0 | 0.005 | 0 |  |  | 0 | [10 empty] | 0 |  |  | AES | Group 12 | Bronze | [5 empty] | Otto and Witter 1952, n° 523; Krause 2003, n° 40523; de Marinis 2005, tab. 5
O-W 539 | Ösenringbarren | Ösenringbarren | 702 | [5 empty] | Winkelmühle | 4 | A2a |  |  | 86.9 | 10 | 0.005 | 0.8 | 0.8 | 1.3 | 0.005 | 0.08 | 0 | 0 | 0 | 0.1 |  |  | 0 | [10 empty] | 0 | Linz A 3156 |  | AES | Group 12 | Bronze | [5 empty] | Otto and Witter 1952, n° 539; Krause 2003, n° 40539
O-W 540 | Ösenringbarren | Ösenringbarren | 702 | [5 empty] | Furth | 3 | A1 |  |  | 98.4 | 0.2 | 0.005 | 0.4 | 0.4 | 0.5 | 0.005 | 0.008 | 0 | 0 | 0 | 0.001 |  |  | 0 | [10 empty] | 0 | Wien, NHM 55082 |  | AES | Group 12 | Fahlerz | [5 empty] | Otto and Witter 1952, n° 540; Krause 2003, n° 40540
O-W 550 | Noppenring aus Draht | bumped ring made of wire | 414 | [5 empty] | Sandgrube Dober | 3 | A1 |  |  | 83.5 | 14 | 0.005 | 0.3 | 0.8 | 1.2 | 0.005 | 0.08 | 0 | 0 | 0 | 0 |  |  | 0 | [10 empty] | 0 | Melk |  | AES | Group 12 | Bronze | [5 empty] | Otto and Witter 1952, n° 550; Krause 2003, n° 40550
O-W 553 | Nietdolch, mit Mittelrippe | dagger, with median rib | 212 | [5 empty] | Remedello Sopra | 3 | A1 |  |  | 84.5 | 13.5 | 1.2 | 0.05 | 0.3 | 0.2 | 0.01 | 0.02 | 0 | 0 | 0.005 | 0.05 |  |  | 0 | [10 empty] | 0 | Brescia |  | AES | Group 7 | Bronze | [5 empty] | Otto and Witter 1952, n° 553; Krause 2003, n° 40553
O-W 569 | Randleistenbeil, sächsischer Typ | flanged axe, Saxony type | 110 | [5 empty] | Pichl | 3 | A1 |  |  | 96.9 | 0.01 | 0.01 | 0.9 | 0.8 | 1.2 | 0.03 | 0.01 | 0 | 0 | 0 | 0 |  |  | 0 | [10 empty] | 0 | Wien, NHM 16145 |  | AES | Group 12 | Fahlerz | [5 empty] | Otto and Witter 1952, n° 569; Krause 2003, n° 40569; Kienlin 2008; Reitinger 1968, 337; Mayer 1977, 77 Nr. 247
O-W 6 | Flachbeil, Altheimer Typus | flat axe, Altheim type | 104 | [5 empty] | Pölshals | 22 | CA |  |  | 99.9 | 0 | 0.005 | 0 | 0 | 0.005 | 0.005 | 0 | 0 | 0 | 0 | 0 |  |  | 0 | [10 empty] | 0 | Graz 11530 |  | AES | Group 1 | Copper | [5 empty] | Otto and Witter 1952, n° 6; Krause 2003, n° 40006
O-W 615 | Ösenringbarren | Ösenringbarren | 702 | [5 empty] | Schwörzkirch | 3 | A1 |  |  | 94.3 | 0.01 | 0.005 | 1.9 | 0.9 | 2.5 | 0.001 | 0.08 | 0 | 0 | 0 | 0.1 |  |  | 0 | [10 empty] | 0 | Tübingen, Inst.VFG; WLM |  | AES | Group 12 | Fahlerz | [5 empty] | Otto and Witter 1952, n° 615; Krause 2003, n° 40615
O-W 617 | Ösenringbarren | Ösenringbarren | 702 | [5 empty] | Fertigwaren | 3 | A1 |  |  | 96.1 | 0.01 | 0.005 | 1.5 | 0.9 | 1.3 | 0.01 | 0.01 | 0 | 0 | 0 | 0 |  |  | 0 | [10 empty] | 0 | Neu-Ulm B 2 |  | AES | Group 12 | Fahlerz | [5 empty] | Otto and Witter 1952, n° 617; Krause 2003, n° 40617
O-W 618 | Ösenringbarren | Ösenhalsring | 702 | [5 empty] | Südtirol | 3 | A1 |  | A1 | 94.4 | 0 | 0 | 2.8 | 1 | 1.4 | 0.005 | 0.025 | 0 | 0 | 0 | 0 |  |  | 0 | [10 empty] | 0 |  |  | AES | Group 12 | Fahlerz | [5 empty] | Otto and Witter 1952, n° 618; Krause 2003, n° 40618; de Marinis 2005, tab. 3
O-W 631 | Ösenringbarren | Ösenringbarren | 702 | [5 empty] | Bernhaupten | 3 | A1 |  |  | 97.3 | 0.01 | 0.005 | 1.2 | 0.9 | 0.4 | 0.01 | 0.03 | 0 | 0 | 0 | 0 |  |  | 0 | [10 empty] | 0 | München, Stslg. 521 |  | AES | Group 12 | Fahlerz | [5 empty] | Otto and Witter 1952, n° 631; Krause 2003, n° 40631
O-W 632 | Ösenringbarren | Ösenringbarren | 702 | [5 empty] | Aschering | 3 | A1 |  |  | 95.3 | 0 | 0 | 2 | 0.9 | 1.5 | 0.005 | 0.14 | 0 | 0 | 0 | 0.001 |  |  | 0 | [10 empty] | 0 | München, Stslg. 1921:8 |  | AES | Group 12 | Fahlerz | [5 empty] | Otto and Witter 1952, n° 632; Krause 2003, n° 40632
O-W 633 | Ösenringbarren | Ösenringbarren | 702 | [5 empty] | Gammersham | 3 | A1 |  |  | 95.3 | 0.01 | 0.005 | 2 | 0.9 | 1.5 | 0.005 | 0.14 | 0 | 0 | 0 | 0.001 |  |  | 0 | [10 empty] | 0 | München, Stslg. 1909:23 |  | AES | Group 12 | Fahlerz | [5 empty] | Otto and Witter 1952, n° 633; Krause 2003, n° 40633
O-W 634 | Ösenringbarren, aufgerollt | Ösenringbarren, rolled | 702 | [5 empty] | Mondsee | EBA Ia | A1 |  | A1 | 96.1 | 0.03 | 0.01 | 1.2 | 1.1 | 1.3 | 0.005 | 0.01 | 0 | 0 | 0 | 0 |  |  | 0 | [10 empty] | 0 | Vienna, 38772 |  | AES | Group 12 | Fahlerz | [5 empty] | Otto and Witter 1952, n° 634; Krause 2003, n° 40634
O-W 643 | Ösenringbarren, 1 Ende abgebrochen | Ösenringbarren, 1 end uncompleted | 702 | [5 empty] | Matrei | 3 | A1 |  |  | 94.3 | 0.01 | 0.005 | 2.8 | 1 | 1.6 | 0.001 | 0.05 | 0 | 0 | 0 | 0.001 |  |  | 0 | [10 empty] | 0 | Innsbruck 2119 |  | AES | Group 12 | Fahlerz | [5 empty] | Otto and Witter 1952, n° 643; Krause 2003, n° 40643
O-W 648 | Spangenbarren | Spangenbarren | 704 | [5 empty] | Uttenweiler | 4 | A2a |  |  | 92.6 | 0 | 0.005 | 3 | 2.5 | 1.4 | 0.005 | 0.2 | 0 | 0 | 0 | 0 |  |  | 0 | [10 empty] | 0 | Stuttgart, Stslg. A 36/63 Nr.6 |  | AES | Group 12 | Fahlerz | [5 empty] | Otto and Witter 1952, n° 648; Krause 2003, n° 40648
O-W 649 | Spangenbarren | Spangenbarren | 704 | [5 empty] | Luitpoldpark | 4 | A2a |  |  | 93.1 | 0.01 | 0 | 2.8 | 2.5 | 1.3 | 0.005 | 0.09 | 0 | 0 | 0 | 0 |  |  | 0 | [10 empty] | 0 | München, Stslg. 1928:33 |  | AES | Group 12 | Fahlerz | [5 empty] | Otto and Witter 1952, n° 649; Krause 2003, n° 40649
O-W 663 | Ring | ring | 407 | [5 empty] | Riedl | 3 | A1 |  |  | 95.5 | 0.02 | 0.08 | 2.3 | 0.9 | 0.9 | 0.001 | 0.12 | 0 | 0 | 0 | 0 |  |  | 0 | [10 empty] | 0 | Berlin, Völkerk.Mus. IIc 220m |  | AES | Group 12 | Fahlerz | [5 empty] | Otto and Witter 1952, n° 663; Krause 2003, n° 40663
O-W 666 | Armspirale | Armspiral | 409 | [5 empty] | Nattenhausen | 3 | A1 |  |  | 92.5 | 0 | 0.01 | 3 | 2.5 | 1.4 | 0.005 | 0.4 | 0 | 0 | 0 | 0 |  |  | 0 | [10 empty] | 0 | München A.P. 3490 |  | AES | Group 12 | Fahlerz | [5 empty] | Otto and Witter 1952, n° 666; Krause 2003, n° 40666
O-W 667 | Armspirale | Armspiral | 409 | [5 empty] | Schafflerbreiten | 3 | A1 |  |  | 95.8 | 0.01 | 0 | 1.6 | 0.9 | 1.4 | 0.005 | 0.05 | 0 | 0 | 0 | 0 |  |  | 0 | [10 empty] | 0 | Wien, LM Niederdonau 2726 |  | AES | Group 12 | Fahlerz | [5 empty] | Otto and Witter 1952, n° 667; Krause 2003, n° 40667
O-W 670 | Armspirale | Armspiral | 409 | [5 empty] | Sandgrube Dober | 3 | A1 |  |  | 95.3 | 0.01 | 0.005 | 2.2 | 0.9 | 1.4 | 0.005 | 0.08 | 0 | 0 | 0 | 0 |  |  | 0 | [10 empty] | 0 | Melk |  | AES | Group 12 | Fahlerz | [5 empty] | Otto and Witter 1952, n° 670; Krause 2003, n° 40670
O-W 671 | Armspirale | Armspiral | 409 | [5 empty] | Sandgrube Dober | 3 | A1 |  |  | 94.7 | 0 | 0.005 | 2.5 | 1 | 1.4 | 0.005 | 0.16 | 0 | 0 | 0 | 0 |  |  | 0 | [10 empty] | 0 | Melk |  | AES | Group 12 | Fahlerz | [5 empty] | Otto and Witter 1952, n° 671; Krause 2003, n° 40671
O-W 672 | Noppenring | bumped ring | 414 | [5 empty] | Sandgrube Dober | 3 | A1 |  |  | 95.2 | 0.01 | 0.005 | 2.2 | 0.9 | 1.4 | 0.005 | 0.08 | 0 | 0 | 0 | 0 |  |  | 0 | [10 empty] | 0 | Melk |  | AES | Group 12 | Fahlerz | [5 empty] | Otto and Witter 1952, n° 672; Krause 2003, n° 40672
O-W 673 | Noppenring | bumped ring | 414 | [5 empty] | Sandgrube Dober | 3 | A1 |  |  | 93.8 | 0 | 0 | 2.9 | 1.5 | 1.4 | 0.005 | 0.2 | 0 | 0 | 0 | 0 |  |  | 0 | [10 empty] | 0 | Melk 482 |  | AES | Group 12 | Fahlerz | [5 empty] | Otto and Witter 1952, n° 673; Krause 2003, n° 40673
O-W 674 | Blechröhrchen | copper tube | 503 | [5 empty] | Sandgrube Dober | 3 | A1 |  |  | 95.5 | 0.01 | 0.005 | 2.2 | 0.9 | 1.2 | 0.005 | 0.08 | 0 | 0 | 0 | 0 |  |  | 0 | [10 empty] | 0 | Melk |  | AES | Group 12 | Fahlerz | [5 empty] | Otto and Witter 1952, n° 674; Krause 2003, n° 40674
O-W 675 | Blechröhrchen | copper tube | 503 | [5 empty] | Sandgrube Dober | 3 | A1 |  |  | 93.7 | 0 | 0 | 2.6 | 1.8 | 1.4 | 0.005 | 0.25 | 0 | 0 | 0 | 0 |  |  | 0 | [10 empty] | 0 | Melk 483/5 |  | AES | Group 12 | Fahlerz | [5 empty] | Otto and Witter 1952, n° 675; Krause 2003, n° 40675
O-W 676 | Blechröhrchen | copper tube | 503 | [5 empty] | Sandgrube Dober | 3 | A1 |  |  | 96.8 | 0.01 | 0.005 | 2.6 | 2 | 1.4 | 0.005 | 0.2 | 0 | 0 | 0 | 0.001 |  |  | 0 | [10 empty] | 0 | Melk 483/10 |  | AES | Group 12 | Fahlerz | [5 empty] | Otto and Witter 1952, n° 676; Krause 2003, n° 40676
O-W 677 | Blechröhrchen (Straubinger Typ) | copper tube (Straubinger type) | 503 | [5 empty] | Gessenhausen | 3 | A1 |  |  | 94.9 | 0 | 0.005 | 1 | 0.7 | 1.4 | 0.005 | 0.06 | 0 | 0 | 0 | 0 |  |  | 0 | [10 empty] | 0 | München, Stslg. |  | AES | Group 12 | Fahlerz | [5 empty] | Otto and Witter 1952, n° 677; Krause 2003, n° 40677
O-W 74 | Flachbeil, vierkantiger Nacken | flat axe, squareder Nacken | 104 | [5 empty] | Hartberg | 22 | CA |  |  | 99.8 | 0 | 0.005 | 0 | 0 | 0.05 | 0.005 | 0.001 | 0 | 0 | 0 | 0.001 |  |  | 0 | [10 empty] | 0 | Graz 14915 |  | AES | Group 1 | Copper | [5 empty] | Otto and Witter 1952, n° 74; Krause 2003, n° 40074
O-W 746 | Flachbeil, dünne Klinge | flat axe, dünne blade | 104 | [5 empty] | Isolino Virginia | 2 | CA |  | A1 | 93.2 | 0.02 | 0.005 | 1 | 1.3 | 0.7 | 3.5 | 0.001 | 0 | 0.05 | 0 | 0 |  |  | 0 | [10 empty] | 0 | Varese, 1697 |  | AES | Group 16 | Fahlerz | [5 empty] | Otto and Witter 1952, n° 746; Krause 2003, n° 40746; de Marinis 2005, tab. 2; de Marinis 2006a, fig. 1
O-W 747 | Flachbeil, längs (axe) | flat axe, längs (axe) | 104 | [5 empty] | Isolino Virginia | 2 | CA |  | A1 | 91.2 | 0.04 | 0.05 | 1.6 | 2.7 | 0.7 | 3.5 | 0.001 | 0 | 0.08 | 0 | 0.001 |  |  | 0 | [10 empty] | 0 | Varese, 1693 |  | AES | Group 16 | Fahlerz | [5 empty] | Otto and Witter 1952, n° 747; Krause 2003, n° 40747; de Marinis 2005, tab. 2; de Marinis 2006a, fig. 1
O-W 748 | Flachbeil, längs (axe) | flat axe, längs (axe) | 104 | [5 empty] | Isolino Virginia | 2 | CA |  | A1 | 95.8 | 0.01 | 0.005 | 0.8 | 1.1 | 0.2 | 1.7 | 0.001 | 0 | 0.01 | 0 | 0.1 |  |  | 0 | [10 empty] | 0 | Varese, 1694 |  | AES | Group 16 | Fahlerz | [5 empty] | Otto and Witter 1952, n° 748; Krause 2003, n° 40748; de Marinis 2005, tab. 2; de Marinis 2006a, fig. 1
O-W 76 | Randbeil mit schwachen Leisten u. Nackenkerbe | low flanged axed and indended butt | 113 | [5 empty] | Remedello Sopra | 3 | A1 |  | A1 | 99.8 | 0 | 0.005 | 0 | 0 | 0.01 | 0.005 | 0.001 | 0 | 0 | 0 | 0 |  |  | 0 | [10 empty] | 0 | Brescia, h |  | AES | Group 1 | Copper | [5 empty] | Otto and Witter 1952, n° 76; Krause 2003, n° 40076; de Marinis 2005, tab. 2
O-W 770 | Randleistenbeil, Nackenkerbe | flanged axe, indended butt | 111 | [5 empty] | Landeck | 3 | A1 |  |  | 93.4 | 0.07 | 0.005 | 0.4 | 2.5 | 1.7 | 1.6 | 0.001 | 0 | 0 | 0.01 | 0 |  |  | 0 | [10 empty] | 0 | Innsbruck 62 |  | AES | Group 16 | Fahlerz | [5 empty] | Otto and Witter 1952, n° 770; Krause 2003, n° 40770
O-W 771 | Randleistenbeil, Nackenkerbe | flanged axe, indended butt | 111 | [5 empty] | Berg, Isel | 3 | A1 |  |  | 96 | 0.11 | 0.005 | 0.2 | 0.9 | 1.3 | 1.3 | 0.001 | 0 | 0 | 0.01 | 0 |  |  | 0 | [10 empty] | 0 | Innsbruck 30 |  | AES | Group 16 | Fahlerz | [5 empty] | Otto and Witter 1952, n° 771; Krause 2003, n° 40771
O-W 772 | Randleistenbeil, Nackenkerbe | flanged axe, indended butt | 111 | 308 |  |  |  |  | Torbole Casaglia | 3 | A1 |  | A1 | 92.3 | 0.01 | 0.04 | 1.9 | 2.7 | 1.5 | 1.25 | 0.001 | 0 | 0 | 0.03 | 0.001 |  |  | 0 | [10 empty] | 0 | Brescia, 31 |  | AES | Group 16 | Fahlerz | [5 empty] | Otto and Witter 1952, n° 772; Krause 2003, n° 40772; de Marinis 2005, tab. 2
O-W 773 | Randleistenbeil, Nackenkerbe | flanged axe, indended butt | 111 | 292 |  |  |  |  | Torbole Casaglia | 3 | A1 |  | A1 | 93.4 | 0.01 | 0.005 | 1.6 | 2.4 | 1.4 | 0.9 | 0.008 | 0 | 0 | 0.01 | 0 |  |  | 0 | [10 empty] | 0 | Brescia, 32 |  | AES | Group 16 | Fahlerz | [5 empty] | Otto and Witter 1952, n° 773; Krause 2003, n° 40773; de Marinis 2005, tab. 2
O-W 774 | Randleistenbeil, Nackenkerbe | flanged axe, indended butt | 111 | 303 |  |  |  |  | Torbole Casaglia | 3 | A1 |  | A1 | 93.5 | 0.01 | 0.005 | 1.4 | 2.211 | 1.5 | 1.1 | 0.001 | 0 | 0 | 0.03 | 0 |  |  | 0 | [10 empty] | 0 | Brescia, 33 |  | AES | Group 16 | Fahlerz | [5 empty] | Otto and Witter 1952, n° 774; Krause 2003, n° 40774; de Marinis 2005, tab. 2
O-W 775 | Randleistenbeil, Nackenkerbe | flanged axe, indended butt | 111 | [5 empty] | Torbole Casaglia | 3 | A1 |  | A1 | 92.2 | 0.01 | 0.04 | 1.6 | 2.7 | 1.6 | 1.45 | 0.001 | 0 | 0 | 0.05 | 0.001 |  |  | 0 | [10 empty] | 0 | Brescia, 34 |  | AES | Group 16 | Fahlerz | [5 empty] | Otto and Witter 1952, n° 775; Krause 2003, n° 40775; de Marinis 2005, tab. 2
O-W 776 | Randbeil mit schwachen Leisten | low flanged axed | 112 | [5 empty] | Isolino Virginia | 3 | A1 |  | A1 | 91.03 | 0.04 | 0.05 | 1.6 | 2.7 | 0.8 | 3.5 | 0.001 | 0 | 0.08 | 0 | 0.05 |  |  | 0 | [10 empty] | 0 | Varese, 1695 |  | AES | Group 16 | Fahlerz | [5 empty] | Otto and Witter 1952, n° 776; Krause 2003, n° 40776; de Marinis 2006a, tab. 1; de Marinis 2006a, fig. 1
O-W 799 | Armspirale, 3 Windungen | Armspiral, 3 winds | 409 | [5 empty] | Gilching | 3 | A1 |  |  | 90.3 | 0.05 | 0.005 | 1 | 3.2 | 1.9 | 3.3 | 0.001 | 0 | 0 | 0.03 | 0 |  |  | 0 | [10 empty] | 0 | München, Stslg. 1926:3 |  | AES | Group 16 | Fahlerz | [5 empty] | Otto and Witter 1952, n° 799; Krause 2003, n° 40799
O-W 802 | Schutzröhrchen zur Rudernadel | oar-headed pin | 503 | [5 empty] | Schwörzkirch | 3 | A1 |  |  | 96.6 | 0.02 | 0.005 | 0.2 | 0.6 | 1.4 | 0.9 | 0 | 0 | 0 | 0.03 | 0.1 |  |  | 0 | [10 empty] | 0 | Tübingen |  | AES | Group 16 | Fahlerz | [5 empty] | Otto and Witter 1952, n° 802; Krause 2003, n° 40802
O-W 807 | Nietdolch | dagger | 212 | [5 empty] | Fontana Mantovana | 3 | A1 |  | A1 | 92.3 | 0.02 | 0.005 | 0.8 | 2.7 | 2 | 1.85 | 0.001 | 0 | 0 | 0.03 | 0 |  |  | 0 | [10 empty] | 0 |  |  | AES | Group 16 | Fahlerz | [5 empty] | Otto and Witter 1952, n° 807; Krause 2003, n° 40807; de Marinis 2005, tab. 3; de Marinis 2005; fig. 3,3
O-W 86 | Spirale | spiral | 417 | [5 empty] | Lange Wand | 25 | CA |  |  | 99.8 | 0 | 0.005 | 0 | 0 | 0.01 | 0.005 | 0 | 0.008 | 0 | 0 | 0 |  |  | 0 | [10 empty] | 0 | Wien, NHM , 13796 |  | AES | Group 1 | Copper | [5 empty] | Otto and Witter 1952, n° 86; Krause 2003, n° 40086
O-W 863 | Randleistenbeil, Typ Lausanne, Var. Ollon nahest. | flanged axe, Lausanne type, Var. Ollon | 110 | [5 empty] | Hinterholz II | 4 | A2a |  |  | 86.9 | 11.5 | 0.5 | 0.14 | 0.7 | 0.1 | 0.1 | 0.001 | 0 | 0 | 0 | 0 |  |  | 0 | [10 empty] | 0 | Linz A 4275 |  | AES | Group 16 | Bronze | [5 empty] | Otto and Witter 1952, n° 863; Krause 2003, n° 40863
O-W 864 | Randbeil mit schwachen Leisten u. Nackenkerbe | low flanged axed and indended butt | 113 | [5 empty] | Hohe Salwe | 3 | A1 |  |  | 95.6 | 0.9 | 0.005 | 0.3 | 0.9 | 1.2 | 0.9 | 0.001 | 0 | 0 | 0.005 | 0.001 |  |  | 0 | [10 empty] | 0 | Innsbruck 29 |  | AES | Group 16 | Fahlerz | [5 empty] | Otto and Witter 1952, n° 864; Krause 2003, n° 40864
O-W 865 | Randleistenbeil, Nackenkerbe (description by de Marinis: axe torbole's type) | flanged axe, indended butt, torbole type | 111 | [5 empty] | Cisano | 3 | A1 |  | A1 | 95.4 | 0.05 | 0.01 | 0.3 | 1.1 | 2.5 | 0.9 | 0 | 0.003 | 0 | 0.01 | 0.001 |  |  | 0 | [10 empty] | 0 | Verona, |  | AES | Group 16 | Fahlerz | [5 empty] | Otto and Witter 1952, n° 865; Krause 2003, n° 40865; de Marinis 2005, tab. 2
O-W 866 | Randleistenbeil, Nackenkerbe (description by de Marinis: flanged axe with semicircular cut) | flanged axe with semicircular cut, indended butt | 111 | [5 empty] | Besenello | 3 | A1 |  | A2b | 88.3 | 10 | 0.05 | 0.3 | 0.5 | 0.16 | 0.5 | 0.001 | 0 | 0 | 0.005 | 0.15 |  |  | 0 | [10 empty] | 0 |  |  | AES | Group 16 | Bronze | [5 empty] | Otto and Witter 1952, n° 866; Krause 2003, n° 40866
O-W 867 | Randleistenbeil, Nackenkerbe (description by de Marinis: flanged axe with semicircular cut) | flanged axe with semicircular cut, indended butt | 111 | [5 empty] | Desor Maresco | 4 | A2a |  | A2b | 84.4 | 14 | 0.06 | 0.3 | 0.5 | 0.3 | 0.17 | 0.001 | 0 | 0 | 0.005 | 0.001 |  |  | 0 | [10 empty] | 0 |  |  | AES | Group 16 | Bronze | [5 empty] | Otto and Witter 1952, n° 867; Krause 2003, n° 40867; de Marinis 2005, tab. 5
O-W 87 | knive | knive | 312 | [5 empty] | St. Jacob | 15 | Neolithic |  |  | 99.8 | 0.01 | 0.005 | 0 | 0 | 0.01 | 0.005 | 0 | 0 | 0 | 0 | 0 |  |  | 0 | [10 empty] | 0 | Graz, 11417 |  | AES | Group 1 | Copper | [5 empty] | Otto and Witter 1952, n° 87; Krause 2003, n° 40087
O-W 917 | Nietdolch, Klinge mit Mittelrippe | dagger, blade with median rib | 212 | [5 empty] | Remedello Sopra | 3 | A1 |  |  | 84 | 14.5 | 0.05 | 0.3 | 0.3 | 0.2 | 0.45 | 0.001 | 0 | 0 | 0.005 | 0.05 |  |  | 0 | [10 empty] | 0 | Brecia |  | AES | Group 16 | Bronze | [5 empty] | Otto and Witter 1952, n° 917; Krause 2003, n° 40917
O-W 929 | Stabdolch, Klinge, m. aufgeniet. Schaftkopf | halberd, blade, with aufgerivet. Schaftkopf | 210 | [5 empty] | Laufen at Salzach | 3 | A1 |  |  | 87.5 | 9.5 | 0.08 | 0.3 | 0.9 | 1.2 | 0.4 | 0.001 | 0 | 0 | 0.005 | 0 |  |  | 0 | [10 empty] | 0 | Nürnberg, GM V 1655 |  | AES | Group 16 | Bronze | [5 empty] | Otto and Witter 1952, n° 929; Krause 2003, n° 40929
O-W 936 | Niet von Dolch | rivet of dagger | 213 | [5 empty] | Bobingen | 3 | A1 |  |  | 92.2 | 9 | 0.005 | 0.6 | 0.7 | 0.3 | 0.9 | 0.001 | 0 | 0 | 0.005 | 0.1 |  |  | 0 | [10 empty] | 0 | Nürnberg, GM 5614 |  | AES | Group 16 | Bronze | [5 empty] | Otto and Witter 1952, n° 936; Krause 2003, n° 40936
O-W 940 | Flachbeil, in geschlossener Form gegossen | flat axe, casted in close mould | 104 | [5 empty] | Leonhardiberg | 2 | CA |  |  | 98.2 | 0.01 | 0.005 | 0.6 | 0.05 | 0.1 | 0.85 | 0.001 | 0 | 0 | 0.005 | 0 |  |  | 0 | [10 empty] | 0 | Graz 14904 |  | AES | Group 15 | Fahlerz | [5 empty] | Otto and Witter 1952, n° 940; Krause 2003, n° 40940
O-W 941 | Flachbeil, längs (axe) | flat axe, long (axe) | 104 | [5 empty] | Isolino Virginia | 2 | CA |  | A1 | 95.1 | 0.01 | 0.005 | 0.9 | 1.1 | 0.2 | 1.7 | 0.001 | 0 | 0.01 | 0 | 0.1 |  |  | 0 | [10 empty] | 0 | Varese, 1696 |  | AES | Group 16 | Fahlerz | [5 empty] | Otto and Witter 1952, n° 941; Krause 2003, n° 40941; de Marinis 2005, tab. 2; de Marinis 2006a, fig. 1
O-W 942 | Randleistenbeil | flanged axe | 111 | [5 empty] | Torbole Casaglia | 3 | A1 |  | A1 | 95.3 | 0.01 | 0.005 | 1.2 | 1 | 1.3 | 0.9 | 0.008 | 0 | 0 | 0.01 | 0 |  |  | 0 | [10 empty] | 0 | Brescia, 35 |  | AES | Group 16 | Fahlerz | [5 empty] | Otto and Witter 1952, n° 942; Krause 2003, n° 40942; de Marinis 2005, tab. 2
O-W 947 | Spangenbarren | Spangenbarren | 704 | [5 empty] | St. Florian | 4 | A2a |  |  | 95.8 | 0.15 | 1 | 1 | 0.4 | 0.6 | 0.85 | 0.01 | 0 | 0 | 0 | 0 |  |  | 0 | [10 empty] | 0 | Wien, NHM 34829 |  | AES | Group 16 | Fahlerz | [5 empty] | Otto and Witter 1952, n° 947; Krause 2003, n° 40947
O-W 975 | Randleistenbeil, Typ Langquaid, mit Nackenkerbe | flanged axe, Langquaid type, with indended butt | 111 | [5 empty] | Ried | 4 | A2a |  |  | 87.5 | 9.5 | 0.06 | 0.9 | 0.7 | 0.8 | 0.2 | 0.001 | 0 | 0.005 | 0 | 0.05 |  |  | 0 | [10 empty] | 0 | Innsbruck 1131 |  | AES | Group 16 | Bronze | [5 empty] | Otto and Witter 1952, n° 975; Krause 2003, n° 40975
O-W 976 | Randbeil mit schwachen Leisten | low flanged axed | 112 | [5 empty] | Penserjoch | 3 | A1 |  |  | 88.3 | 9 | 0.07 | 1 | 0.6 | 0.4 | 0.35 | 0.005 | 0 | 0 | 0.005 | 0 |  |  | 0 | [10 empty] | 0 | Innsbruck 78 |  | AES | Group 16 | Bronze | [5 empty] | Otto and Witter 1952, n° 976; Krause 2003, n° 40976
O-W 98 | Flachbeil | flat axe | 113 | [5 empty] | Maurach | 22 | CA |  |  |  | 0 | 0 | 0.005 | 0 | 0.13 | 0.005 | 0.002 | 0.0005 | 0 | 0 | 0.005 |  |  | 0 | [10 empty] | 0 | Stuttgart, A3091 |  | AES | Group 4 | Fahlerz | [5 empty] | Otto and Witter 1952, n° 98; Krause 2003, n° 40098
O-W 984 | Spirale, klein | spiral, small | 519 | [5 empty] | Ried | 4 | A2a |  |  | 85.4 | 14 | 0 | 1.2 | 0.6 | 0.2 | 0.35 | 0.001 | 0 | 0 | 0 | 0 |  |  | 0 | [10 empty] | 0 | Innsbruck 1135 |  | AES | Group 16 | Bronze | [5 empty] | Otto and Witter 1952, n° 984; Krause 2003, n° 40984
O-W 985 | Spangenbarren | Spangenbarren | 704 | [5 empty] | Waging I | 4 | A2a |  |  | 94.2 | 0.5 | 0.08 | 2.8 | 0.6 | 0.3 | 1.4 | 0.001 | 0 | 0 | 0.005 | 0 |  |  | 0 | [10 empty] | 0 | München, PStslg. 1904:174.1 |  | AES | Group 16 | Fahlerz | [5 empty] | Otto and Witter 1952, n° 985; Krause 2003, n° 40985
O-W 99 | Flachbeil | flat axe | 104 | [5 empty] | Weiher | 22 | CA |  |  | 99.6 | 0 | 0 | 0 | 0.005 | 0.2 | 0.005 | 0.002 | 0 | 0 | 0 | 0 |  |  | 0 | [10 empty] | 0 | Schaffhausen, |  | AES | Group 4 | Fahlerz | [5 empty] | Otto and Witter 1952, n° 99; Krause 2003, n° 40099
O-W 995 | Dolch, Klinge | dagger, blade | 212 | [5 empty] | Trojpajan | 59 | II_Millennium |  |  | 84.7 | 14 | 0.005 | 0.2 | 0.2 | 0.1 | 0.4 | 0.001 | 0 | 0 | 0.005 | 0.15 |  |  | 0 | [10 empty] | 0 | Bozen, Slg.Meyer |  | AES | Group 16 | Bronze | [5 empty] | Otto and Witter 1952, n° 995; Krause 2003, n° 40995
O-W 996 | Nietdolch | dagger | 212 | [5 empty] | Cazzago Brabbia | 3 | A1 |  |  | 82.4 | 15 | 0.05 | 1 | 0.6 | 0.3 | 0.4 | 0.001 | 0 | 0 | 0.005 | 0.001 |  |  | 0 | [10 empty] | 0 | Varese 7561 |  | AES | Group 16 | Bronze | [5 empty] | Otto and Witter 1952, n° 996; Krause 2003, n° 40996; Otto&Witter 1952, fig. 996
Pernicka MA-037088 | pugnale tipo Iesi | dagger Iesi type | 212 |  | 8 | 4 |  |  | Arano | BA I | A1_A2a |  |  | 94 | 0.105 | 0.156 | 0.49 | 1.84 | 0.72 | 2.19 | 0 | 0 | 0 | 0 | 0 |  |  | 0 | [10 empty] | 0 | Verona, 78328 |  | XRF | Group 16 | Fahlerz | [5 empty] | Aspes, 2011
Pernicka MA-0373083 | collare a capi aperti | torque with open ends | 702 |  |  |  | 13.4 | 13.4 | Cisano | BA II-BR | II_Millennium |  |  | 92 | 6.4 | 0.72 | 0.123 | 0.119 | 0.091 | 0.062 | 0 | 0 | 0 | 0 | 0 |  |  | 0 | [10 empty] | 0 | Verona, 6031 |  | XRF | Group 6 | Bronze | [5 empty] | Aspes, 2011
Pernicka MA-073034 | pugnale tipo Mercurago/S. Ambrogio C | dagger Mercurago/S. Ambrogio C type | 212 |  | 6 | 2.4 |  |  | Bacino Marina | BA II-BM II | A2b_BM II |  |  | 91 | 8.2 | 0.072 | 0.27 | 0.169 | 0.021 | 0.32 | 0 | 0 | 0 | 0 | 0 |  |  | 0 | [10 empty] | 0 | Verona,2291_a |  | XRF | Group 14 | Bronze | [5 empty] | Aspes, 2011
Pernicka MA-073050 | ascia a margini rialzati tipo Scandiano | flanged axe Scandiano type | 110 |  | 12.5 | 5 |  |  | Bor | BA II | A2b |  |  | 92 | 7.2 | 0.013 | 0.091 | 0.014 | 0.012 | 0.103 | 0 | 0 | 0 | 0 | 0 |  |  | 0 | [10 empty] | 0 | Verona, 205514 |  | XRF | Group 5 | Bronze |  |  | 18.543 | 2.0764 | 0.8449 | Aspes, 2011
Pernicka MA-073051 | ascia a margini rialzati | flanged axe | 110 |  | 16 | 6.2 |  |  | Bor | BA II | A2b |  |  | 93 | 6.7 | 0.01 | 0.186 | 0.024 | 0.01 | 0.102 | 0 | 0 | 0 | 0 | 0 |  |  | 0 | [10 empty] | 0 | Verona, 205515 |  | XRF | Group 11 | Bronze | [5 empty] | Aspes, 2011
Pernicka MA-073052 | ascia a margini rialzati | flanged axe | 110 |  | 18.2 | 6.4 |  |  | Bor | BA II | A2b |  |  | 88 | 11.2 | 0.01 | 0.097 | 0.013 | 0.09 | 0.114 | 0 | 0 | 0 | 0 | 0 |  |  | 0 | [10 empty] | 0 | Verona, 205516 |  | XRF | Group 15 | Bronze | [5 empty] | Aspes, 2011
Pernicka MA-073053 | ascia a margini rialzati tipo Ledro | flanged axe Ledro type | 110 |  | 13.2 | 6.1 |  |  | Bor | BA II | A2b |  |  | 89 | 8.9 | 0.027 | 0.87 | 0.105 | 0.22 | 0.51 | 0 | 0 | 0 | 0 | 0 |  |  | 0 | [10 empty] | 0 | Verona, 392 |  | XRF | Group 16 | Bronze | [5 empty] | Aspes, 2011
Pernicka MA-073054 | ascia a margini tipo Lanquid II | flanged axe Lanquid II type | 110 |  | 12.3 | 5.5 |  |  | Bor | BA II | A2b |  |  | 92 | 7 | 0.028 | 0.33 | 0.162 | 0.114 | 0.261 | 0 | 0 | 0 | 0 | 0 |  |  | 0 | [10 empty] | 0 | Verona, 395 |  | XRF | Group 16 | Bronze | [5 empty] | Aspes, 2011
Pernicka MA-073057 | pugnale tipo Mercurago | dagger Mercurago type | 212 |  | 8.8 | 3.4 |  |  | Bor | BA | A |  |  | 94 | 0.005 | 0.051 | 0.18 | 1.81 | 0.98 | 2.09 | 0 | 0 | 0 | 0 | 0 |  |  | 0 | [10 empty] | 0 | Verona, 2778 |  | XRF | Group 16 | Fahlerz | [5 empty] | Aspes, 2011
Pernicka MA-073058 | pugnale tipo Mercurago | dagger Mercurago type | 212 |  | 13.2 | 4.3 |  |  | Bor | BA | A |  |  | 92 | 0.009 | 0.029 | 0.8 | 2.36 | 1.24 | 3.2 | 0 | 0 | 0 | 0 | 0 |  |  | 0 | [10 empty] | 0 | Verona, 383 |  | XRF | Group 16 | Fahlerz |  |  | 18.436 | 2.0927 | 0.8505 | Aspes, 2011
Pernicka MA-073059 | pugnale tipo Lagazzi | dagger Lagazzi type | 212 |  | 13.7 | 3.8 |  |  | Bor | BA II | A2b |  |  | 92 | 8 | 0.026 | 0.098 | 0.013 | 0.014 | 0.049 | 0 | 0 | 0 | 0 | 0 |  |  | 0 | [10 empty] | 0 | Verona, 384 |  | XRF | Group 2 | Bronze | [5 empty] | Aspes, 2011
Pernicka MA-073060 | pugnale tipo Mincio | dagger Mincio type | 212 |  | 7.8 | 4.1 |  |  | Bor | BA II | A2b |  |  | 90 | 7 | 0.044 | 0.096 | 0.63 | 0.43 | 0.48 | 0 | 0 | 0 | 0 | 0 |  |  | 0 | [10 empty] | 0 | Verona, 385 |  | XRF | Group 16 | Bronze | [5 empty] | Aspes, 2011
Pernicka MA-073068 | collare a capi aperti | torque with open ends | 702 |  | 8.8 | 3.4 |  |  | Bor | BA II | A2b |  |  | 97 | 0.032 | 0.239 | 2.42 | 0.089 | 0.089 | 0.01 | 0 | 0 | 0 | 0 | 0 |  |  | 0 | [10 empty] | 0 | Verona, 418 |  | XRF | Group 2 | Arsenical copper |  |  | 18.02 | 2.1211 | 0.8681 | Aspes, 2011
Pernicka MA-073069 | ascia non rifinita | unrefined axe | 101 |  | 16.2 | 4.4 |  |  | Cisano | BA II-BM | A_B |  |  | 92 | 7.3 | 0.043 | 0.155 | 0.045 | 0.006 | 0.92 | 0 | 0 | 0 | 0 | 0 |  |  | 0 | [10 empty] | 0 | Verona, 6018 |  | XRF | Group 11 | Bronze | [5 empty] | Aspes, 2011
Pernicka MA-073070 | ascia a margini rialzati | flanged axe | 110 |  | 13.8 | 4.7 |  |  | Cisano | BA II | A2b |  |  | 90 | 10 | 0.01 | 0.71 | 0.015 | 0.009 | 0.095 | 0 | 0 | 0 | 0 | 0 |  |  | 0 | [10 empty] | 0 | Verona, 5957 |  | XRF | Group 11 | Bronze | [5 empty] | Aspes, 2011
Pernicka MA-073071 | ascia piatta tipo Torbole | Flat axe Torbole type | 102 |  | 12.8 | 4.1 |  |  | Cisano | EBA I | A1_A2a |  |  | 94 | 0.79 | 0.01 | 0.71 | 1.65 | 1.07 | 1.74 | 0 | 0 | 0 | 0 | 0 |  |  | 0 | [10 empty] | 0 | Verona, 5958 |  | XRF | Group 16 | Fahlerz |  |  | 18.444 | 2.0945 | 0.8512 | Aspes, 2011
Pernicka MA-073072 | ascia a margini rialzati tipo Scandiano | flanged axe Scandiano type | 110 |  | 14.5 | 5.9 |  |  | Cisano | BA II | A2b |  |  | 91 | 8.6 | 0.013 | 0.084 | 0.007 | 0.006 | 0.129 | 0 | 0 | 0 | 0 | 0 |  |  | 0 | [10 empty] | 0 | Verona, 5956 |  | XRF | Group 5 | Bronze |  |  | 19.093 | 2.0449 | 0.8231 | Aspes, 2011
Pernicka MA-073073 | ascia piatta | flat axe | 113 |  | 6.5 | 3.6 |  |  | Cisano | BA II | A2b |  |  | 97 | 1.44 | 0.37 | 0.029 | 0.43 | 0.39 | 0.155 | 0 | 0 | 0 | 0 | 0 |  |  | 0 | [10 empty] | 0 | Verona, 5959 |  | XRF | Group 13 | Bronze |  |  | 18.411 | 2.0951 | 0.8508 | Aspes, 2011
Pernicka MA-073075 | ascia piatta tipo Torbole | Flat axe Torbole type | 102 |  | 9.3 | 3.3 |  |  | Cisano | EBA I | A1_A2a |  |  | 95 | 0.271 | 0.026 | 0.36 | 1.69 | 1.19 | 1.14 | 0 | 0 | 0 | 0 | 0 |  |  | 0 | [10 empty] | 0 | Verona, 63003 |  | XRF | Group 16 | Fahlerz |  |  | 18.432 | 2.0937 | 0.8508 | Aspes, 2011
Pernicka MA-073076 | pugnale tipo Montale/Mercurago | Dagger Montale/Mercurago type | 212 |  | 4.4 | 2.5 |  |  | Cisano | BA II | A2b |  |  | 94 | 4.5 | 0.078 | 0.235 | 0.18 | 0.073 | 0.3 | 0 | 0 | 0 | 0 | 0 |  |  | 0 | [10 empty] | 0 | Verona, 11201 |  | XRF | Group 14 | Bronze | [5 empty] | Aspes, 2011
Pernicka MA-073077 | pugnale tipo Montale/Mercurago | dagger Montale/Mercurago type | 212 |  | 5.9 | 2.8 |  |  | Cisano | BA II | A2b |  |  | 93 | 0.0005 | 0.024 | 6.5 | 0.032 | 0.044 | 0.01 | 0 | 0 | 0 | 0 | 0 |  |  | 0 | [10 empty] | 0 | Verona, 5984 |  | XRF | Group 2 | Arsenical copper |  |  | 18.087 | 2.1177 | 0.8654 | Aspes, 2011
Pernicka MA-073078 | pugnale tipo Murgia Timone | Dagger Murgia Timone type | 212 |  | 6.8 | 2.6 |  |  | Cisano | BA II | A2b |  |  | 93 | 6.4 | 0.035 | 0.248 | 0.137 | 0.142 | 0.243 | 0 | 0 | 0 | 0 | 0 |  |  | 0 | [10 empty] | 0 | Verona, 11264 |  | XRF | Group 16 | Bronze | [5 empty] | Aspes, 2011
Pernicka MA-073085 | ascia a margini rialzati | flanged axe | 110 |  | 11.9 | 4.6 |  |  | La Quercia | BA II | A2b |  |  | 90 | 8.9 | 0.067 | 0.39 | 0.039 | 0.021 | 0.45 | 0 | 0 | 0 | 0 | 0 |  |  | 0 | [10 empty] | 0 | Verona, 13497 |  | XRF | Group 11 | Bronze |  |  | 18.324 | 2.0989 | 0.8546 | Aspes, 2011
Pernicka MA-073086 | pugnale | dagger | 201 |  | 6.3 | 3.7 |  |  | La Quercia | BA I | A1_A2a |  |  | 95 | 0.019 | 0.023 | 0.205 | 1.86 | 1.22 | 1.09 | 0 | 0 | 0 | 0 | 0 |  |  | 0 | [10 empty] | 0 | Verona, 13406 |  | XRF | Group 16 | Fahlerz | [5 empty] | Aspes, 2011
Pernicka MA-073089 | collare a capi aperti | torque with open ends | 702 |  | 10.2 | 10 |  |  | Arano | BA I | A1_A2a |  |  | 95 | 0.149 | 0.043 | 0.45 | 1.36 | 1.16 | 1.2 | 0 | 0 | 0 | 0 | 0 |  |  | 0 | [10 empty] | 0 | Verona, 78361 |  | XRF | Group 16 | Fahlerz | [5 empty] | Aspes, 2011
Pernicka MA-073090 | lesina romboidale asimmetrica | asimetric awl , rhombus shape | 806 |  | 8.6 | 0.8 |  |  | Arano | CA-BA I | CA_A1 |  |  | 99 | 0.007 | 0.041 | 0.01 | 0.085 | 0.107 | 0.01 | 0 | 0 | 0 | 0 | 0 |  |  | 0 | [10 empty] | 0 | Verona, 78265 |  | XRF | Group 4 | Fahlerz |  |  | 17.92 | 2.1294 | 0.8736 | Aspes, 2011
Pernicka MA-073092 | pettorale a lunula | pectoral, lunulae shape | 411 |  | 16.2 | 26.2 |  |  | Castello di Villafranca | CA | CA |  |  | 0.197 | 0.045 | 0.71 | 0 | 0.005 | 98.5 | 0 | 0 | 0 | 0 | 0 | 0 |  |  | 0 | [10 empty] | 0 | Verona, 2230 |  | XRF |  | Silver | [5 empty] | Aspes, 2011
Pernicka MA-073093 | alabarda tipo Villafranca | halberd Villafranca/Tivoli type | 210 |  | 10.2 | 36 |  |  | Castello di Villafranca | CA | CA |  |  | 95 | 0.018 | 0.015 | 4.6 | 0.005 | 0.021 | 0.026 | 0 | 0 | 0 | 0 | 0 |  |  | 0 | [10 empty] | 0 | Verona, 2231 |  | XRF | Group 2 | Arsenical copper | [5 empty] | Aspes, 2011
Pernicka MA-073095 | spillone con capocchia a rotola | wheel-head pin | 603 |  | 13.1 | 0.6 |  |  | Castellaro Lagusello | BA-BR | II_Millennium |  |  | 86 | 11.7 | 0.114 | 0.34 | 0.36 | 0.165 | 0.58 | 0 | 0 | 0 | 0 | 0 |  |  | 0 | [10 empty] | 0 | Verona, CastlL2 |  | XRF | Group 16 | Bronze | [5 empty] | Aspes, 2011
Pernicka MA-073103 | ascia a margini rialzati tipo Lodigiano Baragalla | flanged axe Lodigiano Baragalla type | 110 |  | 14.4 | 5.2 |  |  | Bor | BA II | A2b |  |  | 90 | 8.3 | 0.92 | 0.259 | 0.039 | 0.029 | 0.38 | 0 | 0 | 0 | 0 | 0 |  |  | 0 | [10 empty] | 0 | Verona, 2754 |  | XRF | Group 11 | Bronze | [5 empty] | Aspes, 2011
Pernicka MA-091739 | ascia | axe | 110 |  | 3.5 | 3.3 |  |  | Bor | BA II-BM I | A2_B1 |  |  | 92.15 | 6.95 | 0.301 | 0.132 | 0.125 | 0.011 | 0.219 | 0 | 0 | 0 | 0 | 0 |  |  | 0 | [10 empty] | 0 | Verona, 2755 |  | XRF | Group 14 | Bronze | [5 empty] | Aspes, 2011
Pernicka MA-091745 | pugnale tipo Mercurago/S. Ambrogio C | dagger Mercurago/S. Ambrogio C type | 212 |  | 5 | 2.6 |  |  | Bor | BA II-BM II | A2_B |  |  | 92.305 | 6.879 | 0.102 | 0.151 | 0.289 | 0.029 | 0.202 | 0 | 0 | 0 | 0 | 0 |  |  | 0 | [10 empty] | 0 | Verona, 373 |  | XRF | Group 14 | Bronze | [5 empty] | Aspes, 2011
Pernicka MA-091746 | pugnale tipo Cetona | dagger Cetona type | 212 |  | 5.7 | 2.7 |  |  | Bor | BA II | A2b |  |  | 90.892 | 7.993 | 0.624 | 0.151 | 0.04 | 0.006 | 0.235 | 0 | 0 | 0 | 0 | 0 |  |  | 0 | [10 empty] | 0 | Verona, 381 |  | XRF | Group 11 | Bronze | [5 empty] | Aspes, 2011
Pernicka MA-091747 | pugnale tipo Jesi | dagger Jes type | 212 |  | 18 | 4.7 |  |  | Bor | BA | A |  |  | 93.046 | 0.155 | 0.51 | 1.736 | 1.787 | 1.13 | 1.97 | 0 | 0 | 0 | 0 | 0 |  |  | 0 | [10 empty] | 0 | Verona, 366 |  | XRF | Group 16 | Fahlerz | [5 empty] | Aspes, 2011
Pernicka MA-091752 | spillone con capocchia a clessidra, Pacengo's type | biconical head pin, Pacengo type | 601 |  | 34.4 | 3.8 |  |  | La Quercia | BA II | A2b |  |  | 90.961 | 7.875 | 0.087 | 0.277 | 0.156 | 0.118 | 0.54 | 0 | 0 | 0 | 0 | 0 |  |  | 0 | [10 empty] | 0 | Verona, 2867 |  | XRF | Group 16 | Bronze | [5 empty] | Aspes, 2011
Pernicka MA-091753 | spillone con capocchia a clessidra, Pacengo's type | biconical head pin, Pacengo type | 601 |  | 33.4 | 3.8 |  |  | La Quercia | BA II | A2b |  |  | 90.041 | 8.589 | 0.086 | 0.318 | 0.163 | 0.125 | 0.538 | 0 | 0 | 0 | 0 | 0 |  |  | 0 | [10 empty] | 0 | Verona, 2868 |  | XRF | Group 16 | Bronze | [5 empty] | Aspes, 2011
Pernicka MA-091754 | doppia ascia piatta | flat double axe | 127 |  | 15.8 | 5.9 |  |  | Cisano | EBA I | A1_A2a |  |  | 95 | 0.044 | 0.077 | 0.178 | 2.38 | 0.821 | 0.81 | 0 | 0 | 0 | 0 | 0 |  |  | 0 | [10 empty] | 0 | Verona, 2068 |  | XRF | Group 16 | Fahlerz | [5 empty] | Aspes, 2011
Pernicka MA-091755 | pugnale tipo S. Maurizio | dagger S. Maurizio type | 212 |  | 5.6 | 2.7 |  |  | Cisano | BA II | A2b |  |  | 89.191 | 9.869 | 0.019 | 0.71 | 0.071 | 0.022 | 0.118 | 0 | 0 | 0 | 0 | 0 |  |  | 0 | [10 empty] | 0 | Verona, 11263 |  | XRF | Group 11 | Bronze | [5 empty] | Aspes, 2011
Pernicka MA-091756 | pugnale tipo Mercurago | dagger Mercurago type | 212 |  | 6.1 | 1.9 |  |  | Cisano | BA II | A2b |  |  | 91.509 | 7.942 | 0.031 | 0.205 | 0.066 | 0.016 | 0.253 | 0 | 0 | 0 | 0 | 0 |  |  | 0 | [10 empty] | 0 | Verona, 11264 |  | XRF | Group 11 | Bronze | [5 empty] | Aspes, 2011
Pernicka MA-091757 | pugnale tipo Cetona | dagger Cetona type | 212 |  | 14.1 | 3.9 |  |  | Cisano | BA II | A2b |  |  | 93.669 | 6.029 | 0.01 | 0.12 | 0.005 | 0.009 | 0.168 | 0 | 0 | 0 | 0 | 0 |  |  | 0 | [10 empty] | 0 | Verona, 11260b |  | XRF | Group 11 | Bronze | [5 empty] | Aspes, 2011
Pernicka MA-091761 | ascia non rifinita a base semplice | unrefined dagger with straight butt | 101 |  | 16 | 3.7 |  |  | Cisano | BA II-BM | A_B |  |  | 90.353 | 9.358 | 0.01 | 0.133 | 0.025 | 0.014 | 0.104 | 0 | 0 | 0 | 0 | 0 |  |  | 0 | [10 empty] | 0 | Verona, 5962b |  | XRF | Group 11 | Bronze | [5 empty] | Aspes, 2011
Pernicka MA-091762 | spillone con capocchia a disco | disc-headed pin | 604 |  | 30.5 |  | 7.2 | 7.2 | Cisano | BA II | A2b |  |  | 92.653 | 6.412 | 0.031 | 0.293 | 0.166 | 0.042 | 0.242 | 0 | 0 | 0 | 0 | 0 |  |  | 0 | [10 empty] | 0 | Verona, 5986 |  | XRF | Group 14 | Bronze | [5 empty] | Aspes, 2011
Pernicka MA-091763 | spillone con capocchia a disco | disc-headed pin | 604 |  | 31.6 |  | 7.4 | 7.4 | Cisano | BA II | A2b |  |  | 91.961 | 7.779 | 0.012 | 0.091 | 0.012 | 0.008 | 0.156 | 0 | 0 | 0 | 0 | 0 |  |  | 0 | [10 empty] | 0 | Verona, 9416 |  | XRF | Group 5 | Bronze | [5 empty] | Aspes, 2011
Pernicka MA-091764 | spillone con capocchia a clessidra, Pacengo's type | biconical-head pin, Pacengo type | 601 |  | 17.2 | 3.4 |  |  | Cisano | BA II | A2b |  |  | 89.138 | 10.226 | 0.028 | 0.0205 | 0.045 | 0.012 | 0.324 | 0 | 0 | 0 | 0 | 0 |  |  | 0 | [10 empty] | 0 | Verona, 5990 |  | XRF | Group 5 | Bronze | [5 empty] | Aspes, 2011
Pernicka MA-091765 | spillone con capocchia a rotolo | oar headed pin | 611 |  | 11.2 | 0.8 |  |  | Cisano | BA-BR | II_Millennium |  |  | 89.262 | 10.394 | 0.01 | 0.088 | 0.038 | 0.021 | 0.173 | 0 | 0 | 0 | 0 | 0 |  |  | 0 | [10 empty] | 0 | Verona, 11256 |  | XRF | Group 5 | Bronze | [5 empty] | Aspes, 2011
Pernicka MA-091766 | ascia | axe | 110 |  | 5 | 2.7 |  |  | La Quercia | BA-BM | A_B |  |  | 87.554 | 11.076 | 0.01 | 0.82 | 0.117 | 0.058 | 0.298 | 0 | 0 | 0 | 0 | 0 |  |  | 0 | [10 empty] | 0 | Verona, 13498 |  | XRF | Group 14 | Bronze | [5 empty] | Aspes, 2011
Pernicka MA-091769 | spillone con capocchia foliata | leaf head pin | 601 |  | 4.3 | 2 |  |  | La Quercia | BA II | A2b |  |  | 89.806 | 9.782 | 0.027 | 0.065 | 0.021 | 0.005 | 0.119 | 0 | 0 | 0 | 0 | 0 |  |  | 0 | [10 empty] | 0 | Verona, 13501 |  | XRF | Group 5 | Bronze | [5 empty] | Aspes, 2011
Pernicka MA-091771 | spillone con capocchia a disco | disc-headed pin | 604 |  | 44.8 | 8.4 |  |  | La Quercia | BA II | A2b |  |  | 90.62 | 8.346 | 0.028 | 0.385 | 0.096 | 0.023 | 0.22 | 0 | 0 | 0 | 0 | 0 |  |  | 0 | [10 empty] | 0 | Verona, 13516 |  | XRF | Group 14 | Bronze | [5 empty] | Aspes, 2011
Pernicka MA-091772 | fusarola troncoconica | whorl with truncated cone shape | 521 |  |  |  | 3.5 | 3.5 | La Quercia | BAII-BM | A2_B |  |  | 0.611 | 98.656 | 0.025 | 0 | 0.009 | 0.097 | 0.008 | 0 | 0 | 0 | 0 | 0 |  |  | 0 | [10 empty] | 0 | Verona, 13504 |  | XRF |  | Tin | [5 empty] | Aspes, 2011
Pernicka MA-091776 | ascia a margini rialzati | flanged axe | 110 |  | 10.2 | 5.2 |  |  | Villa Bagatta | BA II | A2b |  |  | 89.746 | 7.952 | 0.012 | 0.815 | 0.155 | 0.084 | 1.134 | 0 | 0 | 0 | 0 | 0 |  |  | 0 | [10 empty] | 0 | Verona, 12324 |  | XRF | Group 14 | Bronze | [5 empty] | Aspes, 2011
Pernicka MA-091777 | ascia a margini rialzati tipo Remedello Sopra | flanged axe Rmedello Sopra type | 110 |  | 15.2 | 4.2 |  |  | Villa Bagatta | BA I | A1_A2a |  |  | 92.847 | 0.013 | 0.023 | 0.354 | 2.777 | 1.018 | 2.486 | 0 | 0 | 0 | 0 | 0 |  |  | 0 | [10 empty] | 0 | Verona, 63007 |  | XRF | Group 16 | Fahlerz | [5 empty] | Aspes, 2011
Pernicka MA-091778 | ascia a margini rialzati | flanged axe | 110 |  | 16.5 | 4.8 |  |  | Villa Bagatta | BA II | A2b |  |  | 87.462 | 10.831 | 0.01 | 0.55 | 0.502 | 0.021 | 0.461 | 0 | 0 | 0 | 0 | 0 |  |  | 0 | [10 empty] | 0 | Verona, 63008 |  | XRF | Group 14 | Bronze | [5 empty] | Aspes, 2011
Pernicka MA-091779 | ascia a margini rialzati | flanged axe | 110 |  | 12 | 4.8 |  |  | Villa Bagatta | BA II | A2b |  |  | 93.568 | 5.938 | 0.021 | 0.093 | 0.131 | 0.171 | 0.094 | 0 | 0 | 0 | 0 | 0 |  |  | 0 | [10 empty] | 0 | Verona, 63009 |  | XRF | Group 7 | Bronze | [5 empty] | Aspes, 2011
Pernicka MA-091781 | pugnale tipo Villa Bagatta | dagger Villa Bagatta type | 213 |  | 8.2 | 3 |  |  | Villa Bagatta | BA II | A2b_BM II |  |  | 90.532 | 9.217 | 0.01 | 0.07 | 0.014 | 0.013 | 0.16 | 0 | 0 | 0 | 0 | 0 |  |  | 0 | [10 empty] | 0 | Verona, 12326 |  | XRF | Group 5 | Bronze | [5 empty] | Aspes, 2011
Pernicka MA-091783 | pugnale tipo Montale | dagger Montale type | 212 |  | 5.2 | 2.4 |  |  | Villa Bagatta | BA II | A2b |  |  | 91.67 | 7.724 | 0.032 | 0.178 | 0.032 | 0.021 | 0.227 | 0 | 0 | 0 | 0 | 0 |  |  | 0 | [10 empty] | 0 | Verona, 12329 |  | XRF | Group 11 | Bronze | [5 empty] | Aspes, 2011
Pernicka MA-091784 | pugnale a margini rialzati tipo Scandiano | flanged axe, Scandiano type | 110 |  | 11.6 | 5 |  |  | Barche di Solferino | BA II | A2b |  |  | 92.614 | 6.874 | 0.019 | 0.088 | 0.135 | 0.138 | 0.128 | 0 | 0 | 0 | 0 | 0 |  |  | 0 | [10 empty] | 0 | Verona, 69890 |  | XRF | Group 13 | Bronze | [5 empty] | Aspes, 2011
Pernicka MA-091785 | pugnale a margini rialzati tipo Lanquid II | flanged axe Langquid II type | 110 |  | 14.2 | 6.1 |  |  | Barche di Solferino | BA II-BM I | A2b_BM II |  |  | 94.453 | 4.003 | 0.03 | 0.558 | 0.276 | 0.189 | 0.476 | 0 | 0 | 0 | 0 | 0 |  |  | 0 | [10 empty] | 0 | Verona, 69891 |  | XRF | Group 16 | Bronze | [5 empty] | Aspes, 2011
Pernicka MA-091787 | pugnale tipo Fontenella | dagger Fontenella type | 212 |  | 7.7 | 3.7 |  |  | Barche di Solferino | BA II | A2b |  |  | 92.199 | 6.68 | 0.034 | 0.264 | 0.22 | 0.469 | 0.082 | 0 | 0 | 0 | 0 | 0 |  |  | 0 | [10 empty] | 0 | Verona, 69893 |  | XRF | Group 12 | Bronze | [5 empty] | Aspes, 2011
Pernicka MA-091788 | pugnale tipo Pacengo | dagger Pacengo type | 212 |  | 27.6 | 5.6 |  |  | Barche di Solferino | BA II | A2b |  |  | 90.634 | 8.775 | 0.01 | 0.183 | 0.065 | 0.012 | 0.279 | 0 | 0 | 0 | 0 | 0 |  |  | 0 | [10 empty] | 0 | Verona, 69894 |  | XRF | Group 11 | Bronze | [5 empty] | Aspes, 2011
Pernicka MA-091789 | ascia a margini rialzati | flanged axe | 110 |  | 7.5 | 5.2 |  |  | Cavaion | BA II | A2b |  |  | 88.036 | 10.242 | 0.026 | 0.182 | 0.071 | 0.082 | 0.271 | 0 | 0 | 0 | 0 | 0 |  |  | 0 | [10 empty] | 0 | Verona, 81588 |  | XRF | Group 11 | Bronze | [5 empty] | Aspes, 2011
Pernicka MA-091790 | ascia a margini rialzati | flanged axe | 110 |  | 8.2 | 3.3 |  |  | Cavaion | BA II | A2b |  |  | 92.539 | 4.055 | 0.015 | 0.395 | 0.138 | 0.172 | 0.974 | 0 | 0 | 0 | 0 | 0 |  |  | 0 | [10 empty] | 0 | Verona, 81589 |  | XRF | Group 16 | Bronze | [5 empty] | Aspes, 2011
Pernicka MA-091798 | spillone con capocchia a clessidra, Pacengo's type | biconical-head pin, Pacengo type | 601 |  | 8.7 | 2.5 |  |  | Cavaion | BA II | A2b |  |  | 89.725 | 9.727 | 0.046 | 0.194 | 0.129 | 0.394 | 0.078 | 0 | 0 | 0 | 0 | 0 |  |  | 0 | [10 empty] | 0 | Verona, 81594 |  | XRF | Group 12 | Bronze | [5 empty] | Aspes, 2011
Pernicka MA-091800 | ascia piatta, tipo Bocca Lorenza | flat axe, Bocca Lorenza type | 102 |  | 11.4 | 4.2 |  |  | San Briccio | CA | CA |  |  | 98.394 | 0.005 | 0.015 | 0.113 | 0.1 | 1.405 | 0.009 | 0 | 0 | 0 | 0 | 0 |  |  | 0 | [10 empty] | 0 | Verona, 4937 |  | XRF | Group 9 | Fahlerz | [5 empty] | Aspes, 2011
Pernicka MA-091801 | ascia piatta tipo Cosni | flat axe Cosni type | 102 |  | 10.6 | 3.6 |  |  | Miega | CA | CA |  |  | 96.657 | 0.029 | 0.01 | 3.283 | 0.011 | 0.012 | 0.024 | 0 | 0 | 0 | 0 | 0 |  |  | 0 | [10 empty] | 0 | Verona, 81595 |  | XRF | Group 2 | Arsenical copper | [5 empty] | Aspes, 2011
Pernicka MA-091802 | lesina romboidale asimmetrica | asimetric awl , rhombus shape | 806 |  | 5.4 | 0.6 |  |  | Monte Rocca | CA | CA |  |  | 95.498 | 0.013 | 0.206 | 3.891 | 0.286 | 0.047 | 0.018 | 0 | 0 | 0 | 0 | 0 |  |  | 0 | [10 empty] | 0 | Verona, 63002 |  | XRF | Group 6 | Fahlerz | [5 empty] | Aspes, 2011
Perucchetti lecb93 | ascia tipo Torbole | axe Torbole type | 111 | 191 |  |  |  |  | Ledro | EBA Ia | A1 |  | A1 | 94.855571 | 0.024286 | 0.049014 | 0.863257 | 2.168171 | 2.212871 | 0.898786 | 0.024229 | 0 | 0.007114 | 0.011586 | 0.0049 |  |  | 0.009114 |  |  |  | 0.21568571429 | [5 empty] | 0 | 0.008014 | Trento, Castello del Buon Consiglio, 7493 |  | EPMA | Group 16 | Fahlerz
Perucchetti lecb94 | ascia | axe | 110 | 264 |  |  |  |  | Ledro | EBA Ib/Ic | A2a |  | A2a | 94.2449 | 3.806957 | 0.042286 | 0.126857 | 0.241186 | 0.228557 | 0.399914 | 0 | 0 | 0 | 0.022529 | 0.003814 |  |  | 0.011043 |  |  |  | 0 | [5 empty] | 0 | 0.011614 | Trento, Castello del Buon Consiglio, 7494 |  | EPMA | Group 16 | Bronze
Perucchetti lecb95 | ascia | axe | 110 | 356 |  |  |  |  | Ledro | EBA Ib/Ic | A2a |  | A2a | 92.23865 | 7.63897 | 0.013317 | 0.05281 | 0 | 0.02045 | 0.06733 | 0.0425 | 0 | 0.011357 | 0.000317 | 0.013217 |  |  | 0 |  |  |  | 0 | [5 empty] | 0 | 0.0004 | Trento, Castello del Buon Consiglio, 7495 |  | EPMA | Group 1 | Bronze
Perucchetti lecb96 | ascia | axe | 110 | 190 |  |  |  |  | Ledro | EBA II | A2b |  | A2b | 92.828217 | 7.3485 | 0.081017 | 0.247083 | 0 | 0.23335 | 0.11445 | 0.062667 | 0 | 0.010517 | 0.023517 | 0.013917 |  |  | 0.008983 |  |  |  | 0.00295 | [5 empty] | 0 | 0.0167 | Trento, Castello del Buon Consiglio, 7496 |  | EPMA | Group 15 | Bronze
Perucchetti lecbp27 | lama di pugnale triangolare con 5 rivetti | triangular blade of dagger with 3 rivets | 212 | 34 |  |  |  |  | Ledro | EBA Ib/Ic/ EBA II | A2a_2b |  | A2 | 91.85623 | 8.14377 | 0 | 0 | 0 | 0 | 0 | 0 | 0 | 0 | 0 | 0 |  |  | 0 |  |  |  | 0 | [5 empty] | 0 | 0 | Trento, Castello del Buon Consiglio, 7527 |  | EPMA | Group 1 | Bronze
Perucchetti lemt6 | ascia | axe | 110 | 79 |  |  |  |  | Ledro | EBA Ib/Ic/ EBA II | A2a_2b |  | A2 | 99.018811 | 1.058733 | 0.016422 | 0.089367 | 0.0738 | 0.186956 | 0.097233 | 0.016267 | 0 | 0 | 0.005078 | 0.009178 |  |  | 0.006844 |  |  |  | 0.0018777777778 | [5 empty] | 0 | 0.0048 | Trento, Castello del Buon Consiglio, Ledro986 |  | EPMA | Group 4 | Bronze
Perucchetti lemtp | lama di pugnale 5 rivetti | blade of dagger, 5 rivets | 212 | 19 |  |  |  |  | Ledro | EBA Ia | A1 |  | A1 | 94.354838 | 0.007163 | 0.03195 | 1.656425 | 1.982925 | 1.169288 | 1.4766 | 0.015838 | 0 | 0.001975 | 0.021625 | 0.010512 |  |  | 0.008575 |  |  |  | 0.1340625 | [5 empty] | 0 | 0.009212 | Trento, Castello del Buon Consiglio |  | EPMA | Group 16 | Fahlerz
Perucchetti lemtp1 | lama di pugnale triangolare con 5 rivetti | triangular blade of dagger with 5 rivets | 212 | 47 |  |  |  |  | Ledro | EBA Ib/Ic/ EBA II | A2a_2b |  | A2 | 86.686436 | 11.090948 | 0 | 0 | 0 | 0 | 0 | 0 | 0 | 0 | 0 | 0 |  |  | 0 |  |  |  | 0 | [5 empty] | 1.9482251783 | 0 | Trento, Castello del Buon Consiglio, Ledro981 |  | EPMA | Group 1 | Bronze
Perucchetti lemtp7 | lama di pugnale triangolare a base poco arrotondata con 5 rivetti, decorata a fasci di solcature | triangular blade of dagger with sligthly rounded butt, 5 rivets, decorated with bundles of grooves | 212 | [5 empty] | Ledro | EBA Ib/Ic/ EBA II | A2a_2b |  | A2 | 87.260448 | 12.739552 | 0 | 0 | 0 | 0 | 0 | 0 | 0 | 0 | 0 | 0 |  |  | 0 |  |  |  | 0 | [5 empty] | 0 | 0 | Trento, Castello del Buon Consiglio, Ledro507 |  | EPMA | Group 1 | Bronze
Perucchetti lemtp8 | lama di pugnale triangolare con 5 rivettie costola mediana | triangular blade of dagger with 3 rivets, with midrib | 212 | [5 empty] | Ledro | EBA II | A2b |  | A2b | 86.932786 | 11.8962 | 0.012671 | 0.726671 | 0 | 0.013686 | 0.161229 | 0.030886 | 0 | 0.005943 | 0.034814 | 0.132957 |  |  | 0.009071 |  |  |  | 0 | [5 empty] | 0 | 0.008643 | Trento, Castello del Buon Consiglio, Ledro508 |  | EPMA | Group 11 | Bronze
Perucchetti svr5 | ascia tipo Remedello Sopra | axe Remedello Sopra type | 102 | 347 |  |  |  |  | Serravalle | EBA Ia | A1 |  | A1 | 100.102775 | 0.00875 | 0.028125 | 0.031425 | 0.0253 | 0.055275 | 0.04135 | 0 | 0 | 0.00945 | 0.011425 | 0.00685 |  |  | 0.00825 |  |  |  | 0 | [5 empty] | 0 | 0.00805 | Rovereto, 4943P |  | EPMA | Group 1 | Copper
Perucchetti svr6 | ascia tipo Remedello Sopra | axe Remedello Sopra type | 102 | 298 |  |  |  |  | Serravalle | EBA Ia | A1 |  | A1 | 96.752583 | 0.013917 | 0.016833 | 0.016833 | 0.017733 | 0.100933 | 0.040133 | 0 | 0 | 0.002283 | 0.013117 | 0.011083 |  |  | 0.005517 |  |  |  | 0.0113 | [5 empty] | 0 | 0.0615 | Rovereto, 49444P |  | EPMA | Group 4 | Fahlerz
Rennes 70267 | Flachbeil, längs (axe) | flat axe, längs (axe) | 104 | [5 empty] | Puymeras | 25 | CA |  |  |  | 0.5 | 0.008 | 0.55 | 0.43 | 0.15 | 1 | 0.005 | 0 | 0 | 0 | 0 |  |  | 0 | [10 empty] | 0 |  | Ag>0.1 |  | Group 16 | Fahlerz | [5 empty] | Krause 2003, n° 70267
Rennes 70268 | Flachbeil, längs (axe) | flat axe, längs (axe) | 104 | [5 empty] | Puymeras | 25 | CA |  |  |  | 0.0005 | 0.28 | 0.002 | 0.27 | 0.1 | 0.12 | 0.006 | 0 | 0.5 | 0 | 0 |  |  | 0 | [10 empty] | 0 |  | Sn<0.001; Ag>0.1 |  | Group 13 | Fahlerz | [5 empty] | Krause 2003, n° 70268
Rennes 70269 | Flachbeil, längs (axe) | flat axe, längs (axe) | 104 | [5 empty] | Puymeras | 25 | CA |  |  |  | 0.0005 | 0.21 | 0.001 | 0.3 | 0.1 | 0.05 | 0.005 | 0 | 0 | 0 | 0.1 |  |  | 0 | [10 empty] | 0 |  | Sn<0.001; Ag>0.1 |  | Group 7 | Fahlerz | [5 empty] | Krause 2003, n° 70269
Rennes 70364 | Gußkuchen | copper cake | 710 | [5 empty] | Ile Planier | 59 | II_Millennium |  |  |  | 0.016 | 0.125 | 0.2 | 0.25 | 0.05 | 0.06 | 0.001 | 0 | 0 | 0 | 0 |  |  | 0 | [10 empty] | 0 |  |  |  | Group 6 | Fahlerz | [5 empty] | Krause 2003, n° 70364
Rennes 70365 | Gußkuchen | copper cake | 710 | [5 empty] | Ile Planier | 59 | II_Millennium |  |  |  | 0 | 0.1 | 0.1 | 0.28 | 0.05 | 0.005 | 0.001 | 0 | 0 | 0 | 0 |  |  | 0 | [10 empty] | 0 |  |  |  | Group 6 | Fahlerz | [5 empty] | Krause 2003, n° 70365
Rennes 70366 | Gußkuchen | copper cake | 710 | [5 empty] | Ile Planier | 59 | II_Millennium |  |  |  | 0.002 | 0.003 | 0.2 | 0.32 | 0.05 | 0.015 | 0.003 | 0 | 0 | 0 | 0 |  |  | 0 | [10 empty] | 0 |  |  |  | Group 6 | Fahlerz | [5 empty] | Krause 2003, n° 70366
Rennes 70368 | Nagel | pin | 809 | [5 empty] | Grand Conglué | 59 | II_Millennium |  |  |  | 0.01 | 0.045 | 0.25 | 0.015 | 0.1 | 0.04 | 0.0005 | 0 | 0 | 0 | 0 |  |  | 0 | [10 empty] | 0 |  | Bi<0.0005 |  | Group 9 | Fahlerz | [5 empty] | Krause 2003, n° 70368
Rennes 70369 | Gußtropfen, Kupfer | bead just cast | 712 | [5 empty] | Grand Conglué | 59 | II_Millennium |  |  |  | 0.0005 | 1 | 0.12 | 0.009 | 0.05 | 0.11 | 0.00025 | 0.005 | 0 | 0.005 | 0 |  |  | 0 | [10 empty] | 0 |  | Sn<0.001; Bi<0.0005; Co tr; Au tr |  | Group 11 | Fahlerz | [5 empty] | Krause 2003, n° 70369
Rennes 70373 | SSErz | ore | 715 | [5 empty] | Ile Planier | 59 | II_Millennium |  |  |  | 0 | 0 | 0 | 0.6 | 0.005 | 0 | 0.005 | 0 | 0 | 0 | 0.03 |  |  | 0 | [10 empty] | 0 |  | Ag tr; Fe++ |  | Group 3 | Arsenical copper | [5 empty] | Krause 2003, n° 70373
Rennes 70800 | Pfriem | awl | 806 | [5 empty] | Grotte Murée | 25 | CA |  |  |  | 0 | 0.003 | 1 | 0 | 0.05 | 0.002 | 0.002 | 0 | 0.002 | 0 | 0.008 |  |  | 0 | [10 empty] | 0 |  |  |  | Group 2 | Arsenical copper | [5 empty] | Krause 2003, n° 70800
Rennes 70801 | Pfriem | awl | 806 | [5 empty] | Grotte Murée | 25 | CA |  |  |  | 0.003 | 0.005 | 0.9 | 0.05 | 0.1 | 0.1 | 0.002 | 0 | 0.002 | 0 | 0 |  |  | 0 | [10 empty] | 0 |  |  |  | Group 15 | Fahlerz | [5 empty] | Krause 2003, n° 70801
Rennes 70802 | Pfriem | awl | 806 | [5 empty] | Grotte Murée | 25 | CA |  |  |  | 0 | 0.002 | 0 | 0 | 0.03 | 0.2 | 0 | 0 | 0 | 0 | 0 |  |  | 0 | [10 empty] | 0 |  |  |  | Group 5 | Fahlerz | [5 empty] | Krause 2003, n° 70802
Rennes 70803 | Pfriem | awl | 806 | [5 empty] | Grotte Murée | 25 | CA |  |  |  | 0 | 0.008 | 0.25 | 0.12 | 0.15 | 0.1 | 0 | 0 | 0 | 0 | 0 |  |  | 0 | [10 empty] | 0 |  |  |  | Group 16 | Fahlerz | [5 empty] | Krause 2003, n° 70803
Rennes 70806 | Perle | bead | 801 | [5 empty] | Roaix Cave | 25 | CA |  |  |  | 0.001 | 0.008 | 0.005 | 0 | 0.007 | 0 | 0.003 | 0 | 0.003 | 0 | 0.03 |  |  | 0 | [10 empty] | 0 |  |  |  | Group 1 | Copper | [5 empty] | Krause 2003, n° 70806
Rennes 70807 | Perle | bead | 801 | [5 empty] | Roaix Cave | 25 | CA |  |  |  | 0.007 | 0.003 | 0.11 | 0.5 | 0.05 | 0.005 | 0.003 | 0 | 0.003 | 0 | 0.001 |  |  | 0 | [10 empty] | 0 |  |  |  | Group 6 | Fahlerz | [5 empty] | Krause 2003, n° 70807
Rennes 70811 | Nietdolch | dagger | 212 | [5 empty] | Abri du Capitaine | 3 | A1 |  |  |  | 4 | 0.005 | 0.7 | 0.005 | 0.08 | 0.002 | 0 | 0 | 0 | 0 | 0 |  |  | 0 | [10 empty] | 0 |  |  |  | Group 2 | Bronze | [5 empty] | Krause 2003, n° 70811
Rennes 70812 | Nietdolch | dagger | 212 | [5 empty] | Grotte de la Carrière, La Montade | 3 | A1 |  |  |  | 4 | 0.006 | 0.005 | 0.01 | 0.1 | 0.004 | 0 | 0 | 0 | 0 | 0 |  |  | 0 | [10 empty] | 0 |  |  |  | Group 4 | Bronze | [5 empty] | Krause 2003, n° 70812
Rennes 70813 | Pfriem | awl | 806 | [5 empty] | Grotte de la Carrière, La Montade | 3 | A1 |  |  |  | 4 | 0.007 | 0.1 | 0.01 | 0.01 | 0 | 0.01 | 0 | 0.01 | 0 | 0.02 |  |  | 0 | [10 empty] | 0 |  |  |  | Group 2 | Bronze | [5 empty] | Krause 2003, n° 70813
Rennes 70814 | Pfriem | awl | 806 | [5 empty] | Grotte de la Carrière, La Montade | 3 | A1 |  |  |  | 4 | 0.006 | 0 | 0 | 0.005 | 0 | 0.001 | 0 | 0.001 | 0 | 0.02 |  |  | 0 | [10 empty] | 0 |  |  |  | Group 1 | Bronze | [5 empty] | Krause 2003, n° 70814
Rennes 70815 | Kleeblattnadel | clover-head pin | 608 | [5 empty] | Grotte de la Carrière, La Montade | 3 | A1 |  |  |  | 8 | 4 | 0.08 | 0.005 | 0.005 | 0.003 | 0 | 0 | 0 | 0 | 0.2 |  |  | 0 | [10 empty] | 0 |  |  |  | Group 1 | Bronze | [5 empty] | Krause 2003, n° 70815
Rennes 70816 | Pfeilspitze | arrowhead | 307 | [5 empty] | Grotte de la Carrière, La Montade | 3 | A1 |  |  |  | 8 | 0 | 0.09 | 0.005 | 0.001 | 0.003 | 0.003 | 0 | 0.003 | 0 | 0.005 |  |  | 0 | [10 empty] | 0 |  |  |  | Group 1 | Bronze | [5 empty] | Krause 2003, n° 70816
Rennes 70817 | Bronzestück | piece of bronze | 711 | [5 empty] | Grotte de la Carrière, La Montade | 3 | A1 |  |  |  | 8 | 0.006 | 0.04 | 0.005 | 0.03 | 0.003 | 0.005 | 0 | 0.005 | 0 | 0 |  |  | 0 | [10 empty] | 0 |  |  |  | Group 1 | Bronze | [5 empty] | Krause 2003, n° 70817
Rennes 72023 | Doppelaxt | doubleaxe | 127 | [5 empty] | Bieler Lake | 25 | CA |  |  |  | 0.02 | 2 | 2.5 | 0.1 | 0.02 | 0.5 | 0.5 | 0 | 0.001 | 0 | 0.05 |  |  | 0 | [10 empty] | 0 | Mus.du Périgord A 6438 |  |  | Group 14 | Fahlerz | [5 empty] | Krause 2003, n° 72023
Rennes 72283 | Pointe de Palmela | pin Palmela type | 301 | [5 empty] | Fortin du Saut | 25 | CA |  |  |  | 0.001 | 0.01 | 2 | 0.2 | 0.05 | 0.25 | 0.05 | 0 | 0 | 0 | 0.05 |  |  | 0 | [10 empty] | 0 |  |  |  | Group 14 | Fahlerz | [5 empty] | Krause 2003, n° 72283
Rennes 72284 | Griffzungendolch, Angeldolch | grip-tongue dagger, tanged dagger | 215 | [5 empty] | Dolmen de Orgon | 25 | CA |  |  |  | 0.001 | 0.01 | 4 | 0 | 0.08 | 0 | 0.2 | 0 | 0 | 0 | 0.001 |  |  | 0 | [10 empty] | 0 |  |  |  | Group 2 | Arsenical copper | [5 empty] | Krause 2003, n° 72284
Rennes 72285 | Pfriem | awl | 806 | [5 empty] | Dolmen de Orgon | 25 | CA |  |  |  | 0.001 | 0.001 | 0.1 | 0 | 0.04 | 0 | 0.02 | 0 | 0 | 0 | 0.005 |  |  | 0 | [10 empty] | 0 |  |  |  | Group 2 | Arsenical copper | [5 empty] | Krause 2003, n° 72285
Rennes 72286 | Pfriem | awl | 806 | [5 empty] | Dolmen de Orgon | 25 | CA |  |  |  | 0.01 | 0.002 | 0.2 | 0 | 0.05 | 0 | 0.01 | 0 | 0 | 0 | 0.003 |  |  | 0 | [10 empty] | 0 |  | Sn tr |  | Group 2 | Arsenical copper | [5 empty] | Krause 2003, n° 72286
Rennes 72287 | Röhrenperle, olivenförmig | Röhrenperle, olivenförmig | 803 | [5 empty] | Dolmen de Orgon | 25 | CA |  |  |  | 0.002 | 0.004 | 2 | 0 | 0.1 | 0 | 0.1 | 0 | 0 | 0 | 0 |  |  | 0 | [10 empty] | 0 |  |  |  | Group 9 | Fahlerz | [5 empty] | Krause 2003, n° 72287
Rennes 72288 | Perle | bead | 801 | [5 empty] | Dolmen de Orgon | 25 | CA |  |  |  | 0.01 | 0.006 | 0.3 | 0 | 0.1 | 0 | 0.008 | 0 | 0 | 0 | 0.01 |  |  | 0 | [10 empty] | 0 |  | Sn tr; Fe tr |  | Group 9 | Fahlerz | [5 empty] | Krause 2003, n° 72288
Rennes 73022 | Perle | bead | 801 | [5 empty] | Grotte du Stade | 25 | CA |  |  |  | 0.01 | 0.01 | 0.002 | 0.01 | 0.01 | 0.03 | 0.001 | 0 | 0 | 0 | 0.002 |  |  | 0 | [10 empty] | 0 |  | Sn tr; Pb tr; Sb tr |  | Group 1 | Copper | [5 empty] | Krause 2003, n° 73022
Rennes 73023 | Blechscheibe | metal disc | 514 | [5 empty] | Abri de Sanguinouse | 25 | CA |  |  |  | 0 | 0 | 0 | 0 | 0.005 | 0.03 | 0 | 0 | 0 | 0 | 0.003 |  |  | 0 | [10 empty] | 0 |  | As tr |  | Group 1 | Copper | [5 empty] | Krause 2003, n° 73023
Rennes 73024 | Perle, Kupfer | bead | 801 | [5 empty] | La Baume de Lan | 25 | CA |  |  |  | 0.01 | 0.001 | 0.01 | 0.4 | 2 | 0.008 | 0.001 | 0 | 0 | 0 | 0.003 |  |  | 0 | [10 empty] | 0 |  | Sn tr; As tr |  | Group 7 | Fahlerz | [5 empty] | Krause 2003, n° 73024
Rennes 73025 | Perle | bead | 801 | [5 empty] | Dolmen de Villevieille | 25 | CA |  |  |  | 0.001 | 0.006 | 2.5 | 0.002 | 0.15 | 0.04 | 0.1 | 0 | 0 | 0 | 0.003 |  |  | 0 | [10 empty] | 0 |  |  |  | Group 9 | Fahlerz | [5 empty] | Krause 2003, n° 73025
Rennes 73046 | Draht | wire | 527 | [5 empty] | Les Auriolles | 3 | A1 |  |  |  | 13 | 0.1 | 0.1 | 0.003 | 0.03 | 0.02 | 0.005 | 0 | 0 | 0 | 0.07 |  |  | 0 | [10 empty] | 0 |  |  |  | Group 2 | Bronze | [5 empty] | Krause 2003, n° 73046
Rieder 43181 | Ösenringbarren | Ösenringbarren | 702 | [5 empty] | Mauthausen | 3 | A1 |  |  |  | 0 | 0.02 | 0.02 | 1.14 | 0.32 | 0.001 | 0.15 | 0 | 0 | 0 | 0.01 |  |  | 0 | [10 empty] | 0 |  | Pb +; As+; Bi<0.3 |  | Group 7 | Fahlerz | [5 empty] | Krause 2003, n° 43181
Rieder 43182 | Ösenringbarren | Ösenringbarren | 702 | [5 empty] | Mauthausen | 3 | A1 |  |  |  | 0 | 0.02 | 0.02 | 1.07 | 0.27 | 0.001 | 0.15 | 0 | 0 | 0 | 0 |  |  | 0 | [10 empty] | 0 |  | Pb +; As+; Bi<0.3 |  | Group 7 | Fahlerz | [5 empty] | Krause 2003, n° 43182
Rieder 43183 | Ösenringbarren | Ösenringbarren | 702 | [5 empty] | Mauthausen | 3 | A1 |  |  |  | 0 | 0.02 | 0.02 | 1.75 | 0.41 | 0.001 | 0.15 | 0 | 0 | 0 | 0.01 |  |  | 0 | [10 empty] | 0 | 72/120 | Pb +; As+; Bi<0.3 |  | Group 7 | Fahlerz | [5 empty] | Krause 2003, n° 43183
Rieder 43184 | Ösenringbarren | Ösenringbarren | 702 | [5 empty] | Mauthausen | 3 | A1 |  |  |  | 0 | 0.02 | 0.02 | 1.5 | 0.44 | 0.001 | 0.15 | 0 | 0 | 0 | 0.01 |  |  | 0 | [10 empty] | 0 |  | Pb +; As+; Bi<0.3 |  | Group 7 | Fahlerz | [5 empty] | Krause 2003, n° 43184
Rieder 43185 | Ösenringbarren | Ösenringbarren | 702 | [5 empty] | Mauthausen | 3 | A1 |  |  |  | 0 | 0.02 | 0.02 | 1.5 | 0.45 | 0.001 | 0.15 | 0 | 0 | 0 | 0.02 |  |  | 0 | [10 empty] | 0 |  | Pb +; As+; Bi<0.3 |  | Group 7 | Fahlerz | [5 empty] | Krause 2003, n° 43185
Rieder 43186 | Ösenringbarren | Ösenringbarren | 702 | [5 empty] | Mauthausen | 3 | A1 |  |  |  | 0 | 0.02 | 0.02 | 1.3 | 0.39 | 0.001 | 0.15 | 0 | 0 | 0 | 0 |  |  | 0 | [10 empty] | 0 |  | Pb +; As+; Bi<0.3 |  | Group 7 | Fahlerz | [5 empty] | Krause 2003, n° 43186
Rieder 43187 | Ösenringbarren | Ösenringbarren | 702 | [5 empty] | Mauthausen | 3 | A1 |  |  |  | 0 | 0.02 | 0.02 | 1.25 | 0.3 | 0.001 | 0.15 | 0 | 0 | 0 | 0 |  |  | 0 | [10 empty] | 0 |  | Pb +; As+; Bi<0.3 |  | Group 7 | Fahlerz | [5 empty] | Krause 2003, n° 43187
Rieder 43188 | Ösenringbarren | Ösenringbarren | 702 | [5 empty] | Mauthausen | 3 | A1 |  |  |  | 0 | 0.02 | 0.02 | 1.3 | 0.27 | 0.001 | 0.15 | 0 | 0 | 0 | 0 |  |  | 0 | [10 empty] | 0 |  | Pb +; As+; Bi<0.3 |  | Group 7 | Fahlerz | [5 empty] | Krause 2003, n° 43188
Rieder 43189 | Ösenringbarren | Ösenringbarren | 702 | [5 empty] | Mauthausen | 3 | A1 |  |  |  | 0 | 0.02 | 0.02 | 1.3 | 0.27 | 0.001 | 0.15 | 0 | 0 | 0 | 0 |  |  | 0 | [10 empty] | 0 |  | Pb +; As+; Bi<0.3 |  | Group 7 | Fahlerz | [5 empty] | Krause 2003, n° 43189
Rieder 43190 | Ösenringbarren | Ösenringbarren | 702 | [5 empty] | Mauthausen | 3 | A1 |  |  |  | 0 | 0.02 | 0.02 | 2.3 | 0.27 | 0.001 | 0.15 | 0 | 0 | 0 | 0 |  |  | 0 | [10 empty] | 0 |  | Pb +; As+; Bi<0.3 |  | Group 7 | Fahlerz | [5 empty] | Krause 2003, n° 43190
Rieder 43191 | Ösenringbarren | Ösenringbarren | 702 | [5 empty] | Mauthausen | 3 | A1 |  |  |  | 0 | 0.02 | 0.02 | 1 | 0.35 | 0.05 | 0.15 | 0 | 0 | 0 | 0 |  |  | 0 | [10 empty] | 0 |  | Pb +; As+; Bi<0.3 |  | Group 7 | Fahlerz | [5 empty] | Krause 2003, n° 43191
Rieder 43192 | Ösenringbarren | Ösenringbarren | 702 | [5 empty] | Mauthausen | 3 | A1 |  |  |  | 0 | 0.02 | 0.02 | 1.14 | 0.42 | 0.04 | 0.15 | 0 | 0 | 0 | 0 |  |  | 0 | [10 empty] | 0 |  | Pb +; As+; Bi<0.3 |  | Group 7 | Fahlerz | [5 empty] | Krause 2003, n° 43192
Ry 1 | Randleistenbeil, Typ Auvernier A | flanged axe, Auvernier A type | 110 | 170 |  |  |  |  | Auvernier | 5 | A2b | A2 |  | 91.3 | 6.91 | 0.072 | 0.32 | 0.23 | 0.158 | 0.25 | 0 | 0 | 0.019 | 0 | 0.73 |  |  | 0 | [10 empty] | 0 | Neuchâtel MCA, Auv. 856 (257) |  | ICP-MS | Group 16 | Bronze | [5 empty] | Krause 2003, n° 58032; Rychner and Kläntschi 1995; David Elbiali 2000, card 14. ill. 31,3; Abels 1972, 74, fig. 34,490; Hafner 1995, 239, fig. 25,1; Rychner and Kläntschi 1995, 11, n° 1
Ry 190 | Randleistenbeil, Typ Les Roseaux A | flanged axe, Les Roseaux A type | 110 | 214 |  |  |  |  | Maison Butin | 4 | A2a | A2 |  | 91.9 | 7.7 | 0.099 | 0.048 | 0.081 | 0.065 | 0.045 | 0 | 0 | 0.01 | 0 | 0.01 |  |  | 0 | [10 empty] | 0 | Genf MAH, M 906 |  | ICP-MS | Group 1 | Bronze | [5 empty] | Krause 2003, n° 58221; Rychner and Kläntschi 1995; David Elbiali 2000, card 150, ill. 32,3; fig. 42,22; Millotte 1974, 123, fig. 5,4; Rychner and Kläntschi 1995, 17, n° 190
Ry 2 | Randleistenbeil, Typ Auvernier F | flanged axe, Auvernier F type | 110 | 149 |  |  |  |  | Auvernier | 5 | A2b | A2b |  | 92.3 | 6.85 | 0.015 | 0.21 | 0.21 | 0.149 | 0.25 | 0 | 0 | 0 | 0 | 0 |  |  | 0 | [10 empty] | 0 | Neuchâtel MCA, Auv. 857 (151) |  | ICP-MS | Group 16 | Bronze | [5 empty] | Krause 2003, n° 58033; Rychner and Kläntschi 1995; David Elbiali 2000, card 14. ill. 31,4; Abels 1972, 75, fig. 36,509; Hafner 1995, 239, fig. 25,2; Rychner and Kläntschi 1995,11, n° 2
Ry 236 | Randleistenbeil, Typ Onnens B | flanged axe, Onnens B type | 110 | 118 |  |  |  |  | Bronzestation | 6 | B | A2b |  | 91.1 | 7.86 | 0.012 | 0.38 | 0.25 | 0.085 | 0.31 | 0.001 | 0 | 0.009 | 0.007 | 0.009 |  |  | 0 | [10 empty] | 0 | Bern, 7387 |  | ICP-MS | Group 14 | Bronze | [5 empty] | Krause 2003, n° 58236; Rychner and Kläntschi 1995; David Elbiali 2000, card 420, ill.33,9; Ost. 1971, 73, fig. 34,5; Abels 1972, 78, fig. 37,538; Bernatzky-Goetze 1987, 181, fig. 133,10; Rychner and Kläntschi 1989, 177, n° 236; 1995, 19, n°236; Hafner 1995, 237, fig. 15,1
Ry 401 | Randleistenbeil, Typ Onnens | flanged axe, Onnens type | 110 | 140 |  |  |  |  | Estavayer | MBA | B | A2b |  | 91.9 | 6.77 | 0.01 | 0.64 | 0.12 | 0.052 | 0.48 | 0 | 0 | 0.008 | 0.025 | 0.058 |  |  | 0 | [10 empty] | 0 | Zürich MNS, 44554 |  | ICP-MS | Group 14 | Bronze | [5 empty] | Krause 2003, n° 58401; Rychner and Kläntschi 1995; David Elbiali 2000, card 31, ill. 33,4; Rychner et Kläntschi 1989, 178, n° 401; 1995, 24, n° 401; Hafner 1995, 240. fig. 32,11
Ry 551 | Randleistenbeil, Typ Onnens A | flanged axe, Onnens A type | 110 | 104 |  |  |  |  | Les Roseaux | 6 | B | A2b |  | 89.9 | 8.89 | 0.13 | 0.41 | 0.21 | 0.27 | 0.21 | 0 | 0 | 0.016 | 0.011 | 0.007 |  |  | 0 | [10 empty] | 0 | Lausanne, 31196R.V. |  | ICP-MS | Group 16 | Bronze | [5 empty] | Krause 2003, n° 58551; Rychner and Kläntschi 1995; David Elbiali 2000, card 123, ill. 33,6; Abels 1972, 78, ill. 37,531; Gallay et Gallay 1972-73, 112, fig. 15,3; Rychner et Kläntschi 1989, 174, n° 551; 1995, 29, n° 551
Ry 552 | Randleistenbeil, Typ Onnens A | flanged axe, Onnens A type | 110 | 71 |  |  |  |  | Les Roseaux | 6 | B | A2b |  | 92.1 | 6.62 | 0.017 | 0.3 | 0.31 | 0.33 | 0.28 | 0 | 0 | 0.011 | 0.006 | 0.002 |  |  | 0 | [10 empty] | 0 | Lausanne, 25199R.V. |  | ICP-MS | Group 16 | Bronze | [5 empty] | Krause 2003, n° 58552; Rychner and Kläntschi 1995; David Elbiali 2000, card 123, ill. 33,3; Abels 1972, 78, ill. 37,530; Gallay et Gallay 1972-73, 112, fig. 15,6; Rychner et Kläntschi 1989, 174, n° 552; 1995, 29, n° 552
Ry 553 | Randleistenbeil, Type Les Roseaux D | flanged axe, Les Roseaux D type | 110 | 93 |  |  |  |  | Les Roseaux | 4 | A2a | A2 |  | 91.6 | 7.55 | 0.049 | 0.3 | 0.155 | 0.119 | 0.21 | 0 | 0 | 0.015 | 0.008 | 0.005 |  |  | 0 | [10 empty] | 0 | Lausanne MCAH, 25203 |  | ICP-MS | Group 16 | Bronze | [5 empty] | Krause 2003, n° 58553; Rychner and Kläntschi 1995; David Elbiali 2000, card 123, ill. 32,17; Abels 1972, 77, ill. 36,522; Gallay et Gallay 1972-73, 112, fig. 15,5; Rychner et Kläntschi 1989, 174, n° 553; 1995, 29, n° 553
Ry 595 | Randleistenbeil, Typ Onnens A | flanged axe, Onnens A type | 110 | 261 |  |  |  |  | Bad Gutenbrunnen | 6 | B | A2b |  | 89 | 10.02 | 0.009 | 0.49 | 0.25 | 0.08 | 0.145 | 0.005 | 0 | 0.005 | 0.006 | 0.011 |  |  | 0 | [10 empty] | 0 | Bern BHM, 30087 |  | ICP-MS | Group 14 | Bronze | [5 empty] | Krause 2003, n° 58595; Rychner and Kläntschi 1995; David Elbiali 2000, card 350, ill. 33,2; Abels 1972, 77-78. fig. 37,529; Rychner and Kläntschi 1989, 179, n° 595; 1995, 31, n° 595
Ry 597 | Randleistenbeil, Typ Cressier D | flanged axe, Cressier D type | 110 | 153 |  |  |  |  | Bronzestation | 6 | B | B2_C |  | 88.8 | 10.36 | 0.008 | 0.47 | 0.103 | 0.043 | 0.25 | 0.001 | 0 | 0.001 | 0.003 | 0.007 |  |  | 0 | [10 empty] | 0 | Bern 21798 |  | ICP-MS | Group 14 | Bronze | [5 empty] | Krause 2003, n° 58597; Rychner and Kläntschi 1995; David Elbiali 2000, card 420, ill. 41,19; Ost. 1971, 73, fig. 30,5; Abels 1972, 54 fig. 27,376; Bernatzky-Goetze 1987, 181, fig. 133,11; Rychner and Kläntschi 1989, 177, n° 597; 1995, 31, n°597
Ry 665 | Randleistenbeil, Typ Les Roseaux C | flanged axe, Les Roseaux C type | 110 | 379 |  |  |  |  | Aumont | 4 | A2a | A2 |  | 90.3 | 8.88 | 0.043 | 0.34 | 0.084 | 0.015 | 0.29 | 0 | 0 | 0.004 | 0.008 | 0.015 |  |  | 0 | [10 empty] | 0 | Fribourg MAH, 1244 |  | ICP-MS | Group 11 | Bronze | [5 empty] | Krause 2003, n° 58665; Rychner and Kläntschi 1995; David Elbiali 2000, card 13, ill. 32,15; Abels 1972, 77, ill. 36,521; Gallay et Gallay 1972-73, 112, fig. 15,5; Rychner et Kläntschi 1989, 178, n° 553; 1995, 33, n° 554
Ry 687 | Randleistenbeil, Typ Onnens A | flanged axe, Onnens A type | 110 | 135 |  |  |  |  | Onnens | 6 | B | A2b |  | 90.8 | 8.2 | 0.033 | 0.42 | 0.15 | 0.116 | 0.3 | 0.013 | 0 | 0 | 0.017 | 0 |  |  | 0 | [10 empty] | 0 | Yverdon Musée d'Yverdon, 1335 |  | ICP-MS | Group 16 | Bronze | [5 empty] | Krause 2003, n° 58687; Rychner and Kläntschi 1995; David Elbiali 2000, card 53, ill. 33,7; Abels 1972, 78, ill. 37,532; Rychner et Kläntschi 1989, 175, n° 687; 1995, 34, n° 687; Hafner 1995. 239, fig. 28,7
Ry 689 | Randleistenbeil, Typ Onnens A | flanged axe, Onnens A type | 110 | 176 |  |  |  |  | Treytel | 6 | B | A2b |  | 90.4 | 8.18 | 0.014 | 0.83 | 0.126 | 0.081 | 0.31 | 0.001 | 0 | 0.008 | 0.008 | 0.01 |  |  | 0 | [10 empty] | 0 | Neuchâtel MCA, Bx. 175 (174) |  | ICP-MS | Group 14 | Bronze | [5 empty] | Krause 2003, n° 58689; Rychner and Kläntschi 1995; David Elbiali 2000, card 16, ill. 33,5; Abels 1972, 77, fig. 37,526; Rychner and Kläntschi 1989, 176, n° 689; 1995, 34, n° 689; Hafner 1995, 239, fig. 27,11
Ry 695 | Randleistenbeil, Typ Onnens A | flanged axe, Onnens A type | 110 | 197 |  |  |  |  | Petit-Cortaillod | 6 | B | A2b |  | 91.6 | 7.31 | 0.034 | 0.28 | 0.27 | 0.24 | 0.26 | 0 | 0 | 0.016 | 0 | 0.007 |  |  | 0 | [10 empty] | 0 | Mus. Boudry Cortaillod 50 |  | ICP-MS | Group 16 | Bronze | [5 empty] | Krause 2003, n° 58695; Rychner and Kläntschi 1995; David Elbiali 2000, card 27, ill. 33,1; Abels 1972, 77, ill. 37,528; Rychner et Kläntschi 1989, 176, n° 695; 1995, 34, n° 695; Hafner 1995, 239, fig. 26,3
Ry 806 | Randleistenbeil, Typ Langquaid II/K | flanged axe, Langquaid type II/K | 110 | 351 |  |  |  |  | Sugiez | 4 | A2a | A2b |  | 91.6 | 6.83 | 0.018 | 0.4 | 0.43 | 0.37 | 0.31 | 0.007 | 0 | 0.006 | 0.011 | 0.007 |  |  | 0 | [10 empty] | 0 | Neuchâtel MCA, Sug. 3 |  | ICP-MS | Group 16 | Bronze | [5 empty] | Krause 2003, n° 58806; Rychner and Kläntschi 1995; David Elbiali 2000, card 60, ill. 35,9; Abels 1972, 38-39, fig. 20,281; Hafner 1995, 238, fig. 21,2 (MCAN Sug. 3); Rychner and Kläntschi 1995, 38, n° 806
Ry 835 | Randleistenbeil, Typ Langquaid II A | flanged axe, Langquaid type II A | 110 | [5 empty] | Arbon-Bleiche 2 | 5 | A2b |  |  | 88.9 | 10.1 | 0.047 | 0.41 | 0.097 | 0.059 | 0.25 | 0 | 0 | 0.009 | 0.015 | 0.068 |  |  | 0 | [10 empty] | 0 | Arbon HM, X 1887 |  | ICP-MS | Group 14 | Bronze | [5 empty] | Krause 2003, n° 58835; Rychner and Kläntschi 1995
Ry 836 | Randleistenbeil, Typ Langquaid II O | flanged axe, Langquaid type II O | 110 | [5 empty] | Arbon-Bleiche 2 | 5 | A2b |  |  | 89.1 | 9.65 | 0.012 | 0.38 | 0.29 | 0.025 | 0.51 | 0 | 0 | 0.009 | 0.009 | 0.021 |  |  | 0 | [10 empty] | 0 | Arbon HM, X 1081 |  | ICP-MS | Group 14 | Bronze | [5 empty] | Krause 2003, n° 58836; Rychner and Kläntschi 1995
Ry 837 | Randleistenbeil, Typ Langquaid II A | flanged axe, Langquaid type II A | 110 | [5 empty] | Arbon-Bleiche 2 | 5 | A2b |  |  | 91.1 | 7.5 | 0.144 | 0.43 | 0.22 | 0.116 | 0.43 | 0.002 | 0 | 0.012 | 0.011 | 0.005 |  |  | 0 | [10 empty] | 0 | Arbon HM, X 1886 |  | ICP-MS | Group 16 | Bronze | [5 empty] | Krause 2003, n° 58837; Rychner and Kläntschi 1995
SAM 1344 | Randleistenbeil (desription by de Marinis: flanged axe with semicircular cut) | flanged axe with semicircular cut | 110 | [5 empty] | Torbiera Cascina | 4 | A2a |  | A2b |  | 3.2 | 0 | 0.3 | 0.12 | 0.015 | 0.12 | 0.0005 | 0 | 0 | 0 | 0 |  |  | 0 | [10 empty] | 0 | Milano, |  | AES | Group 14 | Bronze | [5 empty] | SAM 1968, vol. 2; Krause 2003, n° 1344
SAM 1345 | Randleistenbeil (desription by de Marinis: flanged axe with semicircular cut) | flanged axe with semicircular cut | 111 | [5 empty] | Lodi | 4 | A2a |  | A2b |  | 2.8 | 0.64 | 0.3 | 0.05 | 0.015 | 0 | 0.024 | 0 | 0.22 | 0 | 0.001 |  |  | 0 | [10 empty] | 0 | Milano, A 6957 |  | AES | Group 2 | Bronze | [5 empty] | SAM 1968, vol. 2; Krause 2003, n° 1345; de Marinis 2005, tab. 5
SAM 20382 | Randleistenbeil (desription by de Marinis: flanged axe with semicircular cut) | flanged axe with semicircular cut | 111 | [5 empty] | Saltarino e Castelrotto | 4 | A2a |  | A2b |  | 8.8 | 0.05 | 0.8 | 0.08 | 0.07 | 0.19 | 0 | 0 | 0 | 0 | 0.001 |  |  | 0 | [10 empty] | 0 |  |  | AES | Group 11 | Bronze | [5 empty] | SAM 1968, vol. 2; Krause 2003, n° 20382; de Marinis 2005, tab. 5
SAM 20475 | Dolch | dagger | 201 | [5 empty] | Ca' de Cioss | 4 | A2a |  | A2a |  | 3.7 | 0.02 | 1.55 | 0.31 | 0.27 | 1.3 | 0.006 | 0 | 0 | 0.04 | 0.02 |  |  | 0 | [10 empty] | 0 | Pigorini, |  | AES | Group 16 | Bronze | [5 empty] | SAM 1968, vol. 2; Krause 2003, n° 20475; de Marinis 2005, tab. 4
SAM 20479 | Dolch m.Horngriff | dagger with horn handle | 206 | [5 empty] | Polada | 3 | A1 |  | A1 |  | 0 | 0 | 2.8 | 0 | 0.005 | 0 | 0 | 0 | 0 | 0 | 0 |  |  | 0 | [10 empty] | 0 | Pigorini, 59948 |  | AES | Group 2 | Arsenical copper | [5 empty] | SAM 1968, vol. 2; Krause 2003, n° 20479; de Marinis 2005, tab 3
SAM 664 | Dolch | dagger | 212 | [5 empty] | Mercurago | 3 | A1 |  | A2a |  | 7.2 | 0.15 | 0 | 0.01 | 0.26 | 0 | 0 | 0 | 0 | 0 | 0.07 |  |  | 0 | [10 empty] | 0 | Pigorini, |  | AES | Group 4 | Bronze | [5 empty] | SAM 1968, vol. 2; Krause 2003, n° 664; de Marinis 2005, tab. 4; SAM 2 1960 fig. 664; de Marinis 2005, fig. 8,10
SAM 7790 | Doppelspiralanhänger | spectacle spiral | 529 | [5 empty] | Station de Concise | 25 | CA |  |  |  | 0 | 0 | 0 | 0 | 0.005 | 0.54 | 0 | 0 | 0 | 0 | 0 |  |  | 0 | [10 empty] | 0 | Yverdon, 1564 |  | AES | Group 5 | Fahlerz | [5 empty] | SAM 1968, vol. 2; Krause 2003, n° 7790
SAM 790 | Schleifennadel m. ellipt. Kopfplatte | knot-headed pin, with elliptical headstock | 605 | [5 empty] | Castione Arbedo | 3 | A1 |  | A2a |  | 5 | 0.005 | 0 | 0.004 | 0.02 | 0.15 | 0.0002 | 0 | 0.003 | 0 | 0.08 |  |  | 0 | [10 empty] | 0 | Pigorini, |  | AES | Group 5 | Bronze | [5 empty] | SAM 1968, vol. 2; Krause 2003, n° 790; de Marinis 2005, tab. 4; de Marinis 2005, fig. 8,3
SAM 10 | Gußstück | piece of metal | 711 | [5 empty] | Altheim | 22 | CA |  |  |  | 0 | 0.08 | 1.95 | 0.05 | 0.1 | 0.07 | 0.009 | 0 | 0 | 0 | 0 |  |  | 0 | [10 empty] | 0 | Munich, 1919:599-604 |  | AES | Group 9 | Fahlerz | [5 empty] | SAM 1960; Krause 2003, n° 10
SAM 100 | Schleifennadel, Horkheimer Nadel | knot-headed pin, Horkheimer pin | 605 | [5 empty] | Göggingen | 3 | A1 |  |  |  | 0.01 | 0.07 | 0.4 | 1.12 | 0.75 | 0.38 | 0.02 | 0 | 0 | 0 | 0.03 |  |  | 0 | [10 empty] | 0 | Augsburg |  | AES | Group 16 | Fahlerz | [5 empty] | SAM 1960; Krause 2003, n° 100
SAM 101 | Schleifennadel, zypr. | knot-headed pin, Cyprus type. | 607 | [5 empty] | Göggingen | 3 | A1 |  |  |  | 0.05 | 0.06 | 0.88 | 0.87 | 0.6 | 0.73 | 0.0002 | 0 | 0 | 0 | 0 |  |  | 0 | [10 empty] | 0 | Augsburg |  | AES | Group 16 | Fahlerz | [5 empty] | SAM 1960; Krause 2003, n° 101
SAM 10120 | Ösenringbarren | Ösenringbarren | 702 | [5 empty] | Enns I | 3 | A1 |  |  |  | 0 | 0 | 1.65 | 1.3 | 0.56 | 0.002 | 0.055 | 0 | 0 | 0 | 0.001 |  |  | 0 | [10 empty] | 0 | Ceské Budejovice J. I. 99218 |  | AES | Group 12 | Fahlerz | [5 empty] | SAM 1968, vol. 2; Krause 2003, n° 10120
SAM 10121 | Armring, offen | Armring, open | 407 | [5 empty] | Enns I | 3 | A1 |  |  |  | 8.8 | 0.07 | 0.16 | 0.19 | 0.17 | 0.07 | 0.012 | 0 | 0 | 0 | 0.001 |  |  | 0 | [10 empty] | 0 | Ceské Budejovice J. I. 100220 |  | AES | Group 12 | Bronze | [5 empty] | SAM 1968, vol. 2; Krause 2003, n° 10121
SAM 10123 | Ösenringbarren | Ösenringbarren | 702 | [5 empty] | Enns I | 3 | A1 |  |  |  | 0 | 0 | 1.9 | 1.7 | 0.65 | 0.002 | 0.12 | 0 | 0 | 0 | 0 |  |  | 0 | [10 empty] | 0 | Ceské Budejovice J. I. 93224 |  | AES | Group 12 | Fahlerz | [5 empty] | SAM 1968, vol. 2; Krause 2003, n° 10123
SAM 10124 | Ösenringbarren | Ösenringbarren | 702 | [5 empty] | Unterzögersdorf | 3 | A1 |  |  |  | 0 | 0 | 1.35 | 1.45 | 0.58 | 0.002 | 0.11 | 0 | 0 | 0 | 0 |  |  | 0 | [10 empty] | 0 | Ceské Budejovice J. I. 115- 1226 |  | AES | Group 12 | Fahlerz | [5 empty] | SAM 1968, vol. 2; Krause 2003, n° 10124
SAM 10125 | Ösenringbarren | Ösenringbarren | 702 | [5 empty] | Unterzögersdorf | 3 | A1 |  |  |  | 0 | 0 | 1.6 | 1.7 | 0.52 | 0.002 | 0.077 | 0 | 0 | 0 | 0 |  |  | 0 | [10 empty] | 0 | Ceské Budejovice J. I. 115- 2228 |  | AES | Group 12 | Fahlerz | [5 empty] | SAM 1968, vol. 2; Krause 2003, n° 10125
SAM 1045 | Langpfriem, rhomb. | long awl, rhomb. | 806 | [5 empty] | Laibacher Moor | 25 | CA |  |  |  | 0 | 0 | 0 | 0.08 | 0.03 | 0.001 | 0.009 | 0 | 0 | 0 | 0 |  |  | 0 | [10 empty] | 0 | Ljubljana, 4784 |  | AES | Group 1 | Copper | [5 empty] | SAM 1968, vol. 2; Krause 2003, n° 1045
SAM 1046 | Langpfriem, rhomb. | long awl, rhomb. | 806 | [5 empty] | Laibacher Moor | 25 | CA |  |  |  | 0 | 0.18 | 0.002 | 0.03 | 0.07 | 0.001 | 0.007 | 0 | 0 | 0 | 0 |  |  | 0 | [10 empty] | 0 | Ljubljana, 4788 |  | AES | Group 1 | Copper |  |  |  |  | 0.83560±11 | SAM 1968, vol. 2; Krause 2003, n° 1046
SAM 1047 | Langpfriem, rhomb. | long awl, rhomb. | 806 | [5 empty] | Laibacher Moor | 25 | CA |  |  |  | 0 | 0 | 0.002 | 0.05 | 0.02 | 0.001 | 0.013 | 0 | 0 | 0 | 0 |  |  | 0 | [10 empty] | 0 | Ljubljana, 4786 |  | AES | Group 1 | Copper | [5 empty] | SAM 1968, vol. 2; Krause 2003, n° 1047
SAM 1048 | Langpfriem, rhomb. | long awl, rhomb. | 806 | [5 empty] | Laibacher Moor | 25 | CA |  |  |  | 0 | 0 | 0.002 | 0.04 | 0.02 | 0.001 | 0.012 | 0 | 0 | 0 | 0 |  |  | 0 | [10 empty] | 0 | Ljubljana, 4787 |  | AES | Group 1 | Copper | [5 empty] | SAM 1968, vol. 2; Krause 2003, n° 1048
SAM 1049 | Langpfriem, rhomb. | long awl, rhomb. | 806 | [5 empty] | Laibacher Moor | 25 | CA |  |  |  | 0 | 0.33 | 0 | 0.18 | 0.103 | 0.001 | 0.05 | 0 | 0 | 0 | 0 |  |  | 0 | [10 empty] | 0 | Ljubljana, 4785 |  | AES | Group 7 | Fahlerz | [5 empty] | SAM 1968, vol. 2; Krause 2003, n° 1049
SAM 1050 | Lanzenspitze | spearhead | 215 | [5 empty] | Laibacher Moor | 25 | CA |  |  |  | 0 | 0 | 0.005 | 0.01 | 0.04 | 0.001 | 0.0005 | 0 | 0 | 0 | 0 |  |  | 0 | [10 empty] | 0 | Ljubljana, 4780 |  | AES | Group 1 | Copper | [5 empty] | SAM 1968, vol. 2; Krause 2003, n° 1050
SAM 1051 | Spitze | point | 215 | [5 empty] | Laibacher Moor | 25 | CA |  |  |  | 0 | 0 | 0 | 0.07 | 0.52 | 0.001 | 0.007 | 0 | 0 | 0 | 0 |  |  | 0 | [10 empty] | 0 | Ljubljana, 4781 |  | AES | Group 4 | Fahlerz | [5 empty] | SAM 1968, vol. 2; Krause 2003, n° 1051
SAM 1052 | Spitze | point | 307 | [5 empty] | Laibacher Moor | 25 | CA |  |  |  | 0 | 0 | 0 | 0.1 | 0.02 | 0.001 | 0.006 | 0 | 0 | 0 | 0 |  |  | 0 | [10 empty] | 0 | Ljubljana, 4782 |  | AES | Group 3 | Arsenical copper | [5 empty] | SAM 1968, vol. 2; Krause 2003, n° 1052
SAM 1053 | Lanzenspitze | spearhead | 215 | [5 empty] | Laibacher Moor | 25 | CA |  |  |  | 0 | 0 | 0 | 0.02 | 0.02 | 0.001 | 0.007 | 0 | 0 | 0 | 0 |  |  | 0 | [10 empty] | 0 | Ljubljana, 4777 |  | AES | Group 1 | Copper | [5 empty] | SAM 1968, vol. 2; Krause 2003, n° 1053
SAM 1054 | Lanzenspitze | spearhead | 215 | [5 empty] | Laibacher Moor | 25 | CA |  |  |  | 0 | 0 | 0 | 0.15 | 0.024 | 0.001 | 0.017 | 0 | 0 | 0 | 0 |  |  | 0 | [10 empty] | 0 | Ljubljana, 4779 |  | AES | Group 3 | Arsenical copper |  |  |  |  | 0.83375±13 | SAM 1968, vol. 2; Krause 2003, n° 1054
SAM 1055 | Lanzenspitze | spearhead | 215 | [5 empty] | Laibacher Moor | 25 | CA |  |  |  | 0 | 0.19 | 0 | 0.02 | 0.14 | 0.001 | 0.009 | 0 | 0 | 0 | 0 |  |  | 0 | [10 empty] | 0 | Ljubljana, 4778 |  | AES | Group 4 | Fahlerz | [5 empty] | SAM 1968, vol. 2; Krause 2003, n° 1055
SAM 1057 | Griffzungenschwert | tanged dagger | 215 | 48.1 |  |  |  |  | Ljubljanica river II | LCA | CA |  |  |  | 0 | 1.05 | 0.68 | 0.53 | 0.65 | 0.04 | 0.21 | 0 | 0 | 0.005 | 0 |  |  | 0 | [10 empty] | 0 | Ljubljana 7099 |  | AES | Group 12 | Fahlerz | [5 empty] | SAM 1968, vol. 2; Krause 2003, n° 1057
SAM 1058 (blade) | Dolch, Typ Studenec (decription by Šinkovec: sword with semicircular hilt and 6 rivets) | dagger Studenec type with semicircular hilt and 6 rivets | 212 | [5 empty] | Ig | BA A2 | A2a |  |  |  | 9 | 0 | 0.5 | 0 | 0.005 | 0.085 | 0 | 0 | 0 | 0 | 0.09 |  |  | 0 | [10 empty] | 0 | Ljubljana 4793 |  | AES | Group 2 | Bronze | [5 empty] | SAM 1968, vol. 2; Krause 2003, n° 1058 (blade)
SAM 1059 (rivet) | Dolch, Typ Studenec (decription by Šinkovec: sword with semicircular hilt and 6 rivets) | dagger Studenec type with semicircular hilt and 6 rivets | 213 | [5 empty] | Ig | BA A2 | A2a |  |  |  | 8 | 0 | 0 | 0 | 0 | 0.12 | 0 | 0 | 0 | 0 | 0.14 |  |  | 0 | [10 empty] | 0 | Ljubljana 4793 |  | AES | Group 5 | Bronze | [5 empty] | SAM 1968, vol. 2; Krause 2003, n° 1059 (rivet)
SAM 1060 | Flachbeil trapezoidal form | flat axe trapezoidal form | 107 | 223.7 |  |  |  |  | Ljubljanica river I | 22 | CA |  |  |  | 0 | 0.27 | 0 | 0.0002 | 0.34 | 0.001 | 0.018 | 0 | 0 | 0 | 0 |  |  | 0 | [10 empty] | 0 | Ljubljana 6390 |  | AES | Group 4 | Fahlerz | [5 empty] | SAM 1968, vol. 2; Krause 2003, n° 1060
SAM 1061 | Langdolch, Kurzschwert | long dagger, short sword | 219 | [5 empty] | Laibacher Moor | 4 | A2a |  |  |  | 6.4 | 0 | 0.58 | 0.04 | 0.005 | 0.8 | 0.0002 | 0 | 0.002 | 0 | 0.07 |  |  | 0 | [10 empty] | 0 | Ljubljana, 5045 |  | AES | Group 11 | Bronze | [5 empty] | SAM 1968, vol. 2; Krause 2003, n° 1061
SAM 1062 (blade) | Dolch, Typ Povegliano (decription by Šinkovec:sword with semicircular hilt and 4 rivets) | dagger Povegliano type with semicircular hilt and 4 rivets | 219 | [5 empty] | Lavrica | 4 | A2a |  |  |  | 7.5 | 0 | 0.77 | 0.18 | 0.005 | 1.2 | 0 | 0 | 0 | 0 | 0.068 |  |  | 0 | [10 empty] | 0 | Ljubljana, 5045 |  | AES | Group 14 | Bronze | [5 empty] | SAM 1968, vol. 2; Krause 2003, n° 1062 (blade)
SAM 1063 (rivet) | Dolch, Typ Povegliano (decription by Šinkovec: sword with semicircular hilt and 4 rivets) | dagger Povegliano type with semicircular hilt and 4 rivets | 213 | [5 empty] | Lavrica | 4 | A2a |  |  |  | 8 | 0 | 0.78 | 0.29 | 0.011 | 0.26 | 0 | 0 | 0 | 0 | 0.27 |  |  | 0 | [10 empty] | 0 | Ljubljana, 5045 |  | AES | Group 14 | Bronze | [5 empty] | SAM 1968, vol. 2; Krause 2003, n° 1063 (rivet)
SAM 1064 | Flachbeil | flat axe | 104 | [5 empty] | Laibacher Moor | 22 | CA |  |  |  | 0 | 0.27 | 0 | 0.32 | 0.06 | 0.001 | 0.004 | 0 | 0.002 | 0 | 0 |  |  | 0 | [10 empty] | 0 | Ljubljana, 4776 |  | AES | Group 3 | Arsenical copper | [5 empty] | SAM 1968, vol. 2; Krause 2003, n° 1064
SAM 1065 | Armband, fragment. | bracelet | 405 | [5 empty] | Laibacher Moor | 25 | CA |  |  |  | 0 | 0.33 | 0 | 0.29 | 0.04 | 0.001 | 0.013 | 0 | 0 | 0 | 0 |  |  | 0 | [10 empty] | 0 | Ljubljana, 4774 |  | AES | Group 3 | Arsenical copper | [5 empty] | SAM 1968, vol. 2; Krause 2003, n° 1065
SAM 1066 | Pfriem | awl | 806 | 4.1 |  |  |  |  | Ljubljanica river II | LCA | CA |  |  |  | 0 | 2.8 | 0 | 0.18 | 0.44 | 0 | 0.4 | 0 | 0 | 0 | 0.047 |  |  | 0 | [10 empty] | 0 | Ljubljana 5937 |  | AES | Group 7 | Fahlerz | [5 empty] | SAM 1968, vol. 2; Krause 2003, n° 1066
SAM 1068 | Langpfriem, rhomb. | long awl, rhomb. | 806 | 3.7 |  |  |  |  | Ljubljanica river II | LCA | CA |  |  |  | 0 | 0.33 | 0 | 0 | 0.18 | 0 | 0.025 | 0 | 0 | 0 | 0 |  |  | 0 | [10 empty] | 0 | Ljubljana 5936 |  | AES | Group 4 | Fahlerz | [5 empty] | SAM 1968, vol. 2; Krause 2003, n° 1068
SAM 1069 | Langpfriem | long awl, rhomb. | 806 | 13.8 |  |  |  |  | Ljubljanica river II | LCA | CA |  |  |  | 0 | 0.1 | 0 | 0 | 0.19 | 0 | 0.003 | 0 | 0 | 0 | 0 |  |  | 0 | [10 empty] | 0 | Ljubljana 5921 |  | AES | Group 4 | Fahlerz | [5 empty] | SAM 1968, vol. 2; Krause 2003, n° 1069
SAM 1072 | Randleistenbeil | flanged axe | 110 | [5 empty] | Kamnik | 4 | A2a |  |  |  | 15 | 0 | 0.005 | 0.009 | 0 | 0.001 | 0.0005 | 0 | 0.23 | 0 | 0 |  |  | 0 | [10 empty] | 0 | Kamnik, Slg.Sadnikar , 1533 |  | AES | Group 1 | Bronze | [5 empty] | SAM 1968, vol. 2; Krause 2003, n° 1072
SAM 1073 | Randleistenbeil | flanged axe | 110 | [5 empty] | Kamnik | 4 | A2a |  |  |  | 15 | 0 | 0.005 | 0.008 | 0 | 0.001 | 0.0005 | 0 | 0.25 | 0 | 0 |  |  | 0 | [10 empty] | 0 | Kamnik, Slg.Sadnikar , 2512 |  | AES | Group 1 | Bronze | [5 empty] | SAM 1968, vol. 2; Krause 2003, n° 1073
SAM 1075 | Axt | axe | 131 | [5 empty] | Dolnji Zemon | 9 | II_Millennium |  |  |  | 1.25 | 7.5 | 1.5 | 1.5 | 0.52 | 0.05 | 0.023 | 0 | 0.86 | 0 | 1 |  |  | 0 | [10 empty] | 0 | Ljubljana 3391 | Pb>5 | AES | Group 12 | Bronze | [5 empty] | SAM 1968, vol. 2; Krause 2003, n° 1075
SAM 1076 | Flachbeil trapezoidal form | flat axe trapezoidal form | 104 | 55.3 |  |  |  |  | Čepno | 22 | CA |  |  |  | 0 | 0.005 | 1 | 0 | 0.005 | 0.005 | 0 | 0.0002 | 0 | 0 | 0 |  |  | 0 | [10 empty] | 0 | Ljubljana 6275 |  | AES | Group 2 | Arsenical copper | [5 empty] | SAM 1968, vol. 2; Krause 2003, n° 1076
SAM 1079 | Dolchklinge, triang. | dagger blade, triang. | 212 | [5 empty] | Piran | 3 | A1 |  |  |  | 0.11 | 0 | 0.78 | 3.85 | 0.72 | 2.5 | 0 | 0 | 0 | 0.005 | 0 |  |  | 0 | [10 empty] | 0 | Pula , 1140 |  | AES | Group 16 | Fahlerz | [5 empty] | SAM 1968, vol. 2; Krause 2003, n° 1079
SAM 1081 | Randleistenbeil | flanged axe | 111 | [5 empty] | Labin | 5 | A2b |  |  |  | 15 | 0 | 0.64 | 0.02 | 0.002 | 0.14 | 0.0002 | 0 | 0 | 0 | 0.001 |  |  | 0 | [10 empty] | 0 | Pula 1475 |  | AES | Group 11 | Bronze | [5 empty] | SAM 1968, vol. 2; Krause 2003, n° 1081
SAM 1084 | spearhead | spearhead | 302 | [5 empty] | Piran | 5 | A2b |  |  |  | 3.5 | 0.21 | 0.62 | 0.5 | 0.19 | 0.18 | 0.015 | 0 | 0 | 0 | 0 |  |  | 0 | [10 empty] | 0 | Pula , 1142 |  | AES | Group 16 | Bronze | [5 empty] | SAM 1968, vol. 2; Krause 2003, n° 1084
SAM 1085 | Drahtspiralring | wirespiralring | 414 | [5 empty] | Vrcin | 3 | A1 |  |  |  | 6.2 | 0 | 0.13 | 0.2 | 0.002 | 0.18 | 0.0005 | 0 | 0 | 0 | 0.15 |  |  | 0 | [10 empty] | 0 | Pula 1435 |  | AES | Group 14 | Bronze | [5 empty] | SAM 1968, vol. 2; Krause 2003, n° 1085
SAM 1086 | Drahtspiralring | wirespiralring | 416 | [5 empty] | Vrcin | 3 | A1 |  |  |  | 15 | 0.21 | 0.64 | 0.62 | 0.04 | 0.3 | 0 | 0 | 0 | 0 | 0.28 |  |  | 0 | [10 empty] | 0 | Pula 1437 |  | AES | Group 14 | Bronze | [5 empty] | SAM 1968, vol. 2; Krause 2003, n° 1086
SAM 1087 | Drahtspiralring | wirespiralring | 414 | [5 empty] | Vrcin | 3 | A1 |  |  |  | 6 | 0.04 | 0.5 | 0.47 | 0.005 | 1.6 | 0.004 | 0 | 0 | 0 | 0.1 |  |  | 0 | [10 empty] | 0 | Pula 1436 |  | AES | Group 14 | Bronze | [5 empty] | SAM 1968, vol. 2; Krause 2003, n° 1087
SAM 1088 | Drahtspiralring | wirespiralring | 414 | [5 empty] | Vrcin | 3 | A1 |  |  |  | 9 | 0 | 0.14 | 0.4 | 0.005 | 0.33 | 0.015 | 0 | 0 | 0 | 0.5 |  |  | 0 | [10 empty] | 0 | Pula 1438 |  | AES | Group 14 | Bronze | [5 empty] | SAM 1968, vol. 2; Krause 2003, n° 1088
SAM 1097 | Flachbeil | flat axe | 106 | [5 empty] | Dugo Selo | 15 | Neolithic |  |  |  | 0 | 0 | 0.002 | 0 | 0 | 0 | 0 | 0 | 0 | 0 | 0 |  |  | 0 | [10 empty] | 0 | Zagreb 4484 |  | AES | Group 1 | Copper | [5 empty] | SAM 1968, vol. 2; Krause 2003, n° 1097
SAM 11 | Ösenringbarren, Halsringkragen aus 6 Ringen | Ösenringbarren, collar with 6 rings | 702 | [5 empty] | Hofschallern | 4 | A2a |  |  |  | 11 | 0 | 0.11 | 0.32 | 0.24 | 0.69 | 0.01 | 0 | 0 | 0 | 0.05 |  |  | 0 | [10 empty] | 0 | München, Stslg. 3352 |  | AES | Group 16 | Bronze | [5 empty] | SAM 1960; Krause 2003, n° 11
SAM 1103 | Flachbeil | flat axe | 104 | [5 empty] | Prestranek | 22 | CA |  |  |  | 0 | 0 | 0.33 | 0.0025 | 0.18 | 0 | 0.0005 | 0 | 0 | 0 | 0 |  |  | 0 | [10 empty] | 0 | Zagreb 2752 | Sb<0.005 | AES | Group 9 | Fahlerz | [5 empty] | SAM 1968, vol. 2; Krause 2003, n° 1103
SAM 1108 | Flachbeil | flat axe | 110 | [5 empty] | Samobor | 3 | A1 |  |  |  | 7 | 0 | 1.1 | 0.3 | 0.31 | 1.6 | 0.002 | 0 | 0 | 0 | 0 |  |  | 0 | [10 empty] | 0 | Zagreb 2112 |  | AES | Group 16 | Bronze | [5 empty] | SAM 1968, vol. 2; Krause 2003, n° 1108
SAM 11112 | Ösenringbarren | Ösenringbarren | 702 | [5 empty] | Munderfing | 3 | A1 |  |  |  | 0 | 0 | 0.004 | 0.002 | 0.002 | 0.07 | 0.0002 | 0 | 0 | 0 | 0 |  |  | 0 | [10 empty] | 0 | Linz, LM A737667 |  | AES | Group 1 | Copper | [5 empty] | SAM 1968, vol. 2; Krause 2003, n° 11112
SAM 11113 | Ösenringbarren | Ösenringbarren | 702 | [5 empty] | Munderfing | 3 | A1 |  |  |  | 0 | 0 | 0.02 | 0.002 | 0.005 | 0.06 | 0.0002 | 0 | 0 | 0 | 0.02 |  |  | 0 | [10 empty] | 0 | Linz, LM A738669 |  | AES | Group 1 | Copper | [5 empty] | SAM 1968, vol. 2; Krause 2003, n° 11113
SAM 11114 | Ösenringbarren | Ösenringbarren | 702 | [5 empty] | Munderfing | 3 | A1 |  |  |  | 0 | 0 | 0.1 | 0.01 | 0.005 | 0.05 | 0.0002 | 0 | 0 | 0 | 0.001 |  |  | 0 | [10 empty] | 0 | Linz, LM A736671 |  | AES | Group 2 | Arsenical copper | [5 empty] | SAM 1968, vol. 2; Krause 2003, n° 11114
SAM 11115 | Ösenringbarren | Ösenringbarren | 702 | [5 empty] | Leithen | 3 | A1 |  |  |  | 0 | 0 | 1.7 | 1.75 | 0.88 | 0.002 | 0.17 | 0 | 0 | 0 | 0 |  |  | 0 | [10 empty] | 0 | Linz, LM A741673 |  | AES | Group 12 | Fahlerz | [5 empty] | SAM 1968, vol. 2; Krause 2003, n° 11115
SAM 11116 | Ösenringbarren | Ösenringbarren | 702 | [5 empty] | Leithen | 3 | A1 |  |  |  | 0 | 0 | 1.35 | 1.55 | 0.84 | 0 | 0.072 | 0 | 0 | 0 | 0 |  |  | 0 | [10 empty] | 0 | Linz, LM A742675 |  | AES | Group 12 | Fahlerz | [5 empty] | SAM 1968, vol. 2; Krause 2003, n° 11116
SAM 11117 | Ösenringbarren | Ösenringbarren | 702 | [5 empty] | Leithen | 3 | A1 |  |  |  | 0 | 0 | 0.63 | 1.5 | 0.52 | 0 | 0.052 | 0 | 0 | 0 | 0 |  |  | 0 | [10 empty] | 0 | Linz, LM A739677 |  | AES | Group 12 | Fahlerz | [5 empty] | SAM 1968, vol. 2; Krause 2003, n° 11117
SAM 11118 | Ösenringbarren | Ösenringbarren | 702 | [5 empty] | Leithen | 3 | A1 |  |  |  | 0 | 0 | 1.3 | 2 | 1 | 0 | 0.1 | 0 | 0 | 0 | 0 |  |  | 0 | [10 empty] | 0 | Linz, LM A740679 |  | AES | Group 12 | Fahlerz | [5 empty] | SAM 1968, vol. 2; Krause 2003, n° 11118
SAM 11119 | Ösenringbarren | Ösenringbarren | 702 | [5 empty] | Leithen | 3 | A1 |  |  |  | 0 | 0 | 1.05 | 1.55 | 1 | 0.002 | 0.056 | 0 | 0 | 0 | 0 |  |  | 0 | [10 empty] | 0 | Linz, LM A743681 |  | AES | Group 12 | Fahlerz | [5 empty] | SAM 1968, vol. 2; Krause 2003, n° 11119
SAM 11120 | Ösenringbarren, fragm. | Ösenringbarren, fragm. | 702 | [5 empty] | Leithen | 3 | A1 |  |  |  | 0 | 0 | 0.06 | 0 | 0.005 | 0.08 | 0 | 0 | 0 | 0 | 0.03 |  |  | 0 | [10 empty] | 0 | Linz, LM A759683 | Zn+ | AES | Group 1 | Copper | [5 empty] | SAM 1968, vol. 2; Krause 2003, n° 11120
SAM 11121 | Ösenringbarren, fragm. | Ösenringbarren, fragm. | 702 | [5 empty] | Leithen | 3 | A1 |  |  |  | 0 | 0 | 0.9 | 1.55 | 1.05 | 0 | 0.042 | 0 | 0 | 0 | 0 |  |  | 0 | [10 empty] | 0 | Linz, LM A757685 |  | AES | Group 12 | Fahlerz | [5 empty] | SAM 1968, vol. 2; Krause 2003, n° 11121
SAM 11122 | Ösenringbarren, fragm. | Ösenringbarren, fragm. | 702 | [5 empty] | Leithen | 3 | A1 |  |  |  | 10 | 0.19 | 1.05 | 0.68 | 0.005 | 0.23 | 0 | 0 | 0 | 0 | 0.02 |  |  | 0 | [10 empty] | 0 | Linz, LM A756687 |  | AES | Group 14 | Bronze | [5 empty] | SAM 1968, vol. 2; Krause 2003, n° 11122
SAM 11123 | Ösenringbarren, fragm. | Ösenringbarren, fragm. | 702 | [5 empty] | Leithen | 3 | A1 |  |  |  | 0 | 0 | 1.4 | 1.65 | 0.59 | 0 | 0.15 | 0 | 0 | 0 | 0 |  |  | 0 | [10 empty] | 0 | Linz, LM A753+A754689 |  | AES | Group 12 | Fahlerz | [5 empty] | SAM 1968, vol. 2; Krause 2003, n° 11123
SAM 11124 | Ösenringbarren, fragm. | Ösenringbarren, fragm. | 702 | [5 empty] | Leithen | 3 | A1 |  |  |  | 0.01 | 0 | 0.06 | 0.009 | 0.005 | 0.15 | 0.0002 | 0 | 0 | 0 | 0.02 |  |  | 0 | [10 empty] | 0 | Linz, LM A755+A3157691 |  | AES | Group 5 | Fahlerz | [5 empty] | SAM 1968, vol. 2; Krause 2003, n° 11124
SAM 11125 | Ösenringbarren | Ösenringbarren | 702 | [5 empty] | Trindorf | 3 | A1 |  |  |  | 0 | 0 | 1.4 | 1.75 | 0.65 | 0.002 | 0.11 | 0 | 0 | 0 | 0 |  |  | 0 | [10 empty] | 0 | Linz, LM A4621693 |  | AES | Group 12 | Fahlerz | [5 empty] | SAM 1968, vol. 2; Krause 2003, n° 11125
SAM 11126 | Ösenringbarren | Ösenringbarren | 702 | [5 empty] | Neuhofen at Krems | 3 | A1 |  |  |  | 0 | 0 | 1.75 | 1.4 | 0.53 | 0.002 | 0.11 | 0 | 0 | 0 | 0 |  |  | 0 | [10 empty] | 0 | Linz, LM A3g22695 |  | AES | Group 12 | Fahlerz | [5 empty] | SAM 1968, vol. 2; Krause 2003, n° 11126
SAM 1114 | Flachbeil | flat axe | 104 | [5 empty] | Boljun | 15 | Neolithic |  |  |  | 0 | 0 | 0 | 0 | 0 | 0 | 0 | 0 | 0 | 0 | 0 |  |  | 0 | [10 empty] | 0 | Zagreb 2754 |  | AES | Group 1 | Copper | [5 empty] | SAM 1968, vol. 2; Krause 2003, n° 1114
SAM 1115 | Querbeil | adze | 106 | [5 empty] | Boljun | 15 | Neolithic |  |  |  | 0 | 0 | 0 | 0 | 0.03 | 0 | 0 | 0 | 0 | 0 | 0 |  |  | 0 | [10 empty] | 0 | Zagreb 2755 |  | AES | Group 1 | Copper | [5 empty] | SAM 1968, vol. 2; Krause 2003, n° 1115
SAM 1116 | Querbeil | adze | 106 | [5 empty] | Boljun | 15 | Neolithic |  |  |  | 0 | 0 | 0 | 0 | 0.26 | 0 | 0 | 0 | 0 | 0 | 0 |  |  | 0 | [10 empty] | 0 | Zagreb 2753 |  | AES | Group 4 | Fahlerz | [5 empty] | SAM 1968, vol. 2; Krause 2003, n° 1116
SAM 11165 | Spangenbarren | Spangenbarren | 704 | [5 empty] | Schönau | 4 | A2a |  |  |  | 0 | 0 | 0.08 | 0.02 | 0.005 | 0.13 | 0.0002 | 0 | 0 | 0 | 0.02 |  |  | 0 | [10 empty] | 0 | Linz, LM A4473774 |  | AES | Group 5 | Fahlerz | [5 empty] | SAM 1968, vol. 2; Krause 2003, n° 11165
SAM 11166 | Gußkuchen, fragm. | copper cake, fragm. | 710 | [5 empty] | Scharnstein | 9 | II_Millennium |  |  |  | 0.01 | 0 | 0.02 | 0.002 | 0.005 | 1.8 | 0 | 0 | 0 | 0.13 | 0.03 |  |  | 0 | [10 empty] | 0 | Linz, LM A2291776 |  | AES | Group 5 | Fahlerz | [5 empty] | SAM 1968, vol. 2; Krause 2003, n° 11166
SAM 11167 | Gußkuchen, fragm. | copper cake, fragm. | 710 | [5 empty] | Scharnstein | 9 | II_Millennium |  |  |  | 0.01 | 0 | 0 | 0.002 | 0.02 | 0 | 0.0002 | 0 | 0 | 0 | 0 |  |  | 0 | [10 empty] | 0 | Linz, LM A2290778 |  | AES | Group 1 | Copper | [5 empty] | SAM 1968, vol. 2; Krause 2003, n° 11167
SAM 11168 | Absatzbeil | palstave | 114 | [5 empty] | Rosenau | 5 | A2b |  |  |  | 9.2 | 0.002 | 0.73 | 0.08 | 0.02 | 1.05 | 0 | 0 | 0 | 0.005 | 0.02 |  |  | 0 | [10 empty] | 0 | Linz, LM A 665780 |  | AES | Group 11 | Bronze | [5 empty] | SAM 1968, vol. 2; Krause 2003, n° 11168
SAM 11169 | Randleistenbeil, Typ Salez, Var. A, Mayer Nr.228 | flanged axe, Salez type, Var. A, Mayer Nr.228 | 110 | [5 empty] | between Pollham and Hainbuch | 3 | A1 |  |  |  | 0.03 | 0.02 | 0.7 | 2.1 | 0.64 | 0.91 | 0.006 | 0 | 0 | 0.04 | 0 |  |  | 0 | [10 empty] | 0 | Linz, LM A 4646 |  | AES | Group 16 | Fahlerz | [5 empty] | SAM 1968, vol. 2; Krause 2003, n° 11169; Kienlin 2008; Mayer 1977, 77 Nr. 228; Krause 1988, 220
SAM 11170 | Randleistenbeil, sächsischer Typ (nahestehend) | flanged axe, Saxony type (almost) | 110 | [5 empty] | Freistadt | 3 | A1 |  |  |  | 3.4 | 0 | 0.73 | 0.86 | 0.96 | 0.06 | 0.031 | 0 | 0 | 0 | 0 |  |  | 0 | [10 empty] | 0 | Linz, LM A 4622 |  | AES | Group 12 | Bronze | [5 empty] | SAM 1968, vol. 2; Krause 2003, n° 11170; Kienlin 2008; Reitinger 1968, 100; Mayer 1977, 78 Nr. 246
SAM 11171 | Randleistenbeil, Typ Langquaid II, Var. Wilhering | flanged axe, Langquaid type II, Var. Wilhering | 111 | [5 empty] | Dörnbacher Wald | 4 | A2a |  |  |  | 4.5 | 0.02 | 2 | 0.24 | 0.39 | 0.82 | 0.009 | 0 | 0 | 0 | 0.02 |  |  | 0 | [10 empty] | 0 | Linz, LM A 4823 |  | AES | Group 16 | Bronze | [5 empty] | SAM 1968, vol. 2; Krause 2003, n° 11171; Kienlin 2008; Mayer 1977, 93 Nr. 280; Stein 1979, 91 Nr. 195
SAM 11172 | Randleistenbeil, Typ Langquaid II, Var. Wilhering | flanged axe, Langquaid type II, Var. Wilhering | 111 | [5 empty] | Dörnbacher Wald | 4 | A2a |  |  |  | 6.3 | 0.03 | 1.3 | 0.14 | 0.37 | 0.76 | 0.007 | 0 | 0 | 0 | 0.02 |  |  | 0 | [10 empty] | 0 | Linz, LM A 4824 |  | AES | Group 16 | Bronze | [5 empty] | SAM 1968, vol. 2; Krause 2003, n° 11172; Kienlin 2008; Mayer 1977, 93 Nr. 281
SAM 11173 | Randleistenbeil, Typ Langquaid I | flanged axe, Langquaid type I | 111 | [5 empty] | Dörnbacher Wald | 4 | A2a |  |  |  | 7.9 | 0 | 0.03 | 0.002 | 0.07 | 0.06 | 0.0002 | 0 | 0 | 0 | 0.03 |  |  | 0 | [10 empty] | 0 | Linz, LM A 4826 |  | AES | Group 1 | Bronze | [5 empty] | SAM 1968, vol. 2; Krause 2003, n° 11173
SAM 11174 | Randleistenbeil, löffelförmig, Sonderform | flanged axe, spoonish, undefined form | 110 | [5 empty] | Dörnbacher Wald | 4 | A2a |  |  |  | 6.1 | 0.1 | 1.55 | 0.21 | 0.46 | 0.76 | 0.01 | 0 | 0 | 0 | 0 |  |  | 0 | [10 empty] | 0 | Linz, LM A 4825 |  | AES | Group 16 | Bronze | [5 empty] | SAM 1968, vol. 2; Krause 2003, n° 11174
SAM 11175 | Absatzmeißel | palstave | 134 | [5 empty] | Dörnbacher Wald | 4 | A2a |  |  |  | 7.3 | 0 | 0.67 | 0.12 | 0.72 | 0.54 | 0.01 | 0 | 0 | 0 | 0 |  |  | 0 | [10 empty] | 0 | Linz, LM A4827 |  | AES | Group 16 | Bronze | [5 empty] | SAM 1968, vol. 2; Krause 2003, n° 11175
SAM 11176 | Armring, offen | Armring, open | 407 | [5 empty] | Dörnbacher Wald | 4 | A2a |  |  |  | 7.8 | 0 | 1.55 | 0.08 | 0.29 | 0.23 | 0.006 | 0 | 0 | 0 | 0.001 |  |  | 0 | [10 empty] | 0 | Linz, LM A 4828 |  | AES | Group 15 | Bronze | [5 empty] | SAM 1968, vol. 2; Krause 2003, n° 11176
SAM 11177 | Armring, offen | Armring, open | 407 | [5 empty] | Dörnbacher Wald | 4 | A2a |  |  |  | 9.2 | 0 | 1.6 | 0.09 | 0.36 | 0.26 | 0.006 | 0 | 0 | 0 | 0.001 |  |  | 0 | [10 empty] | 0 | Linz, LM A 4829 |  | AES | Group 15 | Bronze | [5 empty] | SAM 1968, vol. 2; Krause 2003, n° 11177
SAM 11179 | Randleistenbeil, Typ Langquaid ähnlich | flanged axe, similar to Langquaid type | 110 | [5 empty] | Rudelsdorf III | 4 | A2a |  |  |  | 10 | 0.88 | 0.21 | 0.58 | 0.06 | 0.12 | 0.0002 | 0 | 0 | 0 | 0 |  |  | 0 | [10 empty] | 0 | Linz, LM A 4275 |  | AES | Group 14 | Bronze | [5 empty] | SAM 1968, vol. 2; Krause 2003, n° 11179
SAM 11180 | Armring, offen | Armring, open | 407 | [5 empty] | Hinterholz I | 4 | A2a |  |  |  | 0.15 | 0.15 | 3.5 | 0.63 | 0.26 | 1.85 | 0.013 | 0 | 0 | 0.11 | 0.02 |  |  | 0 | [10 empty] | 0 | Linz, LM A4276804 |  | AES | Group 16 | Fahlerz | [5 empty] | SAM 1968, vol. 2; Krause 2003, n° 11180
SAM 11181 | Kugelkopfnadel, fragm. | globular head pin, fragm. | 616 | [5 empty] | Hinterholz I | 4 | A2a |  |  |  | 0.03 | 0.02 | 3.1 | 1 | 0.33 | 1.7 | 0.036 | 0 | 0 | 0.08 | 0.02 |  |  | 0 | [10 empty] | 0 | Linz, LM A4334806 |  | AES | Group 16 | Fahlerz | [5 empty] | SAM 1968, vol. 2; Krause 2003, n° 11181
SAM 11182 | Noppenring | bumped ring | 414 | [5 empty] | Moos | 3 | A1 |  |  |  | 0.01 | 0 | 0.46 | 0.8 | 0.61 | 0.94 | 0 | 0 | 0 | 0.05 | 0.001 |  |  | 0 | [10 empty] | 0 | Linz, LM A4496 |  | AES | Group 16 | Fahlerz | [5 empty] | SAM 1968, vol. 2; Krause 2003, n° 11182
SAM 11183 | Kugelkopfnadel, durchlocht | globular head pin, punctured | 616 | [5 empty] | Scharlinz | 4 | A2a |  |  |  | 10 | 0 | 0 | 0 | 0.002 | 0.03 | 0 | 0 | 0 | 0 | 0 |  |  | 0 | [10 empty] | 0 | Linz, LM A 4599 |  | AES | Group 1 | Bronze | [5 empty] | SAM 1968, vol. 2; Krause 2003, n° 11183
SAM 11184 | Armring, offen | Armring, open | 407 | [5 empty] | Scharlinz | 4 | A2a |  |  |  | 6.6 | 0 | 1.45 | 0.4 | 0.26 | 1.8 | 0.015 | 0 | 0 | 0 | 0 |  |  | 0 | [10 empty] | 0 | Linz, LM A 4598 |  | AES | Group 16 | Bronze | [5 empty] | SAM 1968, vol. 2; Krause 2003, n° 11184
SAM 11185 | Armring, offen | Armring, open | 407 | [5 empty] | Scharlinz | 4 | A2a |  |  |  | 6.1 | 0 | 1.4 | 0.45 | 0.24 | 1.7 | 0.015 | 0 | 0 | 0.005 | 0 |  |  | 0 | [10 empty] | 0 | Linz, LM A4597814 |  | AES | Group 16 | Bronze | [5 empty] | SAM 1968, vol. 2; Krause 2003, n° 11185
SAM 11186 | Kugelkopfnadel, durchlocht | globular head pin, punctured | 616 | [5 empty] | Wegscheid | 4 | A2a |  |  |  | 4.4 | 0.01 | 2.2 | 0.54 | 0.33 | 0.96 | 0.012 | 0 | 0 | 0 | 0.001 |  |  | 0 | [10 empty] | 0 | Linz, LM A 4839 |  | AES | Group 16 | Bronze | [5 empty] | SAM 1968, vol. 2; Krause 2003, n° 11186
SAM 11187 | Kugelkopfnadel, durchlocht | globular head pin, punctured | 616 | [5 empty] | Wegscheid | 4 | A2a |  |  |  | 5 | 0.02 | 2.5 | 0.56 | 0.41 | 1.15 | 0.013 | 0 | 0 | 0.05 | 0.001 |  |  | 0 | [10 empty] | 0 | Linz, LM A 4840 |  | AES | Group 16 | Bronze | [5 empty] | SAM 1968, vol. 2; Krause 2003, n° 11187
SAM 11188 | Armring m. Spiralscheiben | Armring with spiral ends | 407 | [5 empty] | Wegscheid | 4 | A2a |  |  |  | 10 | 0.04 | 0.31 | 0.04 | 0.02 | 0.43 | 0.0002 | 0 | 0 | 0 | 0.02 |  |  | 0 | [10 empty] | 0 | Linz, LM A 4841 |  | AES | Group 11 | Bronze | [5 empty] | SAM 1968, vol. 2; Krause 2003, n° 11188
SAM 11189 | Armspirale | Armspiral | 409 | [5 empty] | Schönau | 3 | A1 |  |  |  | 0.01 | 0.04 | 0.06 | 1.1 | 0.29 | 0.32 | 0.009 | 0 | 0 | 0 | 0.001 |  |  | 0 | [10 empty] | 0 | Linz, LM A3821822 |  | AES | Group 13 | Fahlerz | [5 empty] | SAM 1968, vol. 2; Krause 2003, n° 11189
SAM 11190 | Randleistenbeil, offener Absatz, Var. Braunau | flanged axe, opener palstave, var. Braunau | 111 | [5 empty] | Enns II | 5 | A2b |  |  |  | 10 | 0.02 | 0.9 | 0.14 | 0.24 | 1.45 | 0.013 | 0 | 0 | 0.005 | 0.001 |  |  | 0 | [10 empty] | 0 | Linz, LM A 648824 |  | AES | Group 16 | Bronze | [5 empty] | SAM 1968, vol. 2; Krause 2003, n° 11190
SAM 11191 | Randleistenbeil, Typ Langquaid II, Var. Braunau | flanged axe, Langquaid type II, Var. Braunau | 111 | [5 empty] | Braunau am Inn | 4 | A2a |  |  |  | 9.8 | 0 | 0.04 | 0.02 | 0.005 | 0.17 | 0.0002 | 0 | 0 | 0 | 0.001 |  |  | 0 | [10 empty] | 0 | Linz, LM A 653 |  | AES | Group 5 | Bronze | [5 empty] | SAM 1968, vol. 2; Krause 2003, n° 11191; Kienlin 2008; Mayer 1977, 93 Nr. 279
SAM 11192 | Hammeraxt, Typ Székely-Nádudvar | Hammeraxe, Székely-Nádudvar type | 131 | [5 empty] | St. Peter | 15 | Neolithic |  |  |  | 0 | 0 | 0 | 0 | 0.002 | 0.002 | 0 | 0 | 0 | 0 | 0 |  |  | 0 | [10 empty] | 0 | Linz, LM A 4795 |  | AES | Group 1 | Copper | [5 empty] | SAM 1968, vol. 2; Krause 2003, n° 11192; Höppner et al. 2005, tab. 1
SAM 11193 | Axthammer | hammer axe | 131 | [5 empty] | St. Peter | 15 | Neolithic |  |  |  | 0 | 0 | 0 | 0 | 0.002 | 0 | 0 | 0 | 0 | 0 | 0 |  |  | 0 | [10 empty] | 0 | Linz, OÖ LM A 4795 |  | AES | Group 1 | Copper | [5 empty] | SAM 1968, vol. 2; Krause 2003, n° 11193; Höppner et al. 2005, tab. 1
SAM 11194 | Meißel | chisel | 104 | [5 empty] | St. Peter | 15 | Neolithic |  |  |  | 0 | 0 | 0 | 0 | 0.002 | 0 | 0 | 0 | 0 | 0 | 0 |  |  | 0 | [10 empty] | 0 | Linz, LM A4796830 |  | AES | Group 1 | Copper | [5 empty] | SAM 1968, vol. 2; Krause 2003, n° 11194; Höppner et al. 2005, tab. 1
SAM 11195 | Flachbeil, längs (axe) | flat axe, long (axe) | 104 | [5 empty] | St. Peter | 15 | Neolithic |  |  |  | 0 | 0 | 0 | 0 | 0.002 | 0 | 0.0002 | 0 | 0 | 0 | 0 |  |  | 0 | [10 empty] | 0 | Linz, OÖ LM A 4796 |  | AES | Group 1 | Copper | [5 empty] | SAM 1968, vol. 2; Krause 2003, n° 11195; Höppner et al. 2005, tab. 1
SAM 11196 | Glockenbecherdolch | flat beaker dagger | 215 | [5 empty] | Scharlinz | 25 | CA |  |  |  | 0.07 | 0.52 | 0.02 | 0.03 | 0.23 | 0 | 0.021 | 0 | 0 | 0 | 0 |  |  | 0 | [10 empty] | 0 | Linz, LM A4576832 |  | AES | Group 4 | Fahlerz | [5 empty] | SAM 1968, vol. 2; Krause 2003, n° 11196
SAM 11197 | Glockenbecherdolch | flat beaker dagger | 215 | [5 empty] | Scharlinz | 25 | CA |  |  |  | 0.01 | 0.32 | 0.53 | 0.11 | 0.2 | 0 | 0.009 | 0 | 0 | 0 | 0 |  |  | 0 | [10 empty] | 0 | Linz, LM A4579834 | Zn+ | AES | Group 12 | Fahlerz | [5 empty] | SAM 1968, vol. 2; Krause 2003, n° 11197
SAM 11200 | Sichel | sickle | 317 | [5 empty] | Kirchdorf | 5 | A2b |  |  |  | 0.79 | 0 | 2.2 | 0.09 | 0.005 | 1.2 | 0 | 0 | 0 | 0.05 | 0.02 |  |  | 0 | [10 empty] | 0 | Linz, LM, A 616840 |  | AES | Group 11 | Fahlerz | [5 empty] | SAM 1968, vol. 2; Krause 2003, n° 11200
SAM 11202 | Armring, offen | Armring, open | 407 | [5 empty] | Fischdorf | 4 | A2a |  |  |  | 7.3 | 0.79 | 0.26 | 0.21 | 0.2 | 0.36 | 0.029 | 0 | 0 | 0 | 0.02 |  |  | 0 | [10 empty] | 0 | Linz, LM A4830 10. 1 |  | AES | Group 16 | Bronze | [5 empty] | SAM 1968, vol. 2; Krause 2003, n° 11202
SAM 11203 | Armring, offen | Armring, open | 407 | [5 empty] | Fischdorf | 4 | A2a |  |  |  | 8.4 | 0.84 | 0.23 | 0.21 | 0.19 | 0.34 | 0.027 | 0 | 0 | 0 | 0.02 |  |  | 0 | [10 empty] | 0 | Linz, LM A48313 |  | AES | Group 16 | Bronze | [5 empty] | SAM 1968, vol. 2; Krause 2003, n° 11203
SAM 11204 | Armring, offen | Armring, open | 407 | [5 empty] | Fischdorf | 4 | A2a |  |  |  | 6 | 0.51 | 0.14 | 0.16 | 0.16 | 0.45 | 0.03 | 0 | 0 | 0 | 0.02 |  |  | 0 | [10 empty] | 0 | Linz, LM A48325 |  | AES | Group 16 | Bronze | [5 empty] | SAM 1968, vol. 2; Krause 2003, n° 11204
SAM 11205 | Armring, offen | Armring, open | 407 | [5 empty] | Fischdorf | 4 | A2a |  |  |  | 10 | 1.45 | 0.29 | 0.16 | 0.18 | 0.24 | 0.043 | 0 | 0 | 0 | 0.02 |  |  | 0 | [10 empty] | 0 | Linz, LM A48337 |  | AES | Group 16 | Bronze | [5 empty] | SAM 1968, vol. 2; Krause 2003, n° 11205
SAM 11206 | needle with pierced cone head | needle with pierced cone head | 616 | [5 empty] | Seewalchen am Attersee | 5 | A2b |  |  |  | 6.4 | 0 | 0.7 | 0.06 | 0.005 | 0.26 | 0 | 0 | 0 | 0 | 0.02 |  |  | 0 | [10 empty] | 0 | Linz, LM, A 37259 |  | AES | Group 11 | Bronze | [5 empty] | SAM 1968, vol. 2; Krause 2003, n° 11206
SAM 11207 | needle with pierced flat head | needle with pierced flat head | 616 | [5 empty] | Seewalchen am Attersee | 5 | A2b |  |  |  | 10 | 0 | 0.32 | 0.03 | 0.005 | 0.3 | 0.0002 | 0 | 0 | 0 | 0.02 |  |  | 0 | [10 empty] | 0 | Linz, LM, A 372611 |  | AES | Group 11 | Bronze | [5 empty] | SAM 1968, vol. 2; Krause 2003, n° 11207
SAM 11208 | Ösenhalsring | Ösenhalsring | 403 | [5 empty] | Moos | 3 | A1 |  |  |  | 0 | 0 | 0.62 | 2.2 | 0.75 | 0.005 | 0.04 | 0 | 0 | 0 | 0.001 |  |  | 0 | [10 empty] | 0 | Linz, LM A 449 |  | AES | Group 12 | Fahlerz | [5 empty] | SAM 1968, vol. 2; Krause 2003, n° 11208
SAM 11209 | Spangenbarren | Spangenbarren | 704 | [5 empty] | Winkelmühle | 4 | A2a |  |  |  | 0.08 | 2.9 | 6.2 | 1.9 | 0.37 | 3.1 | 0.009 | 0 | 0 | 0.09 | 0 |  |  | 0 | [10 empty] | 0 | Linz, LM A315115 |  | AES | Group 16 | Fahlerz | [5 empty] | SAM 1968, vol. 2; Krause 2003, n° 11209
SAM 11210 | Ösenringbarren, fragm. | Ösenringbarren, fragm. | 702 | [5 empty] | Winkelmühle | 4 | A2a |  |  |  | 6 | 0 | 1 | 1.55 | 0.61 | 0.005 | 0.12 | 0 | 0 | 0 | 0.03 |  |  | 0 | [10 empty] | 0 | Linz, LM A315217 |  | AES | Group 12 | Bronze | [5 empty] | SAM 1968, vol. 2; Krause 2003, n° 11210
SAM 11211 | Ösenringbarren | Ösenringbarren | 702 | [5 empty] | Winkelmühle | 4 | A2a |  |  |  | 4.8 | 0 | 0.7 | 0.98 | 0.78 | 0.002 | 0.055 | 0 | 0 | 0 | 0.03 |  |  | 0 | [10 empty] | 0 | Linz, LM A3153+315419 |  | AES | Group 12 | Bronze | [5 empty] | SAM 1968, vol. 2; Krause 2003, n° 11211
SAM 11212 | Ösenringbarren | Ösenringbarren | 702 | [5 empty] | Winkelmühle | 4 | A2a |  |  |  | 5.7 | 0 | 0.99 | 1.3 | 0.86 | 0.002 | 0.081 | 0 | 0 | 0 | 0.02 |  |  | 0 | [10 empty] | 0 | Linz, LM A3155+315621 |  | AES | Group 12 | Bronze | [5 empty] | SAM 1968, vol. 2; Krause 2003, n° 11212
SAM 11233 | Randleistenbeil | flanged axe | 111 | [5 empty] | Stollhof | 4 | A2a |  |  |  | 6.5 | 0.002 | 0.27 | 0.03 | 0.002 | 0.48 | 0 | 0 | 0 | 0 | 0.03 |  |  | 0 | [10 empty] | 0 | Wiener Neustadt |  | AES | Group 11 | Bronze | [5 empty] | SAM 1968, vol. 2; Krause 2003, n° 11233
SAM 11234 | Nietdolch, 4 Niete | dagger, 4 rivets | 212 | [5 empty] | Stollhof | 5 | A2b |  |  |  | 8.6 | 0 | 0.52 | 0.06 | 0.005 | 0.72 | 0.0002 | 0 | 0 | 0 | 0.02 |  |  | 0 | [10 empty] | 0 | Wiener Neustadt |  | AES | Group 11 | Bronze | [5 empty] | SAM 1968, vol. 2; Krause 2003, n° 11234
SAM 11235 | Armspirale, 7 Wind. | Armspiral, 7 winds | 409 | [5 empty] | Lange Wand | 4 | A2a |  |  |  | 0 | 0 | 0 | 0 | 0.002 | 0 | 0 | 0 | 0 | 0 | 0 |  |  | 0 | [10 empty] | 0 | Wiener Neustadt, Städt.Slg |  | AES | Group 1 | Copper | [5 empty] | SAM 1968, vol. 2; Krause 2003, n° 11235
SAM 11243 | Ösenhalsring, fragm. | Ösenhalsring, fragm. | 403 | [5 empty] | Göttlesbrunn I | 3 | A1 |  |  |  | 0 | 0 | 0.32 | 0.94 | 1.1 | 0 | 0.02 | 0 | 0 | 0 | 0 |  |  | 0 | [10 empty] | 0 | Deutsch-Altenburg (8660) |  | AES | Group 12 | Fahlerz | [5 empty] | SAM 1968, vol. 2; Krause 2003, n° 11243
SAM 11262 | Spiralröllchen | spiral | 417 | [5 empty] | Göttlesbrunn I | 3 | A1 |  |  |  | 0 | 0 | 1.6 | 1.65 | 0.96 | 0 | 0.093 | 0 | 0 | 0 | 0 |  |  | 0 | [10 empty] | 0 | Deutsch-Altenburg (8661) |  | AES | Group 12 | Fahlerz | [5 empty] | SAM 1968, vol. 2; Krause 2003, n° 11262
SAM 11263 | Spiralröllchen | spiral | 417 | [5 empty] | Göttlesbrunn I | 3 | A1 |  |  |  | 0 | 0.002 | 1.55 | 1.95 | 0.78 | 0 | 0.11 | 0 | 0 | 0 | 0 |  |  | 0 | [10 empty] | 0 | Deutsch-Altenburg (8661) |  | AES | Group 12 | Fahlerz | [5 empty] | SAM 1968, vol. 2; Krause 2003, n° 11263
SAM 1127 | Hammeraxt | Hammeraxe | 131 | [5 empty] | Marija Gorica | 15 | Neolithic |  |  |  | 0 | 0 | 0 | 0.0025 | 0.06 | 0 | 0 | 0 | 0 | 0 | 0.04 |  |  | 0 | [10 empty] | 0 | Zagreb 1631 | Sb<0.005 | AES | Group 1 | Copper | [5 empty] | SAM 1968, vol. 2; Krause 2003, n° 1127
SAM 11287 | Ösenringbarren | Ösenringbarren | 702 | [5 empty] | Guttenbrunn II | 3 | A1 |  |  |  | 0 | 0 | 1.6 | 1.6 | 0.81 | 0.002 | 0.2 | 0 | 0 | 0 | 0 |  |  | 0 | [10 empty] | 0 | Mistelbach I 319188 |  | AES | Group 12 | Fahlerz | [5 empty] | SAM 1968, vol. 2; Krause 2003, n° 11287
SAM 11326 | Absatzbeil | palstave | 114 | [5 empty] | Tulln | 5 | A2b |  |  |  | 6 | 0.07 | 0.45 | 0.14 | 0.03 | 0.42 | 0 | 0 | 0 | 0 | 0.001 |  |  | 0 | [10 empty] | 0 | Tulln 3112b273 |  | AES | Group 14 | Bronze | [5 empty] | SAM 1968, vol. 2; Krause 2003, n° 11326
SAM 11327 | Nietdolch, 3 Niete | dagger, 3 rivets | 212 | [5 empty] | Tulln | 5 | A2b |  |  |  | 0 | 0.002 | 1.3 | 1.3 | 0.68 | 0.02 | 0.037 | 0 | 0 | 0 | 0 |  |  | 0 | [10 empty] | 0 | Tulln 3112a275 |  | AES | Group 12 | Fahlerz | [5 empty] | SAM 1968, vol. 2; Krause 2003, n° 11327
SAM 11328 | Absatzbeil | palstave | 114 | [5 empty] | Langenrohr I | 5 | A2b |  |  |  | 7.2 | 0 | 0.66 | 0.43 | 0.03 | 0.69 | 0 | 0 | 0 | 0 | 0.02 |  |  | 0 | [10 empty] | 0 | Tulln 1277 |  | AES | Group 14 | Bronze | [5 empty] | SAM 1968, vol. 2; Krause 2003, n° 11328
SAM 11329 | Scheibenkopfnadel | disc-headed pin | 604 | [5 empty] | Fels am Wagram | 3 | A1 |  |  |  | 0.01 | 0 | 0.39 | 0.65 | 0.63 | 0.07 | 0 | 0 | 0 | 0 | 0 |  |  | 0 | [10 empty] | 0 | Tulln 347279 |  | AES | Group 12 | Fahlerz | [5 empty] | SAM 1968, vol. 2; Krause 2003, n° 11329
SAM 11330 | Kugelkopfnadel, durchlocht | globular head pin, punctured | 616 | [5 empty] | Fels am Wagram | 4 | A2a |  |  |  | 10 | 1.45 | 0.11 | 0.14 | 0.14 | 0.06 | 0.016 | 0 | 0 | 0 | 0 |  |  | 0 | [10 empty] | 0 | Tulln 1090281 |  | AES | Group 12 | Bronze | [5 empty] | SAM 1968, vol. 2; Krause 2003, n° 11330
SAM 11331 | Armring, offen | Armring, open | 405 | [5 empty] | Fels am Wagram | 4 | A2a |  |  |  | 10 | 0 | 0.07 | 0.1 | 0.12 | 0.03 | 0.0002 | 0 | 0 | 0 | 0.001 |  |  | 0 | [10 empty] | 0 | Tulln 1089283 |  | AES | Group 7 | Bronze | [5 empty] | SAM 1968, vol. 2; Krause 2003, n° 11331
SAM 11332 | Halsring | collar | 403 | [5 empty] | Fels am Wagram | 3 | A1 |  |  |  | 0.01 | 0 | 0.29 | 0.51 | 0.57 | 0.02 | 0.004 | 0 | 0 | 0 | 0 |  |  | 0 | [10 empty] | 0 | Tulln 347285 |  | AES | Group 12 | Fahlerz | [5 empty] | SAM 1968, vol. 2; Krause 2003, n° 11332
SAM 11333 | Hülsennadel | socket pin | 606 | [5 empty] | Fels am Wagram | 3 | A1 |  |  |  | 7.1 | 0.03 | 0.13 | 0.26 | 0.33 | 0.03 | 0.011 | 0 | 0 | 0 | 0 |  |  | 0 | [10 empty] | 0 | Tulln 1084287 |  | AES | Group 12 | Bronze | [5 empty] | SAM 1968, vol. 2; Krause 2003, n° 11333
SAM 11334 | Noppenring, fragm. | bumped ring, fragm. | 414 | [5 empty] | Fels am Wagram | 3 | A1 |  |  |  | 10 | 1.4 | 0.08 | 0.17 | 0.23 | 0.03 | 0.006 | 0 | 0 | 0 | 0.001 |  |  | 0 | [10 empty] | 0 | Tulln 347d289 |  | AES | Group 7 | Bronze | [5 empty] | SAM 1968, vol. 2; Krause 2003, n° 11334
SAM 11335 | Noppenring | bumped ring | 413 | [5 empty] | Fels am Wagram | 3 | A1 |  |  |  | 0.01 | 0 | 0.73 | 1 | 0.98 | 0.002 | 0.024 | 0 | 0 | 0 | 0 |  |  | 0 | [10 empty] | 0 | Tulln 1088291 |  | AES | Group 12 | Fahlerz | [5 empty] | SAM 1968, vol. 2; Krause 2003, n° 11335
SAM 11336 | Hülsennadel | socket pin | 606 | [5 empty] | Fels am Wagram | 3 | A1 |  |  |  | 3.4 | 0 | 0.03 | 0.08 | 0.08 | 0.07 | 0.0002 | 0 | 0 | 0 | 0.001 |  |  | 0 | [10 empty] | 0 | Tulln, Heimatmus. 1085 |  | AES | Group 1 | Bronze | [5 empty] | SAM 1968, vol. 2; Krause 2003, n° 11336
SAM 11337 | Noppenring | bumped ring | 413 | [5 empty] | Fels am Wagram | 3 | A1 |  |  |  | 0.01 | 0.03 | 0.48 | 0.64 | 1.5 | 0.002 | 0.025 | 0 | 0 | 0 | 0.001 |  |  | 0 | [10 empty] | 0 | Tulln 347a293 |  | AES | Group 12 | Fahlerz | [5 empty] | SAM 1968, vol. 2; Krause 2003, n° 11337
SAM 11338 | Noppenring | bumped ring | 413 | [5 empty] | Fels am Wagram | 3 | A1 |  |  |  | 0.01 | 0.02 | 0.8 | 1 | 0.53 | 0.02 | 0.017 | 0 | 0 | 0 | 0.001 |  |  | 0 | [10 empty] | 0 | Tulln 347295 |  | AES | Group 12 | Fahlerz | [5 empty] | SAM 1968, vol. 2; Krause 2003, n° 11338
SAM 11339 | Fingerring | Fingerring | 418 | [5 empty] | Fels am Wagram | 3 | A1 |  |  |  | 2.8 | 2.4 | 0.01 | 0.13 | 0.23 | 0.07 | 0.005 | 0 | 0.25 | 0 | 0.02 |  |  | 0 | [10 empty] | 0 | Tulln 10g7297 |  | AES | Group 7 | Bronze | [5 empty] | SAM 1968, vol. 2; Krause 2003, n° 11339
SAM 11340 | Nietdolch, 4 Niete | dagger, 4 rivets | 212 | [5 empty] | Baumgarten | 5 | A2b |  |  |  | 6.8 | 0.002 | 0.67 | 0.11 | 0.06 | 0.42 | 0.0002 | 0 | 0 | 0 | 0.02 |  |  | 0 | [10 empty] | 0 | Tulln 353299 |  | AES | Group 14 | Bronze | [5 empty] | SAM 1968, vol. 2; Krause 2003, n° 11340
SAM 11341 | Hängespirale | spiral pendant | 530 | [5 empty] | Fels am Wagram | 4 | A2a |  |  |  | 8.6 | 0 | 0.05 | 0.07 | 0.15 | 0.08 | 0.012 | 0 | 0 | 0 | 0.02 |  |  | 0 | [10 empty] | 0 | Tulln 347301 |  | AES | Group 4 | Bronze | [5 empty] | SAM 1968, vol. 2; Krause 2003, n° 11341
SAM 114 | Lyranadel mit 3-teiliger Kopfplatte | pin with Lyra shaped headplate which is divided into three | 608 | [5 empty] | Haberskirch | 4 | A2a |  |  |  | 7 | 0 | 0.16 | 0.15 | 0.04 | 0 | 0.001 | 0 | 0 | 0 | 0 |  |  | 0 | [10 empty] | 0 | Sigmaringen 847 |  | AES | Group 6 | Bronze | [5 empty] | SAM 1960; Krause 2003, n° 114
SAM 11437 | Flachbeil | flat axe | 104 | [5 empty] | Hollabrunn | 22 | CA |  |  |  | 0 | 0 | 0 | 0.44 | 0.37 | 0.001 | 0.031 | 0 | 0 | 0 | 0 |  |  | 0 | [10 empty] | 0 | Hollabrunn, 682500 |  | AES | Group 7 | Fahlerz | [5 empty] | SAM 1968, vol. 2; Krause 2003, n° 11437
SAM 11448 | dagger balde, 2 rivets | dagger balde, 2 rivets | 212 | [5 empty] | Weinbauschule | 3 | A1 |  |  |  | 4.6 | 0.41 | 1.8 | 1.05 | 0.94 | 0.02 | 0.054 | 0 | 0 | 0 | 0.001 |  |  | 0 | [10 empty] | 0 | Hollabrunn, 657527 |  | AES | Group 12 | Bronze | [5 empty] | SAM 1968, vol. 2; Krause 2003, n° 11448
SAM 11450 | Ösenringbarren | Ösenringbarren | 702 | [5 empty] | Donau river I | 3 | A1 |  |  |  | 0 | 0.002 | 1.1 | 1.35 | 0.58 | 0 | 0.094 | 0 | 0 | 0 | 0 |  |  | 0 | [10 empty] | 0 | Traismauer 153531 |  | AES | Group 12 | Fahlerz | [5 empty] | SAM 1968, vol. 2; Krause 2003, n° 11450
SAM 11451 | Ösenringbarren | Ösenringbarren | 702 | [5 empty] | Donau river I | 3 | A1 |  |  |  | 0.01 | 0 | 0.004 | 0.02 | 0.005 | 0.03 | 0.0002 | 0 | 0 | 0 | 0.02 |  |  | 0 | [10 empty] | 0 | Traismauer 153533 |  | AES | Group 1 | Copper | [5 empty] | SAM 1968, vol. 2; Krause 2003, n° 11451
SAM 11452 | Spiralring | Spiralring | 409 | [5 empty] | Gemeinlebarn | 3 | A1 |  |  |  | 0 | 0.002 | 1.4 | 1.5 | 0.68 | 0 | 0.008 | 0 | 0 | 0 | 0 |  |  | 0 | [10 empty] | 0 | Traismauer 252535 |  | AES | Group 12 | Fahlerz | [5 empty] | SAM 1968, vol. 2; Krause 2003, n° 11452
SAM 11453 | Noppenring, fragm. | bumped ring, fragm. | 414 | [5 empty] | Gemeinlebarn | 3 | A1 |  |  |  | 0 | 0 | 0.52 | 0.78 | 0.6 | 0 | 0.006 | 0 | 0 | 0 | 0.001 |  |  | 0 | [10 empty] | 0 | Traismauer 257537 |  | AES | Group 12 | Fahlerz | [5 empty] | SAM 1968, vol. 2; Krause 2003, n° 11453
SAM 11454 | Schleifenring | looped ring | 414 | [5 empty] | Gemeinlebarn | 3 | A1 |  |  |  | 10 | 0 | 0.07 | 0.16 | 0.21 | 0.002 | 0.015 | 0 | 0 | 0 | 0.001 |  |  | 0 | [10 empty] | 0 | Traismauer 257539 |  | AES | Group 7 | Bronze | [5 empty] | SAM 1968, vol. 2; Krause 2003, n° 11454
SAM 11455 | Schleifenring | looped ring | 414 | [5 empty] | Gemeinlebarn | 3 | A1 |  |  |  | 9.6 | 0.002 | 0.04 | 0.13 | 0.16 | 0.03 | 0.011 | 0 | 0 | 0 | 0.001 |  |  | 0 | [10 empty] | 0 | Traismauer 257541 |  | AES | Group 7 | Bronze | [5 empty] | SAM 1968, vol. 2; Krause 2003, n° 11455
SAM 11456 | Spiralröllchen | spiral | 417 | [5 empty] | Gemeinlebarn | 3 | A1 |  |  |  | 0 | 0 | 0.63 | 0.56 | 0.81 | 0.08 | 0 | 0 | 0 | 0 | 0.001 |  |  | 0 | [10 empty] | 0 | Traismauer 254543 |  | AES | Group 12 | Fahlerz | [5 empty] | SAM 1968, vol. 2; Krause 2003, n° 11456
SAM 11457 | Spiralröllchen | spiral | 417 | [5 empty] | Gemeinlebarn | 3 | A1 |  |  |  | 0 | 0 | 0.46 | 0.75 | 0.72 | 0.005 | 0.005 | 0 | 0 | 0 | 0.001 |  |  | 0 | [10 empty] | 0 | Traismauer 255545 |  | AES | Group 12 | Fahlerz | [5 empty] | SAM 1968, vol. 2; Krause 2003, n° 11457
SAM 11464 | Pfriem | awl | 806 | [5 empty] | Elsarn im Strasserthale | 3 | A1 |  |  |  | 0.01 | 0 | 1.35 | 0.9 | 0.68 | 0.005 | 0.048 | 0 | 0 | 0 | 0 |  |  | 0 | [10 empty] | 0 | Langenlois 62559 |  | AES | Group 12 | Fahlerz | [5 empty] | SAM 1968, vol. 2; Krause 2003, n° 11464
SAM 11465 | Armring, klein | Armring, small | 407 | [5 empty] | Elsarn im Strasserthale | 4 | A2a |  |  |  | 8.8 | 0 | 0.07 | 0.08 | 0.08 | 0.06 | 0.009 | 0 | 0.002 | 0 | 0 |  |  | 0 | [10 empty] | 0 | Langenlois 61561 |  | AES | Group 1 | Bronze | [5 empty] | SAM 1968, vol. 2; Krause 2003, n° 11465
SAM 11466 | Armring, klein | Armring, small | 407 | [5 empty] | Elsarn im Strasserthale | 4 | A2a |  |  |  | 9.2 | 0 | 0.02 | 0.05 | 0.04 | 0.04 | 0.0005 | 0 | 0 | 0 | 0 |  |  | 0 | [10 empty] | 0 | Langenlois 61563 |  | AES | Group 1 | Bronze | [5 empty] | SAM 1968, vol. 2; Krause 2003, n° 11466
SAM 11467 | Noppenring | bumped ring | 414 | [5 empty] | Ried Panzaun | 3 | A1 |  |  |  | 0 | 0.002 | 1.45 | 1.6 | 0.62 | 0.005 | 0.049 | 0 | 0 | 0 | 0 |  |  | 0 | [10 empty] | 0 | Langenlois 63565 |  | AES | Group 12 | Fahlerz | [5 empty] | SAM 1968, vol. 2; Krause 2003, n° 11467
SAM 11468 | Schleifenring | looped ring | 414 | [5 empty] | Ried Panzaun | 3 | A1 |  |  |  | 0.01 | 0 | 0.07 | 0.4 | 0.92 | 0.47 | 0.0002 | 0 | 0 | 0 | 0 |  |  | 0 | [10 empty] | 0 | Langenlois 64567 |  | AES | Group 13 | Fahlerz | [5 empty] | SAM 1968, vol. 2; Krause 2003, n° 11468
SAM 11469 | Noppenring | bumped ring | 414 | [5 empty] | Ried Panzaun | 3 | A1 |  |  |  | 0 | 0 | 0.15 | 0.5 | 1.25 | 0.002 | 0.027 | 0 | 0 | 0 | 0.001 |  |  | 0 | [10 empty] | 0 | Langenlois 64569 |  | AES | Group 12 | Fahlerz | [5 empty] | SAM 1968, vol. 2; Krause 2003, n° 11469
SAM 11470 | Noppenring | bumped ring | 414 | [5 empty] | Ried Panzaun | 3 | A1 |  |  |  | 0 | 0 | 0.22 | 0.48 | 0.53 | 0.01 | 0 | 0 | 0 | 0 | 0.001 |  |  | 0 | [10 empty] | 0 | Langenlois 65571 |  | AES | Group 12 | Fahlerz | [5 empty] | SAM 1968, vol. 2; Krause 2003, n° 11470
SAM 11471 | Spiralfragment | Spiralfragment | 517 | [5 empty] | Koglberg | 22 | CA |  |  |  | 0 | 0 | 0 | 0.42 | 0.22 | 0 | 0.005 | 0 | 0 | 0 | 0.001 |  |  | 0 | [10 empty] | 0 | Langenlois 131573 |  | AES | Group 7 | Fahlerz | [5 empty] | SAM 1968, vol. 2; Krause 2003, n° 11471
SAM 11472 | Nietdolch, 4 Niete | dagger, 4 rivets | 210 | [5 empty] | Falkenstein | 4 | A2a |  |  |  | 0.01 | 0.06 | 0.84 | 0.05 | 0.01 | 0.01 | 0.018 | 0 | 0 | 0 | 0.001 |  |  | 0 | [10 empty] | 0 | Krems Ee32575 |  | AES | Group 2 | Arsenical copper | [5 empty] | SAM 1968, vol. 2; Krause 2003, n° 11472
SAM 11473 | Hülsennadel | socket pin | 606 | [5 empty] | Gedersdorf | 3 | A1 |  |  |  | 0.07 | 0 | 0.72 | 0.84 | 0.48 | 0.18 | 0.006 | 0 | 0 | 0 | 0.001 |  |  | 0 | [10 empty] | 0 | Krems |  | AES | Group 16 | Fahlerz | [5 empty] | SAM 1968, vol. 2; Krause 2003, n° 11473
SAM 11474 | Rollennadel | roll-headed pin | 610 | [5 empty] | Gedersdorf | 3 | A1 |  |  |  | 0 | 0 | 1.05 | 0.57 | 0.51 | 0 | 0 | 0 | 0 | 0 | 0.001 |  |  | 0 | [10 empty] | 0 | Krems |  | AES | Group 12 | Fahlerz | [5 empty] | SAM 1968, vol. 2; Krause 2003, n° 11474
SAM 11475 | Noppenring, fragm. | bumped ring, fragm. | 414 | [5 empty] | Gedersdorf | 3 | A1 |  |  |  | 3.6 | 0.002 | 0.76 | 1.75 | 1 | 0.24 | 0.015 | 0 | 0 | 0 | 0 |  |  | 0 | [10 empty] | 0 | Krems |  | AES | Group 16 | Bronze | [5 empty] | SAM 1968, vol. 2; Krause 2003, n° 11475
SAM 11476 | Stirnband | headband | 522 | [5 empty] | Gedersdorf | 3 | A1 |  |  |  | 0.01 | 0 | 0.74 | 0.96 | 1 | 0.74 | 0.0002 | 0 | 0 | 0 | 0.02 |  |  | 0 | [10 empty] | 0 | Krems |  | AES | Group 16 | Fahlerz | [5 empty] | SAM 1968, vol. 2; Krause 2003, n° 11476
SAM 11477 | Ösenhalsring | Ösenhalsring | 403 | [5 empty] | Gedersdorf | 3 | A1 |  |  |  | 0 | 0 | 0.48 | 1.45 | 0.7 | 0.08 | 0.014 | 0 | 0 | 0 | 0 |  |  | 0 | [10 empty] | 0 | Krems |  | AES | Group 12 | Fahlerz | [5 empty] | SAM 1968, vol. 2; Krause 2003, n° 11477
SAM 11478 | Absatzbeil | palstave | 114 | [5 empty] | Seiberer | 5 | A2b |  |  |  | 8.6 | 0.1 | 0.68 | 0.6 | 0.01 | 0.44 | 0 | 0 | 0 | 0 | 0.03 |  |  | 0 | [10 empty] | 0 | Krems Ee29592 |  | AES | Group 14 | Bronze | [5 empty] | SAM 1968, vol. 2; Krause 2003, n° 11478
SAM 11479 | Absatzbeil | palstave | 114 | [5 empty] | Reichaueramt | 5 | A2b |  |  |  | 7.4 | 0.002 | 1 | 1.7 | 0.03 | 0.82 | 0 | 0 | 0 | 0 | 0.03 |  |  | 0 | [10 empty] | 0 | Krems Ee33594 |  | AES | Group 14 | Bronze | [5 empty] | SAM 1968, vol. 2; Krause 2003, n° 11479
SAM 11480 | Kegelkopfnadel, vierkantiger Schaft | cone-head pin, squareder Schaft | 627 | [5 empty] | Stratzing | 5 | A2b |  |  |  | 7 | 0.002 | 0.59 | 0.18 | 0.03 | 0.37 | 0 | 0 | 0 | 0 | 0.001 |  |  | 0 | [10 empty] | 0 | Krems Ee56596 |  | AES | Group 14 | Bronze | [5 empty] | SAM 1968, vol. 2; Krause 2003, n° 11480
SAM 11481 | Armband, längsgerippt | Armband, ribs around | 408 | [5 empty] | Stratzing | 5 | A2b |  |  |  | 7.6 | 0 | 1.75 | 0.05 | 0.02 | 0.41 | 0.0002 | 0 | 0 | 0 | 0.001 |  |  | 0 | [10 empty] | 0 | Krems Ee55598 |  | AES | Group 11 | Bronze | [5 empty] | SAM 1968, vol. 2; Krause 2003, n° 11481
SAM 11482 | Rollennadel | roll-headed pin | 610 | [5 empty] | Hocker | 3 | A1 |  |  |  | 0 | 0.002 | 1.1 | 1.05 | 0.54 | 0.002 | 0.048 | 0 | 0 | 0 | 0.001 |  |  | 0 | [10 empty] | 0 | Krems |  | AES | Group 12 | Fahlerz | [5 empty] | SAM 1968, vol. 2; Krause 2003, n° 11482
SAM 11483 | Noppenring | bumped ring | 414 | [5 empty] | Hocker | 3 | A1 |  |  |  | 0.01 | 0.002 | 0.43 | 1 | 0.74 | 0.06 | 0.032 | 0 | 0 | 0 | 0.02 |  |  | 0 | [10 empty] | 0 | Krems |  | AES | Group 12 | Fahlerz | [5 empty] | SAM 1968, vol. 2; Krause 2003, n° 11483
SAM 11484 | Schleifenring | looped ring | 414 | [5 empty] | Hocker | 3 | A1 |  |  |  | 0 | 0.002 | 0.5 | 0.64 | 0.66 | 0.01 | 0.025 | 0 | 0 | 0 | 0 |  |  | 0 | [10 empty] | 0 | Krems |  | AES | Group 12 | Fahlerz | [5 empty] | SAM 1968, vol. 2; Krause 2003, n° 11484
SAM 11485 | Noppenring | bumped ring | 414 | [5 empty] | Hocker | 3 | A1 |  |  |  | 0.01 | 0 | 0.23 | 0.64 | 0.79 | 0.06 | 0.015 | 0 | 0 | 0 | 0 |  |  | 0 | [10 empty] | 0 | Krems |  | AES | Group 12 | Fahlerz | [5 empty] | SAM 1968, vol. 2; Krause 2003, n° 11485
SAM 11486 | Ösenringbarren | Ösenringbarren | 702 | [5 empty] | Langenrohr II | 3 | A1 |  |  |  | 0 | 0.002 | 0.89 | 1.25 | 0.36 | 0.05 | 0.035 | 0 | 0 | 0 | 0 |  |  | 0 | [10 empty] | 0 | Krems |  | AES | Group 12 | Fahlerz | [5 empty] | SAM 1968, vol. 2; Krause 2003, n° 11486
SAM 11487 | Ösenringbarren | Ösenringbarren | 702 | [5 empty] | Langenrohr II | 3 | A1 |  |  |  | 0 | 0 | 1.05 | 1.2 | 0.46 | 0.02 | 0.061 | 0 | 0 | 0 | 0 |  |  | 0 | [10 empty] | 0 | Krems |  | AES | Group 12 | Fahlerz | [5 empty] | SAM 1968, vol. 2; Krause 2003, n° 11487
SAM 11488 | Ösenringbarren | Ösenringbarren | 702 | [5 empty] | Langenrohr II | 3 | A1 |  |  |  | 0 | 0.002 | 0.68 | 1.45 | 0.77 | 0.002 | 0.06 | 0 | 0 | 0 | 0 |  |  | 0 | [10 empty] | 0 | Krems |  | AES | Group 12 | Fahlerz | [5 empty] | SAM 1968, vol. 2; Krause 2003, n° 11488
SAM 11489 | Ösenringbarren | Ösenringbarren | 702 | [5 empty] | Langenrohr II | 3 | A1 |  |  |  | 0 | 0 | 1.4 | 1.4 | 0.96 | 0.02 | 0.062 | 0 | 0 | 0 | 0 |  |  | 0 | [10 empty] | 0 | Krems |  | AES | Group 12 | Fahlerz | [5 empty] | SAM 1968, vol. 2; Krause 2003, n° 11489
SAM 11490 | Ösenringbarren | Ösenringbarren | 702 | [5 empty] | Langenrohr II | 3 | A1 |  |  |  | 0 | 0 | 0.01 | 0.002 | 0.005 | 0.02 | 0.0002 | 0 | 0 | 0 | 0.001 |  |  | 0 | [10 empty] | 0 | Krems |  | AES | Group 1 | Copper | [5 empty] | SAM 1968, vol. 2; Krause 2003, n° 11490
SAM 11491 | Ösenringbarren | Ösenringbarren | 702 | [5 empty] | Langenrohr II | 3 | A1 |  |  |  | 0 | 0 | 0.06 | 0.007 | 0.005 | 0.04 | 0.0002 | 0 | 0 | 0 | 0.02 |  |  | 0 | [10 empty] | 0 | Krems |  | AES | Group 1 | Copper | [5 empty] | SAM 1968, vol. 2; Krause 2003, n° 11491
SAM 11492 | Ösenringbarren | Ösenringbarren | 702 | [5 empty] | Langenrohr II | 3 | A1 |  |  |  | 0 | 0 | 1.45 | 1.2 | 0.68 | 0.02 | 0.067 | 0 | 0 | 0 | 0 |  |  | 0 | [10 empty] | 0 | Krems |  | AES | Group 12 | Fahlerz | [5 empty] | SAM 1968, vol. 2; Krause 2003, n° 11492
SAM 11493 | Ösenringbarren | Ösenringbarren | 702 | [5 empty] | Langenrohr II | 4 | A2a |  |  |  | 0 | 0 | 1.5 | 1.75 | 0.5 | 0.01 | 0.081 | 0 | 0 | 0 | 0 |  |  | 0 | [10 empty] | 0 | Krems |  | AES | Group 12 | Fahlerz | [5 empty] | SAM 1968, vol. 2; Krause 2003, n° 11493
SAM 11494 | Ösenringbarren | Ösenringbarren | 702 | [5 empty] | Langenrohr II | 3 | A1 |  |  |  | 0 | 0 | 1.45 | 1.8 | 0.53 | 0.05 | 0.051 | 0 | 0 | 0 | 0 |  |  | 0 | [10 empty] | 0 | Krems |  | AES | Group 12 | Fahlerz | [5 empty] | SAM 1968, vol. 2; Krause 2003, n° 11494
SAM 11495 | Ösenringbarren, Ring | Ösenringbarren, ring | 702 | [5 empty] | Langenrohr II | 3 | A1 |  |  |  | 0 | 0 | 1 | 1.55 | 0.72 | 0 | 0.06 | 0 | 0 | 0 | 0 |  |  | 0 | [10 empty] | 0 | Krems |  | AES | Group 12 | Fahlerz | [5 empty] | SAM 1968, vol. 2; Krause 2003, n° 11495
SAM 11496 | Ösenringbarren, Wicklung | Ösenringbarren, winding | 702 | [5 empty] | Langenrohr II | 3 | A1 |  |  |  | 10 | 0 | 0.004 | 0.009 | 0.005 | 0.12 | 0.0002 | 0 | 0 | 0 | 0.001 |  |  | 0 | [10 empty] | 0 | Krems |  | AES | Group 5 | Bronze | [5 empty] | SAM 1968, vol. 2; Krause 2003, n° 11496
SAM 11497 | Ösenringbarren | Ösenringbarren | 702 | [5 empty] | Langenrohr II | 3 | A1 |  |  |  | 0 | 0 | 1.3 | 1.65 | 0.9 | 0 | 0.084 | 0 | 0 | 0 | 0 |  |  | 0 | [10 empty] | 0 | Krems |  | AES | Group 12 | Fahlerz | [5 empty] | SAM 1968, vol. 2; Krause 2003, n° 11497
SAM 11498 | Ösenringbarren | Ösenringbarren | 702 | [5 empty] | Langenrohr II | 3 | A1 |  |  |  | 0 | 0 | 0.04 | 0.01 | 0.002 | 0.04 | 0 | 0 | 0 | 0 | 0.02 |  |  | 0 | [10 empty] | 0 | Krems |  | AES | Group 1 | Copper | [5 empty] | SAM 1968, vol. 2; Krause 2003, n° 11498
SAM 11499 | Spangenbarren | Spangenbarren | 704 | [5 empty] | Wachtberg | 4 | A2a |  |  |  | 0 | 0 | 0.27 | 0.03 | 0.005 | 0.06 | 0.0002 | 0 | 0 | 0 | 0.02 |  |  | 0 | [10 empty] | 0 | Langenlois |  | AES | Group 2 | Arsenical copper | [5 empty] | SAM 1968, vol. 2; Krause 2003, n° 11499
SAM 115 | Lyranadel mit 3-teiliger Kopfplatte | pin with Lyra shaped headplate which is divided into three | 608 | [5 empty] | Haberskirch | 4 | A2a |  |  |  | 8.4 | 0 | 0.17 | 0.16 | 0.04 | 0 | 0.0005 | 0 | 0 | 0 | 0 |  |  | 0 | [10 empty] | 0 | Sigmaringen 848 |  | AES | Group 6 | Bronze | [5 empty] | SAM 1960; Krause 2003, n° 115
SAM 11500 | Spangenbarren | Spangenbarren | 704 | [5 empty] | Wachtberg | 4 | A2a |  |  |  | 0 | 0 | 0.09 | 0.02 | 0.005 | 0.05 | 0.0002 | 0 | 0 | 0 | 0.02 |  |  | 0 | [10 empty] | 0 | Langenlois |  | AES | Group 1 | Copper | [5 empty] | SAM 1968, vol. 2; Krause 2003, n° 11500
SAM 11501 | Spangenbarren | Spangenbarren | 704 | [5 empty] | Wachtberg | 4 | A2a |  |  |  | 0.01 | 0.002 | 1.25 | 0.02 | 0.01 | 0.08 | 0.0002 | 0 | 0 | 0.005 | 0.02 |  |  | 0 | [10 empty] | 0 | Langenlois |  | AES | Group 2 | Arsenical copper | [5 empty] | SAM 1968, vol. 2; Krause 2003, n° 11501
SAM 11502 | Spangenbarren | Spangenbarren | 704 | [5 empty] | Wachtberg | 4 | A2a |  |  |  | 0 | 0 | 0.26 | 0.06 | 0.005 | 0.15 | 0 | 0 | 0 | 0 | 0.02 |  |  | 0 | [10 empty] | 0 | Langenlois |  | AES | Group 11 | Fahlerz | [5 empty] | SAM 1968, vol. 2; Krause 2003, n° 11502
SAM 11503 | Spangenbarren | Spangenbarren | 704 | [5 empty] | Wachtberg | 4 | A2a |  |  |  | 0 | 0 | 0.18 | 0.23 | 0.14 | 0.17 | 0.005 | 0 | 0 | 0 | 0.02 |  |  | 0 | [10 empty] | 0 | Langenlois |  | AES | Group 16 | Fahlerz | [5 empty] | SAM 1968, vol. 2; Krause 2003, n° 11503
SAM 11504 | Nietdolch, 3 Niete | dagger, 3 rivets | 212 | [5 empty] | Ried Praidl | 3 | A1 |  |  |  | 2.8 | 0 | 1.2 | 1.2 | 0.9 | 0.002 | 0.06 | 0 | 0 | 0 | 0 |  |  | 0 | [10 empty] | 0 | Langenlois 59 |  | AES | Group 12 | Bronze | [5 empty] | SAM 1968, vol. 2; Krause 2003, n° 11504
SAM 11505 | Randleistenbeil | flanged axe | 111 | [5 empty] | Ried Praidl | 4 | A2a |  |  |  | 10 | 0 | 0.04 | 0.05 | 0.03 | 0.05 | 0.002 | 0 | 0 | 0 | 0 |  |  | 0 | [10 empty] | 0 | Langenlois 60 |  | AES | Group 1 | Bronze | [5 empty] | SAM 1968, vol. 2; Krause 2003, n° 11505
SAM 11511 | Rudernadel m.eingerollt. Kopf | oar headed pin with rolled head | 604 | [5 empty] | Jois | 3 | A1 |  |  |  | 0.01 | 0.002 | 1.05 | 1.15 | 0.36 | 0.84 | 0.01 | 0 | 0 | 0.03 | 0 |  |  | 0 | [10 empty] | 0 | Eisenstadt 24043 |  | AES | Group 16 | Fahlerz | [5 empty] | SAM 1968, vol. 2; Krause 2003, n° 11511
SAM 11512 | Spiralarmband | Spiralarmband | 408 | [5 empty] | Loretto | 3 | A1 |  |  |  | 0.01 | 0.02 | 0.2 | 2.1 | 1.05 | 1.6 | 0 | 0.0002 | 0 | 0.04 | 0.001 |  |  | 0 | [10 empty] | 0 | Eisenstadt 26193 |  | AES | Group 16 | Fahlerz | [5 empty] | SAM 1968, vol. 2; Krause 2003, n° 11512
SAM 11513 | Armring | Armring | 407 | [5 empty] | Loretto | 3 | A1 |  |  |  | 0 | 0.09 | 0.59 | 3.1 | 0.82 | 1.25 | 0.005 | 0.0002 | 0 | 0.05 | 0 |  |  | 0 | [10 empty] | 0 | Eisenstadt 26608 |  | AES | Group 16 | Fahlerz | [5 empty] | SAM 1968, vol. 2; Krause 2003, n° 11513
SAM 11514 | Nadelschaft | pin shaft | 602 | [5 empty] | Loretto | 3 | A1 |  |  |  | 8.4 | 0 | 0.009 | 0.01 | 0.005 | 0.09 | 0.0005 | 0 | 0 | 0 | 0.001 |  |  | 0 | [10 empty] | 0 | Eisenstadt 26932690 |  | AES | Group 1 | Bronze | [5 empty] | SAM 1968, vol. 2; Krause 2003, n° 11514
SAM 11515 | Armring, offen | Armring, open | 407 | [5 empty] | Loretto | 3 | A1 |  |  |  | 0 | 0.02 | 0.69 | 3.5 | 0.89 | 1.85 | 0.008 | 0 | 0 | 0.1 | 0 |  |  | 0 | [10 empty] | 0 | Eisenstadt 26718692 |  | AES | Group 16 | Fahlerz | [5 empty] | SAM 1968, vol. 2; Krause 2003, n° 11515
SAM 11516 | Armring | Armring | 407 | [5 empty] | Loretto | 3 | A1 |  |  |  | 0 | 0.02 | 0.83 | 3.6 | 1.4 | 3 | 0.008 | 0 | 0 | 0.14 | 0 |  |  | 0 | [10 empty] | 0 | Eisenstadt 26718/1694 |  | AES | Group 16 | Fahlerz | [5 empty] | SAM 1968, vol. 2; Krause 2003, n° 11516
SAM 11517 | Stirnband | headband | 522 | [5 empty] | Loretto | 3 | A1 |  |  |  | 0 | 0 | 0.002 | 0.53 | 1.45 | 0.97 | 0.0005 | 0.0003 | 0 | 0 | 0 |  |  | 0 | [10 empty] | 0 | Eisenstadt 26724696 |  | AES | Group 13 | Fahlerz | [5 empty] | SAM 1968, vol. 2; Krause 2003, n° 11517
SAM 11518 | Rudernadel m.eingerollt. Kopf | oar headed pin with rolled head | 604 | [5 empty] | Loretto | 3 | A1 |  |  |  | 0.01 | 0 | 0.83 | 2.8 | 0.77 | 3 | 0.008 | 0 | 0 | 0.1 | 0 |  |  | 0 | [10 empty] | 0 | Eisenstadt 26736698 |  | AES | Group 16 | Fahlerz | [5 empty] | SAM 1968, vol. 2; Krause 2003, n° 11518
SAM 11519 | Blechband, Enden einger. | band, ends einger. | 522 | [5 empty] | Loretto | 3 | A1 |  |  |  | 0 | 0 | 0.07 | 3.6 | 1.6 | 1.85 | 0.005 | 0 | 0 | 0 | 0.001 |  |  | 0 | [10 empty] | 0 | Eisenstadt 26234700 |  | AES | Group 13 | Fahlerz | [5 empty] | SAM 1968, vol. 2; Krause 2003, n° 11519
SAM 11520 | Rollennadel | roll-headed pin | 610 | [5 empty] | Loretto | 3 | A1 |  |  |  | 0 | 0 | 0.42 | 0.66 | 0.3 | 0.68 | 0.002 | 0 | 0 | 0.005 | 0.001 |  |  | 0 | [10 empty] | 0 | Eisenstadt 26696702 |  | AES | Group 16 | Fahlerz | [5 empty] | SAM 1968, vol. 2; Krause 2003, n° 11520
SAM 11521 | Drahtring, fragm. | wire ring, frag | 404 | [5 empty] | Loretto | 3 | A1 |  |  |  | 0.02 | 0.01 | 1.3 | 2.9 | 0.63 | 1.6 | 0.008 | 0 | 0 | 0.07 | 0 |  |  | 0 | [10 empty] | 0 | Eisenstadt 26226704 |  | AES | Group 16 | Fahlerz | [5 empty] | SAM 1968, vol. 2; Krause 2003, n° 11521
SAM 11522 | Armband | Armband | 408 | [5 empty] | Loretto | 3 | A1 |  |  |  | 0.01 | 0.002 | 0.62 | 5 | 0.88 | 1.2 | 0.008 | 0 | 0 | 0.13 | 0 |  |  | 0 | [10 empty] | 0 | Eisenstadt 26786706 |  | AES | Group 16 | Fahlerz | [5 empty] | SAM 1968, vol. 2; Krause 2003, n° 11522
SAM 11523 | Armring | Armring | 407 | [5 empty] | Loretto | 3 | A1 |  |  |  | 0 | 0.005 | 0.78 | 3.4 | 0.94 | 1.4 | 0.009 | 0 | 0 | 0.13 | 0 |  |  | 0 | [10 empty] | 0 | Eisenstadt 26785708 |  | AES | Group 16 | Fahlerz | [5 empty] | SAM 1968, vol. 2; Krause 2003, n° 11523
SAM 11524 | Blech, beidseitig einger. | sheet, rolled on both sides | 505 | [5 empty] | Loretto | 3 | A1 |  |  |  | 0 | 0 | 0.004 | 2.9 | 1.5 | 1.1 | 0.001 | 0 | 0 | 0 | 0 |  |  | 0 | [10 empty] | 0 | Eisenstadt 26533/3710 |  | AES | Group 13 | Fahlerz | [5 empty] | SAM 1968, vol. 2; Krause 2003, n° 11524
SAM 11525 | Blechröhrchen, fragm. | copper tube, fragm. | 604 | [5 empty] | Loretto | 3 | A1 |  |  |  | 0 | 0 | 0.52 | 3.1 | 0.86 | 1.05 | 0.007 | 0.0003 | 0 | 0.06 | 0.001 |  |  | 0 | [10 empty] | 0 | Eisenstadt 26533/11712 |  | AES | Group 16 | Fahlerz | [5 empty] | SAM 1968, vol. 2; Krause 2003, n° 11525
SAM 11526 | Glockenbecherdolch | flat beaker dagger | 212 | [5 empty] | Oggau I | 25 | CA |  |  |  | 0 | 0.002 | 1.3 | 0.002 | 0.005 | 0.005 | 0.0002 | 0 | 0 | 0 | 0 |  |  | 0 | [10 empty] | 0 | Eisenstadt 8910714 |  | AES | Group 2 | Arsenical copper | [5 empty] | SAM 1968, vol. 2; Krause 2003, n° 11526
SAM 11527 | Glockenbecherdolch | flat beaker dagger | 212 | [5 empty] | Oggau I | 25 | CA |  |  |  | 0.01 | 0.002 | 0.02 | 0.05 | 0.31 | 0.02 | 0.014 | 0 | 0 | 0 | 0 |  |  | 0 | [10 empty] | 0 | Eisenstadt 8093716 |  | AES | Group 4 | Fahlerz | [5 empty] | SAM 1968, vol. 2; Krause 2003, n° 11527
SAM 11528 | Spiralarmring | Spiralarmring | 409 | [5 empty] | Loretto | 3 | A1 |  |  |  | 0.01 | 0.01 | 1.05 | 4 | 0.84 | 2.3 | 0.0002 | 0 | 0 | 0.13 | 0 |  |  | 0 | [10 empty] | 0 | Eisenstadt 26830718 |  | AES | Group 16 | Fahlerz | [5 empty] | SAM 1968, vol. 2; Krause 2003, n° 11528
SAM 11529 | Rudernadel m.eingerollt. Kopf | oar headed pin with rolled head | 505 | [5 empty] | Loretto | 3 | A1 |  |  |  | 0.01 | 0.06 | 1.25 | 0.56 | 0.19 | 0.33 | 0.017 | 0 | 0 | 0 | 0 |  |  | 0 | [10 empty] | 0 | Eisenstadt 26332720 |  | AES | Group 16 | Fahlerz | [5 empty] | SAM 1968, vol. 2; Krause 2003, n° 11529
SAM 11530 | Ösenhalsring | Ösenhalsring | 403 | [5 empty] | Deutschkreutz | 3 | A1 |  |  |  | 3.2 | 0 | 1.8 | 1.35 | 0.66 | 0.002 | 0.05 | 0 | 0 | 0 | 0 |  |  | 0 | [10 empty] | 0 | Eisenstadt 23569722 |  | AES | Group 12 | Bronze | [5 empty] | SAM 1968, vol. 2; Krause 2003, n° 11530
SAM 11531 | Noppenring | bumped ring | 414 | [5 empty] | Mörbisch am See | 3 | A1 |  |  |  | 0.02 | 0 | 0.36 | 0.45 | 0.8 | 0.02 | 0.01 | 0 | 0 | 0 | 0 |  |  | 0 | [10 empty] | 0 | Eisenstadt 17363724 |  | AES | Group 12 | Fahlerz | [5 empty] | SAM 1968, vol. 2; Krause 2003, n° 11531
SAM 11532 | Armspirale, 3 Wind. | Armspiral, 3 winds | 409 | [5 empty] | Deutschkreutz | 3 | A1 |  |  |  | 7.2 | 0.31 | 1 | 1.15 | 0.44 | 0.88 | 0 | 0 | 0 | 0.04 | 0 |  |  | 0 | [10 empty] | 0 | Eisenstadt 23537726 |  | AES | Group 16 | Bronze | [5 empty] | SAM 1968, vol. 2; Krause 2003, n° 11532
SAM 11533 | Armspirale, 6 Wind. | Armspiral, 6 winds | 409 | [5 empty] | Deutschkreutz | 3 | A1 |  |  |  | 0 | 0 | 1.05 | 1.75 | 0.65 | 0.002 | 0.042 | 0 | 0 | 0 | 0 |  |  | 0 | [10 empty] | 0 | Eisenstadt 23564728 |  | AES | Group 12 | Fahlerz | [5 empty] | SAM 1968, vol. 2; Krause 2003, n° 11533
SAM 11534 | Dolch | dagger | 212 | [5 empty] | Drassburg I | 5 | A2b |  |  |  | 15 | 0 | 0.28 | 0.2 | 0.02 | 0.25 | 0.009 | 0 | 0 | 0 | 0.02 |  |  | 0 | [10 empty] | 0 | Eisenstadt 14276730 |  | AES | Group 14 | Bronze | [5 empty] | SAM 1968, vol. 2; Krause 2003, n° 11534
SAM 11535 | Armspirale, mit eingerollten Enden | Armspiral, with rolled ends | 409 | [5 empty] | Oggau I | 4 | A2a |  |  |  | 7.3 | 0 | 1.15 | 0.09 | 0.01 | 0.77 | 0 | 0 | 0 | 0 | 0.001 |  |  | 0 | [10 empty] | 0 | Eisenstadt 18220732 |  | AES | Group 11 | Bronze | [5 empty] | SAM 1968, vol. 2; Krause 2003, n° 11535
SAM 11536 | Rollennadel | roll-headed pin | 610 | [5 empty] | Oggau I | 3 | A1 |  |  |  | 0 | 0 | 0.04 | 0.55 | 0.37 | 0.11 | 0.008 | 0 | 0 | 0 | 0 |  |  | 0 | [10 empty] | 0 | Eisenstadt 20629734 |  | AES | Group 13 | Fahlerz | [5 empty] | SAM 1968, vol. 2; Krause 2003, n° 11536
SAM 11537 | Armspirale, mit eingerollten Enden | Armspiral, with rolled ends | 409 | [5 empty] | Oggau I | 4 | A2a |  |  |  | 7 | 0 | 1.1 | 0.07 | 0.01 | 0.79 | 0 | 0 | 0 | 0 | 0 |  |  | 0 | [10 empty] | 0 | Eisenstadt 18221736 |  | AES | Group 11 | Bronze | [5 empty] | SAM 1968, vol. 2; Krause 2003, n° 11537
SAM 11542 | Ösenhalsring | Ösenhalsring | 403 | [5 empty] | Parndorf | 3 | A1 |  |  |  | 0 | 0 | 1.5 | 1.45 | 0.42 | 0 | 0.082 | 0 | 0 | 0 | 0 |  |  | 0 | [10 empty] | 0 | Eisenstadt 19007a746 |  | AES | Group 12 | Fahlerz | [5 empty] | SAM 1968, vol. 2; Krause 2003, n° 11542
SAM 11543 | Ösenhalsring | Ösenhalsring | 403 | [5 empty] | Deutschkreutz | 3 | A1 |  |  |  | 0 | 0 | 0.37 | 0.64 | 0.43 | 0.03 | 0.01 | 0 | 0 | 0 | 0 |  |  | 0 | [10 empty] | 0 | Eisenstadt 23536748 |  | AES | Group 12 | Fahlerz | [5 empty] | SAM 1968, vol. 2; Krause 2003, n° 11543
SAM 11544 | Ösenhalsring | Ösenhalsring | 403 | [5 empty] | Deutschkreutz | 3 | A1 |  |  |  | 0 | 0 | 1.65 | 1.3 | 0.42 | 0 | 0.14 | 0 | 0 | 0 | 0 |  |  | 0 | [10 empty] | 0 | Eisenstadt 23535 750 |  | AES | Group 12 | Fahlerz | [5 empty] | SAM 1968, vol. 2; Krause 2003, n° 11544
SAM 11545 | Ösenhalsring | Ösenhalsring | 403 | [5 empty] | Deutschkreutz | 3 | A1 |  |  |  | 0.01 | 0 | 1.55 | 1.1 | 0.38 | 0.002 | 0.07 | 0 | 0 | 0 | 0 |  |  | 0 | [10 empty] | 0 | Eisenstadt 23562752 |  | AES | Group 12 | Fahlerz | [5 empty] | SAM 1968, vol. 2; Krause 2003, n° 11545
SAM 11546 | Ösenhalsring | Ösenhalsring | 403 | [5 empty] | Deutschkreutz | 3 | A1 |  |  |  | 0 | 0 | 1.75 | 1.6 | 0.43 | 0.002 | 0.055 | 0 | 0 | 0 | 0 |  |  | 0 | [10 empty] | 0 | Eisenstadt 21751754 |  | AES | Group 12 | Fahlerz | [5 empty] | SAM 1968, vol. 2; Krause 2003, n° 11546
SAM 11547 | Ösenhalsring | Ösenhalsring | 403 | [5 empty] | Deutschkreutz | 3 | A1 |  |  |  | 0 | 0 | 1.75 | 1.7 | 0.47 | 0 | 0.17 | 0 | 0 | 0 | 0 |  |  | 0 | [10 empty] | 0 | Eisenstadt 17327756 |  | AES | Group 12 | Fahlerz | [5 empty] | SAM 1968, vol. 2; Krause 2003, n° 11547
SAM 11548 | Ösenhalsring | Ösenhalsring | 403 | [5 empty] | Deutschkreutz | 3 | A1 |  |  |  | 0 | 0 | 1.35 | 1.45 | 0.38 | 0 | 0.088 | 0 | 0 | 0 | 0 |  |  | 0 | [10 empty] | 0 | Eisenstadt 23576758 |  | AES | Group 12 | Fahlerz | [5 empty] | SAM 1968, vol. 2; Krause 2003, n° 11548
SAM 11549 | Scheibenkopfnadel | disc-headed pin | 604 | [5 empty] | Deutschkreutz | 3 | A1 |  |  |  | 0 | 0.002 | 0.88 | 1 | 0.4 | 0.03 | 0.04 | 0 | 0 | 0 | 0 |  |  | 0 | [10 empty] | 0 | Eisenstadt 17328760 |  | AES | Group 12 | Fahlerz | [5 empty] | SAM 1968, vol. 2; Krause 2003, n° 11549
SAM 11550 | Armspirale, mit eingerollten Enden | Armspiral, with rolled ends | 409 | [5 empty] | Föllik | 4 | A2a |  |  |  | 6.7 | 0 | 0.45 | 0.005 | 0.03 | 0.03 | 0.0002 | 0 | 0 | 0 | 0.001 |  |  | 0 | [10 empty] | 0 | Eisenstadt 16213762 |  | AES | Group 2 | Bronze | [5 empty] | SAM 1968, vol. 2; Krause 2003, n° 11550
SAM 11551 | Armspirale, mit eingerollten Enden | Armspiral, with rolled ends | 409 | [5 empty] | Föllik | 4 | A2a |  |  |  | 6.7 | 0.002 | 0.84 | 0.13 | 0.005 | 0.9 | 0 | 0 | 0 | 0 | 0.02 |  |  | 0 | [10 empty] | 0 | Eisenstadt 9471764 |  | AES | Group 14 | Bronze | [5 empty] | SAM 1968, vol. 2; Krause 2003, n° 11551
SAM 11552 | Armspirale, mit eingerollten Enden | Armspiral, with rolled ends | 409 | [5 empty] | Föllik | 4 | A2a |  |  |  | 6.2 | 0 | 0.8 | 0.11 | 0.005 | 0.84 | 0 | 0 | 0 | 0 | 0.02 |  |  | 0 | [10 empty] | 0 | Eisenstadt 9470766 |  | AES | Group 14 | Bronze | [5 empty] | SAM 1968, vol. 2; Krause 2003, n° 11552
SAM 11554 | Scheibenkopfnadel, verz. | disc-headed pin, decorated | 604 | [5 empty] | Deutschkreutz | 3 | A1 |  |  |  | 0.01 | 0 | 0.46 | 1 | 0.86 | 0.005 | 0.004 | 0 | 0 | 0 | 0 |  |  | 0 | [10 empty] | 0 | Eisenstadt l7329770 |  | AES | Group 12 | Fahlerz | [5 empty] | SAM 1968, vol. 2; Krause 2003, n° 11554
SAM 11555 | Nietdolch, 4 Niete | dagger, 4 rivets | 212 | [5 empty] | Sandäcker | 3 | A1 |  |  |  | 4.2 | 0.09 | 1.1 | 1.6 | 0.75 | 0.13 | 0.04 | 0 | 0 | 0 | 0 |  |  | 0 | [10 empty] | 0 | Eisenstadt 8985772 |  | AES | Group 16 | Bronze | [5 empty] | SAM 1968, vol. 2; Krause 2003, n° 11555
SAM 11556 | Armspirale, 9 Wind. | Armspiral, 9 winds | 409 | [5 empty] | Föllik | 4 | A2a |  |  |  | 6.2 | 0 | 0.49 | 0.005 | 0.02 | 0.05 | 0.0002 | 0 | 0 | 0 | 0 |  |  | 0 | [10 empty] | 0 | Eisenstadt 16212774 |  | AES | Group 2 | Bronze | [5 empty] | SAM 1968, vol. 2; Krause 2003, n° 11556
SAM 11557 | Nietdolch, 4 Niete | dagger, 4 rivets | 212 | [5 empty] | Mattersburg | 4 | A2a |  |  |  | 3.6 | 0.002 | 0.3 | 1.3 | 0.01 | 0.38 | 0.0002 | 0 | 0 | 0 | 0 |  |  | 0 | [10 empty] | 0 | Eisenstadt 428776 |  | AES | Group 14 | Bronze | [5 empty] | SAM 1968, vol. 2; Krause 2003, n° 11557
SAM 11559 | Nietdolch, 3 Niete | dagger, 3 rivets | 212 | [5 empty] | Deutschkreutz | 3 | A1 |  |  |  | 5.5 | 0 | 0.61 | 0.04 | 0.005 | 0.41 | 0 | 0 | 0 | 0 | 0.001 |  |  | 0 | [10 empty] | 0 | Eisenstadt 23577780 |  | AES | Group 11 | Bronze | [5 empty] | SAM 1968, vol. 2; Krause 2003, n° 11559
SAM 11560 | Ösenhalsring | Ösenhalsring | 403 | [5 empty] | Wulkaprodersdorf | 3 | A1 |  |  |  | 0 | 0.002 | 1.35 | 1.4 | 0.43 | 0.005 | 0.04 | 0 | 0 | 0 | 0 |  |  | 0 | [10 empty] | 0 | Eisenstadt 8986782 |  | AES | Group 12 | Fahlerz | [5 empty] | SAM 1968, vol. 2; Krause 2003, n° 11560
SAM 11561 | Ösenhalsring | Ösenhalsring | 403 | [5 empty] | Wulkaprodersdorf | 3 | A1 |  |  |  | 0 | 0 | 1.2 | 1.35 | 0.5 | 0 | 0.006 | 0 | 0 | 0 | 0 |  |  | 0 | [10 empty] | 0 | Eisenstadt 8987784 |  | AES | Group 12 | Fahlerz | [5 empty] | SAM 1968, vol. 2; Krause 2003, n° 11561
SAM 11562 | Ösenhalsring | Ösenhalsring | 403 | [5 empty] | Parndorf | 3 | A1 |  |  |  | 0 | 0 | 1.05 | 1.45 | 0.55 | 0 | 0.05 | 0 | 0 | 0 | 0 |  |  | 0 | [10 empty] | 0 | Eisenstadt 19007b786 |  | AES | Group 12 | Fahlerz | [5 empty] | SAM 1968, vol. 2; Krause 2003, n° 11562
SAM 11563 | Ösenhalsring | Ösenhalsring | 403 | [5 empty] | Deutschkreutz | 3 | A1 |  |  |  | 0.01 | 0.002 | 1.6 | 1.7 | 0.53 | 0.002 | 0.1 | 0 | 0 | 0 | 0 |  |  | 0 | [10 empty] | 0 | Eisenstadt 23026788 |  | AES | Group 12 | Fahlerz | [5 empty] | SAM 1968, vol. 2; Krause 2003, n° 11563
SAM 11564 | Schleifenring | looped ring | 414 | [5 empty] | Oggau II | 3 | A1 |  |  |  | 0.01 | 0 | 0.46 | 0.33 | 0.51 | 0.01 | 0 | 0 | 0 | 0 | 0 |  |  | 0 | [10 empty] | 0 | Eisenstadt 23596790 |  | AES | Group 12 | Fahlerz | [5 empty] | SAM 1968, vol. 2; Krause 2003, n° 11564
SAM 11565 | Noppenring | bumped ring | 414 | [5 empty] | Oggau II | 3 | A1 |  |  |  | 0.01 | 0 | 0.51 | 0.49 | 0.49 | 0.22 | 0 | 0 | 0 | 0 | 0.001 |  |  | 0 | [10 empty] | 0 | Eisenstadt 23693792 |  | AES | Group 16 | Fahlerz | [5 empty] | SAM 1968, vol. 2; Krause 2003, n° 11565
SAM 11566 | Schleifennadel, fragm. | knot-headed pin, fragm. | 607 | [5 empty] | St-Georgen | 3 | A1 |  |  |  | 9.2 | 0 | 0.04 | 0.02 | 0.005 | 0.06 | 0.0005 | 0 | 0 | 0 | 0.001 |  |  | 0 | [10 empty] | 0 | Eisenstadt 12213794 |  | AES | Group 1 | Bronze | [5 empty] | SAM 1968, vol. 2; Krause 2003, n° 11566
SAM 11567 | Ösenhalsring | Ösenhalsring | 403 | [5 empty] | Deutschkreutz | 3 | A1 |  |  |  | 0 | 0 | 0.78 | 0.57 | 0.38 | 0 | 0.007 | 0 | 0 | 0 | 0 |  |  | 0 | [10 empty] | 0 | Eisenstadt |  | AES | Group 12 | Fahlerz | [5 empty] | SAM 1968, vol. 2; Krause 2003, n° 11567
SAM 11568 | Spiralröllchen | spiral | 417 | [5 empty] | Seestrasse, Oggau | 3 | A1 |  |  |  | 0.12 | 0 | 0.62 | 2.2 | 0.6 | 1.45 | 0 | 0 | 0 | 0.07 | 0 |  |  | 0 | [10 empty] | 0 | Eisenstadt 20630806 |  | AES | Group 16 | Fahlerz | [5 empty] | SAM 1968, vol. 2; Krause 2003, n° 11568
SAM 11569 | Spiralröllchen | spiral | 417 | [5 empty] | Seestrasse, Oggau | 3 | A1 |  |  |  | 0.17 | 0.002 | 0.58 | 2.4 | 0.82 | 0.71 | 0.004 | 0 | 0 | 0.06 | 0.001 |  |  | 0 | [10 empty] | 0 | Eisenstadt 20630808 |  | AES | Group 16 | Fahlerz | [5 empty] | SAM 1968, vol. 2; Krause 2003, n° 11569
SAM 11570 | Nadel, Kopfplatte waagerecht | pin, horizontal headplate | 624 | [5 empty] | Deutschkreutz | 5 | A2b |  |  |  | 5.1 | 0.002 | 0.16 | 0.1 | 0.002 | 0.09 | 0 | 0 | 0 | 0 | 0.02 |  |  | 0 | [10 empty] | 0 | Eisenstadt 4738810 |  | AES | Group 6 | Bronze | [5 empty] | SAM 1968, vol. 2; Krause 2003, n° 11570
SAM 11571 | Linsenkopfnadel, durchlocht | lens-headed pin, punctured | 616 | [5 empty] | Oggau I | 5 | A2b |  |  |  | 7 | 0.002 | 0.85 | 0.11 | 0.02 | 0.48 | 0 | 0 | 0 | 0 | 0.001 |  |  | 0 | [10 empty] | 0 | Eisenstadt 8091812 |  | AES | Group 14 | Bronze | [5 empty] | SAM 1968, vol. 2; Krause 2003, n° 11571
SAM 11572 | Ösenhalsring, Ring | Ösenhalsring, ring | 403 | [5 empty] | Deutschkreutz | 3 | A1 |  |  |  | 0 | 0 | 1.8 | 1.15 | 0.69 | 0 | 0.08 | 0 | 0 | 0 | 0 |  |  | 0 | [10 empty] | 0 | Eisenstadt 23136814 |  | AES | Group 12 | Fahlerz | [5 empty] | SAM 1968, vol. 2; Krause 2003, n° 11572
SAM 11573 | Ösenhalsring | Ösenhalsring, Wicklung | 403 | [5 empty] | Deutschkreutz | 3 | A1 |  |  |  | 0 | 0.005 | 1.45 | 2 | 0.62 | 0.005 | 0.088 | 0 | 0.02 | 0 | 0.001 |  |  | 0 | [10 empty] | 0 | Eisenstadt 23136816 |  | AES | Group 12 | Fahlerz | [5 empty] | SAM 1968, vol. 2; Krause 2003, n° 11573
SAM 11574 | Ösenhalsring | Ösenhalsring | 403 | [5 empty] | Deutschkreutz | 3 | A1 |  |  |  | 0 | 0.01 | 0.86 | 0.47 | 0.45 | 0.005 | 0.007 | 0 | 0 | 0 | 0 |  |  | 0 | [10 empty] | 0 | Eisenstadt 23563818 |  | AES | Group 12 | Fahlerz | [5 empty] | SAM 1968, vol. 2; Krause 2003, n° 11574
SAM 11575 | Armspirale, 3 Wind. | Armspiral, 3 winds | 409 | [5 empty] | Oggau I | 3 | A1 |  |  |  | 5.2 | 0.002 | 0.3 | 0.69 | 0.69 | 0.002 | 0.046 | 0 | 0 | 0 | 0 |  |  | 0 | [10 empty] | 0 | Eisenstadt L 5820 |  | AES | Group 12 | Bronze | [5 empty] | SAM 1968, vol. 2; Krause 2003, n° 11575
SAM 11576 | Armspirale, 5 Wind. | Armspiral, 5 winds | 409 | [5 empty] | Deutschkreutz | 3 | A1 |  |  |  | 0 | 0 | 1.1 | 1.15 | 0.47 | 0 | 0.055 | 0 | 0 | 0 | 0 |  |  | 0 | [10 empty] | 0 | Eisenstadt 21752822 |  | AES | Group 12 | Fahlerz | [5 empty] | SAM 1968, vol. 2; Krause 2003, n° 11576
SAM 11577 | Nietdolch, 3 Niete | dagger, 3 rivets | 212 | [5 empty] | Oggau I | 3 | A1 |  |  |  | 3 | 0.002 | 2 | 1.7 | 0.87 | 0 | 0.12 | 0 | 0 | 0 | 0 |  |  | 0 | [10 empty] | 0 | Eisenstadt 23291824 |  | AES | Group 12 | Bronze | [5 empty] | SAM 1968, vol. 2; Krause 2003, n° 11577
SAM 11578 | Nietdolch, 5 Niete | dagger, 5 rivets | 212 | [5 empty] | Deutschkreutz | 4 | A2a |  |  |  | 7.9 | 0.02 | 0.47 | 0.25 | 0.08 | 0.02 | 0.0002 | 0 | 0 | 0 | 0 |  |  | 0 | [10 empty] | 0 | Eisenstadt 21750826 |  | AES | Group 6 | Bronze | [5 empty] | SAM 1968, vol. 2; Krause 2003, n° 11578
SAM 11580 | Armspirale, fragm. | Armspiral, fragm. | 409 | [5 empty] | Deutschkreutz | 3 | A1 |  |  |  | 0 | 0.005 | 0.82 | 1.1 | 0.45 | 0.002 | 0.004 | 0 | 0 | 0 | 0 |  |  | 0 | [10 empty] | 0 | Eisenstadt 23137830 |  | AES | Group 12 | Fahlerz | [5 empty] | SAM 1968, vol. 2; Krause 2003, n° 11580
SAM 11581 | Schleifenring | looped ring | 414 | [5 empty] | Oggau II | 3 | A1 |  |  |  | 0.03 | 0.002 | 0.3 | 0.53 | 0.66 | 0.01 | 0.003 | 0 | 0 | 0 | 0 |  |  | 0 | [10 empty] | 0 | Eisenstadt 23697832 |  | AES | Group 12 | Fahlerz | [5 empty] | SAM 1968, vol. 2; Krause 2003, n° 11581
SAM 11582 | Schleifenring | looped ring | 414 | [5 empty] | Oggau II | 3 | A1 |  |  |  | 0.01 | 0 | 0.22 | 0.88 | 1 | 0.06 | 0.004 | 0 | 0 | 0 | 0.02 |  |  | 0 | [10 empty] | 0 | Eisenstadt 23697834 |  | AES | Group 12 | Fahlerz | [5 empty] | SAM 1968, vol. 2; Krause 2003, n° 11582
SAM 11583 | Spiralröllchen | spiral | 417 | [5 empty] | Oggau II | 3 | A1 |  |  |  | 0.01 | 0 | 0.94 | 0.56 | 0.44 | 0.09 | 0.003 | 0 | 0 | 0 | 0.001 |  |  | 0 | [10 empty] | 0 | Eisenstadt 23699836 |  | AES | Group 12 | Fahlerz | [5 empty] | SAM 1968, vol. 2; Krause 2003, n° 11583
SAM 11584 | Spiralröllchen | spiral | 417 | [5 empty] | Oggau II | 3 | A1 |  |  |  | 0.01 | 0 | 0.96 | 0.6 | 0.54 | 0.1 | 0.003 | 0 | 0 | 0 | 0.001 |  |  | 0 | [10 empty] | 0 | Eisenstadt 23699838 |  | AES | Group 16 | Fahlerz | [5 empty] | SAM 1968, vol. 2; Krause 2003, n° 11584
SAM 11585 | Schleifenring | looped ring | 414 | [5 empty] | Oggau II | 3 | A1 |  |  |  | 0 | 0.11 | 0.74 | 1.5 | 0.88 | 0.005 | 0.009 | 0 | 0 | 0 | 0.02 |  |  | 0 | [10 empty] | 0 | Eisenstadt 23694840 |  | AES | Group 12 | Fahlerz | [5 empty] | SAM 1968, vol. 2; Krause 2003, n° 11585
SAM 11586 | Dolch m.Blechmanschette | dagger with plate collar | 212 | [5 empty] | Trift | 3 | A1 |  |  |  | 2.1 | 0 | 0.91 | 2.6 | 0.65 | 1.4 | 0.008 | 0 | 0.04 | 0.2 | 0.02 |  |  | 0 | [10 empty] | 0 | Eisenstadt |  | AES | Group 16 | Bronze | [5 empty] | SAM 1968, vol. 2; Krause 2003, n° 11586
SAM 11587 | Dolch, Griff | dagger, handle | 214 | [5 empty] | Trift | 3 | A1 |  |  |  | 0.03 | 0 | 0.08 | 0.06 | 0.03 | 0.005 | 0.002 | 0 | 0.19 | 0 | 0.03 |  |  | 0 | [10 empty] | 0 | Eisenstadt |  | AES | Group 1 | Copper | [5 empty] | SAM 1968, vol. 2; Krause 2003, n° 11587
SAM 11588 | Fingerring, fragm. | Fingerring, fragm. | 418 | [5 empty] | Trift | 3 | A1 |  |  |  | 0.8 | 0.002 | 0.14 | 1.2 | 0.29 | 0.71 | 0 | 0 | 0 | 0.05 | 0.001 |  |  | 0 | [10 empty] | 0 | Eisenstadt |  | AES | Group 16 | Fahlerz | [5 empty] | SAM 1968, vol. 2; Krause 2003, n° 11588
SAM 11589 | Spiralröllchen | spiral | 417 | [5 empty] | Trift | 3 | A1 |  |  |  | 0.02 | 0.002 | 0.68 | 2 | 0.33 | 0.98 | 0 | 0 | 0 | 0.12 | 0 |  |  | 0 | [10 empty] | 0 | Eisenstadt |  | AES | Group 16 | Fahlerz | [5 empty] | SAM 1968, vol. 2; Krause 2003, n° 11589
SAM 11590 | Spiralröllchen | spiral | 417 | [5 empty] | Trift | 3 | A1 |  |  |  | 0.02 | 0 | 0.64 | 1.7 | 0.28 | 0.84 | 0 | 0 | 0 | 0.09 | 0 |  |  | 0 | [10 empty] | 0 | Eisenstadt |  | AES | Group 16 | Fahlerz | [5 empty] | SAM 1968, vol. 2; Krause 2003, n° 11590
SAM 11591 | Spiralröllchen | spiral | 417 | [5 empty] | Trift | 3 | A1 |  |  |  | 0.01 | 0 | 0.53 | 2.2 | 0.4 | 2 | 0 | 0 | 0.02 | 0.75 | 0.02 |  |  | 0 | [10 empty] | 0 | Eisenstadt | Co>0.5 | AES | Group 16 | Fahlerz | [5 empty] | SAM 1968, vol. 2; Krause 2003, n° 11591
SAM 11592 | Flachbeil | flat axe | 104 | [5 empty] | Miedlingsdorf | 22 | CA |  |  |  | 0 | 0.002 | 1.9 | 0.005 | 0.005 | 0.002 | 0.002 | 0 | 0 | 0 | 0 |  |  | 0 | [10 empty] | 0 | Eisenstadt 18117860 |  | AES | Group 2 | Arsenical copper | [5 empty] | SAM 1968, vol. 2; Krause 2003, n° 11592
SAM 11593 | Armring, offen | Armring, open | 407 | [5 empty] | Stinkenbrunn | 5 | A2b |  |  |  | 4.2 | 0.002 | 0.84 | 0.23 | 0.13 | 1.1 | 0 | 0 | 0 | 0 | 0.03 |  |  | 0 | [10 empty] | 0 | Eisenstadt SW50862 |  | AES | Group 16 | Bronze | [5 empty] | SAM 1968, vol. 2; Krause 2003, n° 11593
SAM 11595 | Dolchspitze | point of dagger | 201 | [5 empty] | Ackertrift | 5 | A2b |  |  |  | 4.8 | 0.04 | 1.9 | 0.6 | 0.02 | 0.54 | 0 | 0 | 0 | 0 | 0.02 |  |  | 0 | [10 empty] | 0 | Eisenstadt 21557866 |  | AES | Group 14 | Bronze | [5 empty] | SAM 1968, vol. 2; Krause 2003, n° 11595
SAM 11596 | Nadel, Typ Regelsbrunn | pin, Regelsbrunn type | 623 | [5 empty] | Damm, Oggau | 5 | A2b |  |  |  | 6.5 | 0 | 0.79 | 0.08 | 0.01 | 0.97 | 0 | 0 | 0 | 0 | 0.02 |  |  | 0 | [10 empty] | 0 | Eisenstadt 23187868 |  | AES | Group 11 | Bronze | [5 empty] | SAM 1968, vol. 2; Krause 2003, n° 11596
SAM 11597 | Nadel, Typ Regelsbrunn | pin, Regelsbrunn type | 623 | [5 empty] | Föllik | 5 | A2b |  |  |  | 5.3 | 0 | 1 | 0.22 | 0.02 | 0.66 | 0 | 0 | 0 | 0 | 0.02 |  |  | 0 | [10 empty] | 0 | Eisenstadt 9721870 |  | AES | Group 14 | Bronze | [5 empty] | SAM 1968, vol. 2; Krause 2003, n° 11597
SAM 11598 | Armring, offen | Armring, open | 407 | [5 empty] | Oggau I | 5 | A2b |  |  |  | 4.4 | 0.05 | 0.84 | 0.15 | 0.08 | 0.41 | 0 | 0 | 0 | 0 | 0.02 |  |  | 0 | [10 empty] | 0 | Eisenstadt L 8872 |  | AES | Group 14 | Bronze | [5 empty] | SAM 1968, vol. 2; Krause 2003, n° 11598
SAM 11599 | Armring, offen | Armring, open | 407 | [5 empty] | Oggau I | 5 | A2b |  |  |  | 5.1 | 0.05 | 0.99 | 0.14 | 0.07 | 0.59 | 0 | 0 | 0 | 0 | 0.02 |  |  | 0 | [10 empty] | 0 | Eisenstadt L 9874 |  | AES | Group 14 | Bronze | [5 empty] | SAM 1968, vol. 2; Krause 2003, n° 11599
SAM 116 | Blechtutulus | flat brooch | 518 | [5 empty] | Haberskirch | 4 | A2a |  |  |  | 0 | 0 | 0.43 | 0.54 | 0.35 | 0 | 0.1 | 0 | 0 | 0 | 0 |  |  | 0 | [10 empty] | 0 | Sigmaringen 852 |  | AES | Group 12 | Fahlerz | [5 empty] | SAM 1960; Krause 2003, n° 116
SAM 11600 | Nadel m.Scheibenkopf | wheel-head pin | 624 | [5 empty] | Dammäcker | 5 | A2b |  |  |  | 4.9 | 0.002 | 0.65 | 0.03 | 0.005 | 0.49 | 0 | 0 | 0 | 0 | 0.02 |  |  | 0 | [10 empty] | 0 | Eisenstadt 23295876 |  | AES | Group 11 | Bronze | [5 empty] | SAM 1968, vol. 2; Krause 2003, n° 11600
SAM 11601 | Nadel m.Scheibenkopf | wheel-head pin | 624 | [5 empty] | Dammäcker | 5 | A2b |  |  |  | 4.6 | 0.002 | 0.65 | 0.07 | 0.005 | 0.53 | 0 | 0 | 0 | 0 | 0.02 |  |  | 0 | [10 empty] | 0 | Eisenstadt 23296878 |  | AES | Group 11 | Bronze | [5 empty] | SAM 1968, vol. 2; Krause 2003, n° 11601
SAM 11602 | Stab, vierkantig, verbogen | rod, squared, bent | 808 | [5 empty] | Drassburg II | 5 | A2b |  |  |  | 6.1 | 0.2 | 0.34 | 0.35 | 0.03 | 0.52 | 0.008 | 0 | 0 | 0 | 0.02 |  |  | 0 | [10 empty] | 0 | Eisenstadt SW 3888880 |  | AES | Group 14 | Bronze | [5 empty] | SAM 1968, vol. 2; Krause 2003, n° 11602
SAM 11603 | Armspirale, fazettiert | Armspiral, fazettiert | 409 | [5 empty] | Taborac | 5 | A2b |  |  |  | 5.6 | 0 | 0.75 | 0.11 | 0.005 | 0.36 | 0 | 0 | 0 | 0 | 0.02 |  |  | 0 | [10 empty] | 0 | Eisenstadt 15017b882 |  | AES | Group 14 | Bronze | [5 empty] | SAM 1968, vol. 2; Krause 2003, n° 11603
SAM 11604 | Nietdolch, 4 Niete | dagger, 4 rivets | 219 | [5 empty] | Dammäcker | 5 | A2b |  |  |  | 5.4 | 0.005 | 0.76 | 0.05 | 0.01 | 0.68 | 0.0002 | 0 | 0 | 0 | 0.03 |  |  | 0 | [10 empty] | 0 | Eisenstadt 23294884 |  | AES | Group 11 | Bronze | [5 empty] | SAM 1968, vol. 2; Krause 2003, n° 11604
SAM 11605 | Armspirale, fazettiert | Armspiral, decorated | 409 | [5 empty] | Taborac | 5 | A2b |  |  |  | 6.2 | 0 | 0.72 | 0.09 | 0.005 | 0.42 | 0 | 0 | 0 | 0 | 0.02 |  |  | 0 | [10 empty] | 0 | Eisenstadt 15017a886 |  | AES | Group 11 | Bronze | [5 empty] | SAM 1968, vol. 2; Krause 2003, n° 11605
SAM 11606 | Armspirale, fazettiert | Armspiral, decorated | 409 | [5 empty] | Drassburg II | 5 | A2b |  |  |  | 6.4 | 0.23 | 0.46 | 0.42 | 0.03 | 0.53 | 0.008 | 0 | 0 | 0 | 0.02 |  |  | 0 | [10 empty] | 0 | Eisenstadt SW 3885888 |  | AES | Group 14 | Bronze | [5 empty] | SAM 1968, vol. 2; Krause 2003, n° 11606
SAM 11607 | Scheibenkopfnadel, oval | disc-headed pin, oval | 601 | [5 empty] | Eisenstadt | 5 | A2b |  |  |  | 6.6 | 0.002 | 0.34 | 0.04 | 0.005 | 0.26 | 0 | 0 | 0 | 0 | 0 |  |  | 0 | [10 empty] | 0 | Eisenstadt 23764890 |  | AES | Group 11 | Bronze | [5 empty] | SAM 1968, vol. 2; Krause 2003, n° 11607
SAM 11608 | Armspirale m.Spiralenden | Armspiral with spiral ends | 409 | [5 empty] | Eisenstadt | 5 | A2b |  |  |  | 8.7 | 0 | 0.23 | 0.07 | 0.01 | 0.22 | 0 | 0 | 0 | 0 | 0.001 |  |  | 0 | [10 empty] | 0 | Eisenstadt 23761892 |  | AES | Group 11 | Bronze | [5 empty] | SAM 1968, vol. 2; Krause 2003, n° 11608
SAM 11609 | Armspirale m.Spiralenden | Armspiral with spiral ends | 409 | [5 empty] | Eisenstadt | 5 | A2b |  |  |  | 3.6 | 0.04 | 0.57 | 0.05 | 0.01 | 0.64 | 0 | 0 | 0 | 0 | 0.001 |  |  | 0 | [10 empty] | 0 | Eisenstadt 23762894 |  | AES | Group 11 | Bronze | [5 empty] | SAM 1968, vol. 2; Krause 2003, n° 11609
SAM 11610 | Armspirale, fazettiert | Armspiral, decorated | 409 | [5 empty] | Eisenstadt | 5 | A2b |  |  |  | 5.9 | 0 | 0.43 | 0.03 | 0.01 | 0.31 | 0 | 0 | 0 | 0 | 0 |  |  | 0 | [10 empty] | 0 | Eisenstadt 23763896 |  | AES | Group 11 | Bronze | [5 empty] | SAM 1968, vol. 2; Krause 2003, n° 11610
SAM 11611 | Anhänger, fragm. | pendant, fragm. | 507 | [5 empty] | Föllik | 5 | A2b |  |  |  | 4.6 | 0.15 | 0.9 | 0.15 | 0.01 | 0.37 | 0 | 0 | 0 | 0 | 0.02 |  |  | 0 | [10 empty] | 0 | Eisenstadt 13671898 |  | AES | Group 14 | Bronze | [5 empty] | SAM 1968, vol. 2; Krause 2003, n° 11611
SAM 11612 | Anhänger, fragm. | pendant, fragm. | 507 | [5 empty] | Föllik | 5 | A2b |  |  |  | 5.1 | 0 | 0.61 | 0.03 | 0.01 | 0.21 | 0 | 0 | 0 | 0 | 0.001 |  |  | 0 | [10 empty] | 0 | Eisenstadt 13674900 |  | AES | Group 11 | Bronze | [5 empty] | SAM 1968, vol. 2; Krause 2003, n° 11612
SAM 11613 | Nadel, Typ Regelsbrunn | pin, Regelsbrunn type | 623 | [5 empty] | Föllik | 5 | A2b |  |  |  | 5.9 | 0 | 0.69 | 0.23 | 0.04 | 0.48 | 0 | 0 | 0 | 0 | 0.02 |  |  | 0 | [10 empty] | 0 | Eisenstadt 13673902 |  | AES | Group 14 | Bronze | [5 empty] | SAM 1968, vol. 2; Krause 2003, n° 11613
SAM 11614 | Nadel, Typ Regelsbrunn | pin, Regelsbrunn type | 623 | [5 empty] | Föllik | 5 | A2b |  |  |  | 4.8 | 0 | 0.54 | 0.27 | 0.005 | 0.34 | 0 | 0 | 0 | 0 | 0.02 |  |  | 0 | [10 empty] | 0 | Eisenstadt 13672904 |  | AES | Group 14 | Bronze | [5 empty] | SAM 1968, vol. 2; Krause 2003, n° 11614
SAM 11615 | Spiralröllchen | spiral | 417 | [5 empty] | Föllik | 5 | A2b |  |  |  | 4.2 | 0 | 0.78 | 0.05 | 0.01 | 0.53 | 0 | 0 | 0 | 0 | 0.001 |  |  | 0 | [10 empty] | 0 | Eisenstadt 13674906 |  | AES | Group 11 | Bronze | [5 empty] | SAM 1968, vol. 2; Krause 2003, n° 11615
SAM 11616 | Nadel, Typ Regelsbrunn | pin, Regelsbrunn type | 623 | [5 empty] | Oggau I | 5 | A2b |  |  |  | 4.8 | 0 | 0.24 | 0.05 | 0.002 | 0.32 | 0 | 0 | 0 | 0 | 0.02 |  |  | 0 | [10 empty] | 0 | Eisenstadt 18223908 |  | AES | Group 11 | Bronze | [5 empty] | SAM 1968, vol. 2; Krause 2003, n° 11616
SAM 11617 | Nadel, Typ Regelsbrunn | pin, Regelsbrunn type | 623 | [5 empty] | Oggau I | 5 | A2b |  |  |  | 4.9 | 0 | 0.25 | 0.04 | 0.002 | 0.31 | 0.0002 | 0 | 0 | 0 | 0.02 |  |  | 0 | [10 empty] | 0 | Eisenstadt 18222910 |  | AES | Group 11 | Bronze | [5 empty] | SAM 1968, vol. 2; Krause 2003, n° 11617
SAM 11618 | Nadel, Typ Regelsbrunn | pin, Regelsbrunn type | 623 | [5 empty] | Oggau I | 5 | A2b |  |  |  | 5.2 | 0 | 0.32 | 0.08 | 0.02 | 0.58 | 0.0002 | 0 | 0 | 0 | 0.02 |  |  | 0 | [10 empty] | 0 | Eisenstadt L 6912 |  | AES | Group 11 | Bronze | [5 empty] | SAM 1968, vol. 2; Krause 2003, n° 11618
SAM 11619 | Nadel, Typ Regelsbrunn | pin, Regelsbrunn type | 623 | [5 empty] | Oggau I | 5 | A2b |  |  |  | 2.6 | 0 | 0.2 | 0.06 | 0.002 | 0.55 | 0 | 0 | 0 | 0 | 0.02 |  |  | 0 | [10 empty] | 0 | Eisenstadt L 7914 |  | AES | Group 11 | Bronze | [5 empty] | SAM 1968, vol. 2; Krause 2003, n° 11619
SAM 11620 | Nadel m.Scheibenkopf | wheel-head pin | 624 | [5 empty] | Föllik | 5 | A2b |  |  |  | 5 | 0.002 | 0.96 | 0.06 | 0.01 | 0.77 | 0 | 0 | 0 | 0.04 | 0.02 |  |  | 0 | [10 empty] | 0 | Eisenstadt 9472916 |  | AES | Group 11 | Bronze | [5 empty] | SAM 1968, vol. 2; Krause 2003, n° 11620
SAM 11621 | Nadel m.Scheibenkopf | wheel-head pin | 624 | [5 empty] | Föllik | 5 | A2b |  |  |  | 5.1 | 0.002 | 1.2 | 0.04 | 0.02 | 0.58 | 0 | 0 | 0 | 0.04 | 0.02 |  |  | 0 | [10 empty] | 0 | Eisenstadt 9473918 |  | AES | Group 11 | Bronze | [5 empty] | SAM 1968, vol. 2; Krause 2003, n° 11621
SAM 11622 | Kegelkopfnadel, vierkant. | cone-head pin, squared | 627 | [5 empty] | Föllik | 5 | A2b |  |  |  | 4.2 | 0 | 1.85 | 0.04 | 0.03 | 0.24 | 0.0002 | 0 | 0 | 0.03 | 0.02 |  |  | 0 | [10 empty] | 0 | Eisenstadt 16214920 |  | AES | Group 11 | Bronze | [5 empty] | SAM 1968, vol. 2; Krause 2003, n° 11622
SAM 11623 | Kegelkopfnadel, vierkant. | cone-head pin, squared | 627 | [5 empty] | Föllik | 5 | A2b |  |  |  | 3.4 | 0 | 0.6 | 0.05 | 0.02 | 0.22 | 0.0002 | 0 | 0 | 0 | 0.001 |  |  | 0 | [10 empty] | 0 | Eisenstadt 16213922 |  | AES | Group 11 | Bronze | [5 empty] | SAM 1968, vol. 2; Krause 2003, n° 11623
SAM 11624 | Kurzschwert | short dagger | 226 | [5 empty] | Wurstkreuz | 5 | A2b |  |  |  | 9 | 0.002 | 0.16 | 0.35 | 0.01 | 0.23 | 0 | 0 | 0 | 0 | 0.001 |  |  | 0 | [10 empty] | 0 | Eisenstadt 427924 |  | AES | Group 14 | Bronze | [5 empty] | SAM 1968, vol. 2; Krause 2003, n° 11624
SAM 11625 | Kurzschwert | short dagger | 226 | [5 empty] | Neufeld | 5 | A2b |  |  |  | 9.1 | 0.03 | 0.53 | 0.37 | 0.005 | 0.51 | 0 | 0 | 0 | 0.05 | 0.03 |  |  | 0 | [10 empty] | 0 | Eisenstadt 22456926 |  | AES | Group 14 | Bronze | [5 empty] | SAM 1968, vol. 2; Krause 2003, n° 11625
SAM 11635 | Randleistenbeil | flanged axe | 110 | [5 empty] | Emmersdorf | 4 | A2a |  |  |  | 8 | 0 | 0.04 | 0.1 | 0.04 | 0.03 | 0.002 | 0 | 0 | 0 | 0 |  |  | 0 | [10 empty] | 0 | Melk 444954 |  | AES | Group 3 | Bronze | [5 empty] | SAM 1968, vol. 2; Krause 2003, n° 11635
SAM 11636 | Ösenringbarren | Ösenringbarren | 702 | [5 empty] | Pöggstall | 3 | A1 |  |  |  | 0 | 0 | 1.55 | 2 | 0.92 | 0.005 | 0.037 | 0 | 0 | 0 | 0 |  |  | 0 | [10 empty] | 0 | Melk 816?956 |  | AES | Group 12 | Fahlerz | [5 empty] | SAM 1968, vol. 2; Krause 2003, n° 11636
SAM 11637 | Ösenringbarren | Ösenringbarren | 702 | [5 empty] | Kilb | 3 | A1 |  |  |  | 0 | 0 | 1.5 | 2 | 1.35 | 0 | 0.08 | 0 | 0 | 0 | 0 |  |  | 0 | [10 empty] | 0 | Melk 446958 |  | AES | Group 12 | Fahlerz | [5 empty] | SAM 1968, vol. 2; Krause 2003, n° 11637
SAM 11638 | Scheibenkopfnadel | disc-headed pin | 604 | [5 empty] | Sandgrube Dober | 3 | A1 |  |  |  | 0 | 0 | 0.14 | 0.41 | 0.78 | 0.01 | 0.015 | 0 | 0 | 0 | 0 |  |  | 0 | [10 empty] | 0 | Melk 450960 |  | AES | Group 12 | Fahlerz | [5 empty] | SAM 1968, vol. 2; Krause 2003, n° 11638
SAM 11639 | Rollennadel | roll-headed pin | 610 | [5 empty] | Sandgrube Dober | 3 | A1 |  |  |  | 0 | 0 | 1.65 | 1.65 | 0.86 | 0 | 0.15 | 0 | 0 | 0 | 0 |  |  | 0 | [10 empty] | 0 | Melk 451962 |  | AES | Group 12 | Fahlerz | [5 empty] | SAM 1968, vol. 2; Krause 2003, n° 11639
SAM 11640 | Spiralröllchen | spiral | 417 | [5 empty] | Sandgrube Dober | 3 | A1 |  |  |  | 0 | 0 | 0.87 | 0.85 | 0.82 | 0.002 | 0.013 | 0 | 0 | 0 | 0.001 |  |  | 0 | [10 empty] | 0 | Melk 456/ 1964 |  | AES | Group 12 | Fahlerz | [5 empty] | SAM 1968, vol. 2; Krause 2003, n° 11640
SAM 11641 | Spiralröllchen | spiral | 417 | [5 empty] | Sandgrube Dober | 3 | A1 |  |  |  | 0 | 0 | 0.88 | 0.88 | 0.86 | 0.002 | 0.017 | 0 | 0 | 0 | 0.001 |  |  | 0 | [10 empty] | 0 | Melk 456/2966 |  | AES | Group 12 | Fahlerz | [5 empty] | SAM 1968, vol. 2; Krause 2003, n° 11641
SAM 11642 | Spiralröllchen | spiral | 417 | [5 empty] | Sandgrube Dober | 3 | A1 |  |  |  | 0.19 | 0.002 | 0.41 | 0.49 | 0.92 | 0.01 | 0.012 | 0 | 0 | 0 | 0 |  |  | 0 | [10 empty] | 0 | Melk 456/3968 |  | AES | Group 12 | Fahlerz | [5 empty] | SAM 1968, vol. 2; Krause 2003, n° 11642
SAM 11643 | Spiralröllchen | spiral | 417 | [5 empty] | Sandgrube Dober | 3 | A1 |  |  |  | 0.13 | 0 | 0.46 | 0.61 | 0.99 | 0.01 | 0.009 | 0 | 0 | 0 | 0.001 |  |  | 0 | [10 empty] | 0 | Melk 456/4970 |  | AES | Group 12 | Fahlerz | [5 empty] | SAM 1968, vol. 2; Krause 2003, n° 11643
SAM 11644 | Spiralröllchen | spiral | 417 | [5 empty] | Sandgrube Dober | 3 | A1 |  |  |  | 0.14 | 0.002 | 0.66 | 0.89 | 1.1 | 0.02 | 0.014 | 0 | 0 | 0 | 0 |  |  | 0 | [10 empty] | 0 | Melk 456/5972 |  | AES | Group 12 | Fahlerz | [5 empty] | SAM 1968, vol. 2; Krause 2003, n° 11644
SAM 11645 | Spiralröllchen | spiral | 417 | [5 empty] | Sandgrube Dober | 3 | A1 |  |  |  | 3.8 | 0.002 | 0.28 | 0.61 | 0.85 | 0.02 | 0.018 | 0 | 0 | 0 | 0 |  |  | 0 | [10 empty] | 0 | Melk 456/6974 |  | AES | Group 12 | Bronze | [5 empty] | SAM 1968, vol. 2; Krause 2003, n° 11645
SAM 11646 | Spiralröllchen | spiral | 417 | [5 empty] | Sandgrube Dober | 3 | A1 |  |  |  | 0 | 0 | 1.8 | 1.35 | 0.78 | 0 | 0.069 | 0 | 0 | 0 | 0.001 |  |  | 0 | [10 empty] | 0 | Melk 456/10976 |  | AES | Group 12 | Fahlerz | [5 empty] | SAM 1968, vol. 2; Krause 2003, n° 11646
SAM 11647 | Ösenhalsring | Ösenhalsring | 403 | [5 empty] | Sandgrube Dober | 3 | A1 |  |  |  | 1.9 | 0 | 0.45 | 0.96 | 0.02 | 0.02 | 0.01 | 0 | 0 | 0 | 0 |  |  | 0 | [10 empty] | 0 | Melk 460978 |  | AES | Group 6 | Bronze | [5 empty] | SAM 1968, vol. 2; Krause 2003, n° 11647
SAM 11648 | Blechröllchen | rolled sheet of metal | 503 | [5 empty] | Sandgrube Dober | 3 | A1 |  |  |  | 0 | 0 | 0.05 | 0.48 | 1.1 | 0.002 | 0.021 | 0 | 0 | 0 | 0.001 |  |  | 0 | [10 empty] | 0 | Melk 483/ 2980 |  | AES | Group 7 | Fahlerz | [5 empty] | SAM 1968, vol. 2; Krause 2003, n° 11648
SAM 11649 | Armspirale, 5 Wind. | Armspiral, 5 winds | 409 | [5 empty] | Sandgrube Dober | 3 | A1 |  |  |  | 0 | 0 | 1.3 | 1.7 | 0.61 | 0 | 0.11 | 0 | 0 | 0 | 0.001 |  |  | 0 | [10 empty] | 0 | Melk 461982 |  | AES | Group 12 | Fahlerz | [5 empty] | SAM 1968, vol. 2; Krause 2003, n° 11649
SAM 11650 | Armspirale, 6 Wind. | Armspiral, 6 winds | 409 | [5 empty] | Sandgrube Dober | 3 | A1 |  |  |  | 0 | 0 | 1.5 | 1.7 | 0.86 | 0 | 0.12 | 0 | 0 | 0 | 0 |  |  | 0 | [10 empty] | 0 | Melk 462984 |  | AES | Group 12 | Fahlerz | [5 empty] | SAM 1968, vol. 2; Krause 2003, n° 11650
SAM 11651 | Armspirale, 6 Wind. | Armspiral, 6 winds | 409 | [5 empty] | Sandgrube Dober | 3 | A1 |  |  |  | 0 | 0 | 1.4 | 1.6 | 0.67 | 0 | 0.047 | 0 | 0 | 0 | 0.001 |  |  | 0 | [10 empty] | 0 | Melk 449986 |  | AES | Group 12 | Fahlerz | [5 empty] | SAM 1968, vol. 2; Krause 2003, n° 11651
SAM 11652 | Armspirale, 6 Wind. | Armspiral, 6 winds | 409 | [5 empty] | Sandgrube Dober | 3 | A1 |  |  |  | 0.01 | 0 | 1.2 | 1.3 | 0.57 | 0.002 | 0.068 | 0 | 0 | 0 | 0 |  |  | 0 | [10 empty] | 0 | Melk 448988 |  | AES | Group 12 | Fahlerz | [5 empty] | SAM 1968, vol. 2; Krause 2003, n° 11652
SAM 11653 | Ösenkopfnadel | eylet pin | 615 | [5 empty] | Sandgrube Dober | 3 | A1 |  |  |  | 8.9 | 0 | 2.3 | 1.9 | 1.1 | 0.02 | 0.14 | 0 | 0 | 0 | 0 |  |  | 0 | [10 empty] | 0 | Melk 470990 |  | AES | Group 12 | Bronze | [5 empty] | SAM 1968, vol. 2; Krause 2003, n° 11653
SAM 11654 | Schleifennadel, fragm. | knot-headed pin, fragm. | 607 | [5 empty] | Sandgrube Dober | 3 | A1 |  |  |  | 0.01 | 0 | 0.58 | 0.3 | 0.76 | 0.01 | 0 | 0 | 0 | 0 | 0 |  |  | 0 | [10 empty] | 0 | Melk 762992 |  | AES | Group 12 | Fahlerz | [5 empty] | SAM 1968, vol. 2; Krause 2003, n° 11654
SAM 11655 | Schleifenring | looped ring | 414 | [5 empty] | Sandgrube Dober | 3 | A1 |  |  |  | 0 | 0 | 0.55 | 0.7 | 0.88 | 0.04 | 0.02 | 0 | 0 | 0 | 0 |  |  | 0 | [10 empty] | 0 | Melk 482/2994 |  | AES | Group 12 | Fahlerz | [5 empty] | SAM 1968, vol. 2; Krause 2003, n° 11655
SAM 11656 | Schleifenring | looped ring | 414 | [5 empty] | Sandgrube Dober | 3 | A1 |  |  |  | 0.01 | 0 | 0.92 | 0.89 | 0.83 | 0.03 | 0.026 | 0 | 0 | 0 | 0 |  |  | 0 | [10 empty] | 0 | Melk 482/1996 |  | AES | Group 12 | Fahlerz | [5 empty] | SAM 1968, vol. 2; Krause 2003, n° 11656
SAM 11657 | Noppenring | bumped ring | 414 | [5 empty] | Sandgrube Dober | 3 | A1 |  |  |  | 0 | 0 | 1.85 | 1.55 | 0.74 | 0 | 0.091 | 0 | 0 | 0 | 0.001 |  |  | 0 | [10 empty] | 0 | Melk 482/4998 |  | AES | Group 12 | Fahlerz | [5 empty] | SAM 1968, vol. 2; Krause 2003, n° 11657
SAM 11658 | Schleifenring | looped ring | 414 | [5 empty] | Sandgrube Dober | 3 | A1 |  |  |  | 9.9 | 0 | 0.65 | 1 | 0.94 | 0.02 | 0.055 | 0 | 0 | 0 | 0.001 |  |  | 0 | [10 empty] | 0 | Melk 45311. 0 |  | AES | Group 12 | Bronze | [5 empty] | SAM 1968, vol. 2; Krause 2003, n° 11658
SAM 11659 | Schleifenring | looped ring | 414 | [5 empty] | Sandgrube Dober | 3 | A1 |  |  |  | 10 | 0 | 0.58 | 0.85 | 1.15 | 0.02 | 0.037 | 0 | 0 | 0 | 0.001 |  |  | 0 | [10 empty] | 0 | Melk 4522 |  | AES | Group 12 | Bronze | [5 empty] | SAM 1968, vol. 2; Krause 2003, n° 11659
SAM 11660 | Noppenring | bumped ring | 414 | [5 empty] | Sandgrube Dober | 3 | A1 |  |  |  | 0 | 0 | 0.71 | 1.5 | 0.59 | 0.005 | 0.045 | 0 | 0 | 0 | 0.001 |  |  | 0 | [10 empty] | 0 | Melk 4634 |  | AES | Group 12 | Fahlerz | [5 empty] | SAM 1968, vol. 2; Krause 2003, n° 11660
SAM 11661 | Noppenring | bumped ring | 414 | [5 empty] | Sandgrube Dober | 3 | A1 |  |  |  | 0 | 0 | 1.75 | 2 | 0.98 | 0.002 | 0.13 | 0 | 0 | 0 | 0.001 |  |  | 0 | [10 empty] | 0 | Melk 482/36 |  | AES | Group 12 | Fahlerz | [5 empty] | SAM 1968, vol. 2; Krause 2003, n° 11661
SAM 11662 | Armring, offen | Armring, open | 407 | [5 empty] | Kasernenhof | 4 | A2a |  |  |  | 10 | 0.002 | 0.87 | 0.32 | 0.33 | 0.92 | 0.011 | 0 | 0 | 0 | 0.001 |  |  | 0 | [10 empty] | 0 | Melk 8028 |  | AES | Group 16 | Bronze | [5 empty] | SAM 1968, vol. 2; Krause 2003, n° 11662
SAM 11663 | Armring, offen | Armring, open | 407 | [5 empty] | Kasernenhof | 4 | A2a |  |  |  | 9.8 | 0.002 | 0.53 | 0.1 | 0.31 | 0.74 | 0.01 | 0 | 0 | 0 | 0.001 |  |  | 0 | [10 empty] | 0 | Melk 80210 |  | AES | Group 16 | Bronze | [5 empty] | SAM 1968, vol. 2; Krause 2003, n° 11663
SAM 11664 | Linsenkopfnadel, durchlocht | lens-headed pin, punctured | 616 | [5 empty] | Kasernenhof | 4 | A2a |  |  |  | 7.6 | 0 | 0.002 | 0.002 | 0.002 | 0.09 | 0 | 0 | 0 | 0 | 0.001 |  |  | 0 | [10 empty] | 0 | Melk 43312 |  | AES | Group 1 | Bronze | [5 empty] | SAM 1968, vol. 2; Krause 2003, n° 11664
SAM 11665 | Kugelkopfnadel, durchlocht | globular head pin, punctured | 616 | [5 empty] | Kasernenhof | 4 | A2a |  |  |  | 10 | 0 | 0.002 | 0.002 | 0.002 | 0.04 | 0.0002 | 0 | 0 | 0 | 0 |  |  | 0 | [10 empty] | 0 | Melk 43414 |  | AES | Group 1 | Bronze | [5 empty] | SAM 1968, vol. 2; Krause 2003, n° 11665
SAM 11666 | Spiraltutulus | spiral brooch | 519 | [5 empty] | Kasernenhof | 4 | A2a |  |  |  | 6.2 | 0.03 | 0.87 | 0.3 | 0.46 | 0.42 | 0.006 | 0 | 0 | 0 | 0.001 |  |  | 0 | [10 empty] | 0 | Melk 43916 |  | AES | Group 16 | Bronze | [5 empty] | SAM 1968, vol. 2; Krause 2003, n° 11666
SAM 11667 | Spiraltutulus, fragm. | spiral brooch, fragm. | 519 | [5 empty] | Kasernenhof | 4 | A2a |  |  |  | 5.8 | 0.06 | 0.79 | 0.23 | 0.3 | 0.39 | 0.005 | 0 | 0 | 0 | 0.02 |  |  | 0 | [10 empty] | 0 | Melk 43818 |  | AES | Group 16 | Bronze | [5 empty] | SAM 1968, vol. 2; Krause 2003, n° 11667
SAM 11668 | Nietdolch, 5 Niete | dagger, 5 rivets | 212 | [5 empty] | Kasernenhof | 4 | A2a |  |  |  | 10 | 0.03 | 1.15 | 0.18 | 0.56 | 0.29 | 0.013 | 0 | 0 | 0 | 0.001 |  |  | 0 | [10 empty] | 0 | Melk 43520 |  | AES | Group 16 | Bronze | [5 empty] | SAM 1968, vol. 2; Krause 2003, n° 11668
SAM 11669 | Spiralröllchen | spiral | 417 | [5 empty] | Kasernenhof | 4 | A2a |  |  |  | 7.5 | 0.03 | 0.9 | 0.27 | 0.54 | 0.46 | 0 | 0 | 0 | 0 | 0.001 |  |  | 0 | [10 empty] | 0 | Melk 437/122 |  | AES | Group 16 | Bronze | [5 empty] | SAM 1968, vol. 2; Krause 2003, n° 11669
SAM 11670 | Spiralröllchen | spiral | 417 | [5 empty] | Kasernenhof | 4 | A2a |  |  |  | 9 | 0.04 | 0.78 | 0.28 | 0.64 | 0.5 | 0 | 0 | 0 | 0 | 0.001 |  |  | 0 | [10 empty] | 0 | Melk 437/224 |  | AES | Group 16 | Bronze | [5 empty] | SAM 1968, vol. 2; Krause 2003, n° 11670
SAM 11671 | Spiralröllchen | spiral | 417 | [5 empty] | Kasernenhof | 4 | A2a |  |  |  | 6.2 | 0.03 | 0.7 | 0.2 | 0.46 | 0.54 | 0.0002 | 0 | 0 | 0 | 0.02 |  |  | 0 | [10 empty] | 0 | Melk 437/326 |  | AES | Group 16 | Bronze | [5 empty] | SAM 1968, vol. 2; Krause 2003, n° 11671
SAM 11672 | Spiralröllchen | spiral | 417 | [5 empty] | Kasernenhof | 4 | A2a |  |  |  | 7.7 | 0.03 | 0.76 | 0.24 | 0.54 | 0.45 | 0.0002 | 0 | 0 | 0 | 0.02 |  |  | 0 | [10 empty] | 0 | Melk 437/428 |  | AES | Group 16 | Bronze | [5 empty] | SAM 1968, vol. 2; Krause 2003, n° 11672
SAM 11673 | Armspirale, 6 Wind. | Armspiral, 6 winds | 409 | [5 empty] | Kasernenhof | 4 | A2a |  |  |  | 10 | 0 | 0.33 | 0.34 | 0.18 | 0.36 | 0.011 | 0 | 0 | 0 | 0 |  |  | 0 | [10 empty] | 0 | Melk 43230 |  | AES | Group 16 | Bronze | [5 empty] | SAM 1968, vol. 2; Krause 2003, n° 11673
SAM 11674 | Armspirale, 5 Wind. | Armspiral, 5 winds | 409 | [5 empty] | Kasernenhof | 4 | A2a |  |  |  | 9.2 | 0.002 | 0.29 | 0.34 | 0.13 | 0.39 | 0.015 | 0 | 0 | 0 | 0 |  |  | 0 | [10 empty] | 0 | Melk 43632 |  | AES | Group 16 | Bronze | [5 empty] | SAM 1968, vol. 2; Krause 2003, n° 11674
SAM 11676 | Blechfragmente | fragmente | 501 | [5 empty] | Sandgrube Dober | 3 | A1 |  |  |  | 0.01 | 0 | 1.35 | 1.3 | 0.77 | 0 | 0.047 | 0 | 0 | 0 | 0.001 |  |  | 0 | [10 empty] | 0 | Melk 457/236 |  | AES | Group 12 | Fahlerz | [5 empty] | SAM 1968, vol. 2; Krause 2003, n° 11676
SAM 11677 | Spiralröllchen | spiral | 417 | [5 empty] | Sandgrube Dober | 3 | A1 |  |  |  | 0 | 0 | 0.5 | 0.4 | 0.76 | 0 | 0 | 0 | 0 | 0 | 0 |  |  | 0 | [10 empty] | 0 | Melk 46538 |  | AES | Group 12 | Fahlerz | [5 empty] | SAM 1968, vol. 2; Krause 2003, n° 11677
SAM 11678 | Noppenring, fragm. | bumped ring, fragm. | 414 | [5 empty] | Sandgrube Dober | 3 | A1 |  |  |  | 7.7 | 0 | 0 | 0.48 | 0.8 | 0.002 | 0.017 | 0 | 0 | 0 | 0.02 |  |  | 0 | [10 empty] | 0 | Melk 46340 |  | AES | Group 7 | Bronze | [5 empty] | SAM 1968, vol. 2; Krause 2003, n° 11678
SAM 11679 | Noppenring, fragm. | bumped ring, fragm. | 414 | [5 empty] | Sandgrube Dober | 3 | A1 |  |  |  | 9.9 | 0 | 0.002 | 0.54 | 0.86 | 0.002 | 0.02 | 0 | 0 | 0 | 0.02 |  |  | 0 | [10 empty] | 0 | Melk 46342 |  | AES | Group 7 | Bronze | [5 empty] | SAM 1968, vol. 2; Krause 2003, n° 11679
SAM 11680 | Noppenring, fragm. | bumped ring, fragm. | 414 | [5 empty] | Sandgrube Dober | 3 | A1 |  |  |  | 8 | 0 | 0.002 | 0.51 | 0.84 | 0.002 | 0.018 | 0 | 0 | 0 | 0.02 |  |  | 0 | [10 empty] | 0 | Melk 46344 |  | AES | Group 7 | Bronze | [5 empty] | SAM 1968, vol. 2; Krause 2003, n° 11680
SAM 11681 | Schleifenring | looped ring | 414 | [5 empty] | Sandgrube Dober | 3 | A1 |  |  |  | 0.01 | 0 | 0.43 | 0.86 | 0.83 | 0.09 | 0.053 | 0 | 0 | 0 | 0 |  |  | 0 | [10 empty] | 0 | Melk 463/246 |  | AES | Group 12 | Fahlerz | [5 empty] | SAM 1968, vol. 2; Krause 2003, n° 11681
SAM 11682 | Schleifenring, fragm. | looped ring, fragment | 414 | [5 empty] | Sandgrube Dober | 3 | A1 |  |  |  | 0.01 | 0 | 0.74 | 1.4 | 0.47 | 0.01 | 0.047 | 0 | 0 | 0 | 0 |  |  | 0 | [10 empty] | 0 | Melk 463/448 |  | AES | Group 12 | Fahlerz | [5 empty] | SAM 1968, vol. 2; Krause 2003, n° 11682
SAM 11683 | Noppenring | bumped ring | 414 | [5 empty] | Sandgrube Dober | 3 | A1 |  |  |  | 0 | 0.002 | 2.4 | 2.8 | 0.98 | 0 | 0.19 | 0 | 0 | 0 | 0.02 |  |  | 0 | [10 empty] | 0 | Melk 463/550 |  | AES | Group 12 | Fahlerz | [5 empty] | SAM 1968, vol. 2; Krause 2003, n° 11683
SAM 11684 | Ringbruchstück | ring fragment | 418 | [5 empty] | Sandgrube Dober | 3 | A1 |  |  |  | 0 | 0.002 | 1.2 | 1.3 | 0.55 | 0.01 | 0.045 | 0 | 0 | 0 | 0 |  |  | 0 | [10 empty] | 0 | Melk 46952 |  | AES | Group 12 | Fahlerz | [5 empty] | SAM 1968, vol. 2; Krause 2003, n° 11684
SAM 11685 | Schleifenring | looped ring | 414 | [5 empty] | Unterradl | 3 | A1 |  |  |  | 0.03 | 0 | 1.2 | 1.15 | 0.63 | 0.002 | 0.086 | 0 | 0.13 | 0 | 0.02 |  |  | 0 | [10 empty] | 0 | Melk 580/154 |  | AES | Group 12 | Fahlerz | [5 empty] | SAM 1968, vol. 2; Krause 2003, n° 11685
SAM 11686 | Noppenring | bumped ring | 414 | [5 empty] | Spielberg | 3 | A1 |  |  |  | 0 | 0 | 2 | 2.4 | 1.05 | 0 | 0.19 | 0 | 0 | 0 | 0 |  |  | 0 | [10 empty] | 0 | Melk |  | AES | Group 12 | Fahlerz | [5 empty] | SAM 1968, vol. 2; Krause 2003, n° 11686
SAM 11687 | Brillenspirale | spectacle spiral | 529 | [5 empty] | Spielberg | 3 | A1 |  |  |  | 0.04 | 0 | 0.11 | 0.66 | 0.64 | 0.53 | 0 | 0 | 0 | 0 | 0.001 |  |  | 0 | [10 empty] | 0 | Melk |  | AES | Group 16 | Fahlerz | [5 empty] | SAM 1968, vol. 2; Krause 2003, n° 11687
SAM 11688 | Noppenring | bumped ring | 414 | [5 empty] | Ossarn | 3 | A1 |  |  |  | 4.8 | 0 | 0.28 | 0.78 | 0.74 | 0.02 | 0.041 | 0 | 0 | 0 | 0.001 |  |  | 0 | [10 empty] | 0 | Linz, LM 1115670 |  | AES | Group 12 | Bronze | [5 empty] | SAM 1968, vol. 2; Krause 2003, n° 11688
SAM 11689 | Noppenring | bumped ring | 414 | [5 empty] | Ossarn | 3 | A1 |  |  |  | 8.6 | 0 | 0.28 | 0.7 | 0.83 | 0.02 | 0.035 | 0 | 0 | 0 | 0.001 |  |  | 0 | [10 empty] | 0 | Linz, LM 1115672 |  | AES | Group 12 | Bronze | [5 empty] | SAM 1968, vol. 2; Krause 2003, n° 11689
SAM 11690 | Noppenring | bumped ring | 414 | [5 empty] | Ossarn | 3 | A1 |  |  |  | 5.4 | 0 | 0.29 | 0.72 | 1.2 | 0.02 | 0.037 | 0 | 0 | 0 | 0.001 |  |  | 0 | [10 empty] | 0 | Linz, LM 1115674 |  | AES | Group 12 | Bronze | [5 empty] | SAM 1968, vol. 2; Krause 2003, n° 11690
SAM 11691 | Schleifenring | looped ring | 414 | [5 empty] | Ossarn | 3 | A1 |  |  |  | 6 | 0 | 0.002 | 0.79 | 1.15 | 0 | 0.044 | 0 | 0 | 0 | 0 |  |  | 0 | [10 empty] | 0 | Linz, LM 1118576 |  | AES | Group 7 | Bronze | [5 empty] | SAM 1968, vol. 2; Krause 2003, n° 11691
SAM 11694 | Ösenringbarren | Ösenringbarren | 702 | [5 empty] | Heidenstatt | 3 | A1 |  |  |  | 0 | 0 | 0.99 | 1.1 | 0.82 | 0.002 | 0.072 | 0 | 0 | 0 | 0 |  |  | 0 | [10 empty] | 0 | Rosenburg 81382 |  | AES | Group 12 | Fahlerz | [5 empty] | SAM 1968, vol. 2; Krause 2003, n° 11694
SAM 11697 | Ösenringbarren | Ösenringbarren | 702 | [5 empty] | Heidenstatt | 3 | A1 |  |  |  | 0 | 0 | 1 | 1.1 | 0.92 | 0 | 0.077 | 0 | 0 | 0 | 0 |  |  | 0 | [10 empty] | 0 | Rosenburg 81188 |  | AES | Group 12 | Fahlerz | [5 empty] | SAM 1968, vol. 2; Krause 2003, n° 11697
SAM 11699 | Ringfragment | ring fragment | 404 | [5 empty] | Weinzierl | 4 | A2a |  |  |  | 7.4 | 0 | 0.08 | 0.07 | 0.002 | 0.05 | 0.0002 | 0 | 0 | 0 | 0 |  |  | 0 | [10 empty] | 0 | Rosenburg 194392 |  | AES | Group 1 | Bronze | [5 empty] | SAM 1968, vol. 2; Krause 2003, n° 11699
SAM 117 | Spirale, Frgm. | spiral, fragm. | 409 | [5 empty] | Haberskirch | 4 | A2a |  |  |  | 9.6 | 0 | 0.22 | 0.06 | 0.1 | 0.1 | 0.007 | 0 | 0 | 0 | 0.01 |  |  | 0 | [10 empty] | 0 | Sigmaringen |  | AES | Group 15 | Bronze | [5 empty] | SAM 1960; Krause 2003, n° 117
SAM 11701 | Nietdolch, 4 Niete, fragm. | dagger, 4 rivets, fragm. | 212 | [5 empty] | Wartberg II | 3 | A1 |  |  |  | 6.8 | 0 | 0.03 | 0.02 | 0.002 | 0.02 | 0.0002 | 0 | 0 | 0 | 0.001 |  |  | 0 | [10 empty] | 0 | Rosenburg 952296 |  | AES | Group 1 | Bronze | [5 empty] | SAM 1968, vol. 2; Krause 2003, n° 11701
SAM 11702 | Nietdolch, 3 Niete | dagger, 3 rivets | 212 | [5 empty] | Heidenstatt | 3 | A1 |  |  |  | 4.6 | 0 | 0.51 | 0.45 | 0.45 | 0.04 | 0.019 | 0 | 0 | 0 | 0 |  |  | 0 | [10 empty] | 0 | Rosenburg 943098 |  | AES | Group 12 | Bronze | [5 empty] | SAM 1968, vol. 2; Krause 2003, n° 11702
SAM 11704 | Ösenringbarren, fragm. | Ösenringbarren, fragm. | 702 | [5 empty] | Heidenstatt | 3 | A1 |  |  |  | 3.7 | 0.02 | 1.3 | 1.3 | 0.6 | 0.005 | 0.1 | 0 | 0 | 0 | 0 |  |  | 0 | [10 empty] | 0 | Rosenburg 9517102 |  | AES | Group 12 | Bronze | [5 empty] | SAM 1968, vol. 2; Krause 2003, n° 11704
SAM 118 | Dreiarmnadel (Kleeblattnadel?) | three arms pin (clover-head pin? | 612 | [5 empty] | Haberskirch | 4 | A2a |  |  |  | 8.7 | 0.44 | 0.22 | 0.15 | 0.3 | 0.09 | 0.014 | 0 | 0 | 0 | 0 |  |  | 0 | [10 empty] | 0 | Sigmaringen |  | AES | Group 12 | Bronze | [5 empty] | SAM 1960; Krause 2003, n° 118
SAM 11819 | Schwert, Griff | sword, handle | 222 | [5 empty] | Rolle | 9 | II_Millennium |  |  |  | 3.6 | 2 | 0.24 | 0.38 | 0.07 | 0.16 | 0.017 | 0 | 5 | 0 | 0.03 |  |  | 0 | [10 empty] | 0 | unbekannt | Zn>>5 | AES | Group 14 | Bronze | [5 empty] | SAM 1968, vol. 2; Krause 2003, n° 11819
SAM 11820 | Schwert, Klinge | sword, blade | 224 | [5 empty] | Rolle | 9 | II_Millennium |  |  |  | 4.7 | 4 | 0.25 | 0.11 | 0.13 | 0.14 | 0.035 | 0 | 5 | 0 | 0.02 |  |  | 0 | [10 empty] | 0 | unbekannt | Zn>>5 | AES | Group 16 | Bronze | [5 empty] | SAM 1968, vol. 2; Krause 2003, n° 11820
SAM 11826 | Schwert ohne Tauschierung, Klinge | sword without damascene, blade | 224 | [5 empty] | Bruck at Alz | 9 | II_Millennium |  |  |  | 3 | 0.66 | 0.39 | 0.16 | 0.07 | 0.11 | 0.0002 | 0 | 5 | 0 | 0.02 |  |  | 0 | [10 empty] | 0 | unbekannt | Zn>>5 | AES | Group 14 | Bronze | [5 empty] | SAM 1968, vol. 2; Krause 2003, n° 11826
SAM 11827 | Schwert ohne Tauschierung, Griff | sword without damascene, handle | 222 | [5 empty] | Bruck at Alz | 9 | II_Millennium |  |  |  | 3.1 | 0.7 | 0.48 | 0.15 | 0.07 | 0.13 | 0.0002 | 0 | 5 | 0 | 0.02 |  |  | 0 | [10 empty] | 0 | unbekannt | Zn>>5 | AES | Group 14 | Bronze | [5 empty] | SAM 1968, vol. 2; Krause 2003, n° 11827
SAM 11828 | Schwert mit Tauschierung, Griff | sword with damascene, handle | 222 | [5 empty] | Bruck at Alz | 9 | II_Millennium |  |  |  | 2.2 | 0.78 | 0.4 | 0.13 | 0.12 | 0.15 | 0.0002 | 0.0002 | 5 | 0 | 0.02 |  |  | 0 | [10 empty] | 0 | unbekannt | Zn>>5 | AES | Group 16 | Bronze | [5 empty] | SAM 1968, vol. 2; Krause 2003, n° 11828
SAM 11829 | Schwert mit Tauschierung, Klinge | sword with damascene, blade | 224 | [5 empty] | Bruck at Alz | 9 | II_Millennium |  |  |  | 2.8 | 0.22 | 0.4 | 0.15 | 0.09 | 0.11 | 0.0002 | 0.0002 | 5 | 0 | 0.02 |  |  | 0 | [10 empty] | 0 | unbekannt | Zn>>5 | AES | Group 14 | Bronze | [5 empty] | SAM 1968, vol. 2; Krause 2003, n° 11829
SAM 119 | Kleeblattnadel | clover-head pin | 608 | [5 empty] | Haberskirch | 4 | A2a |  |  |  | 10.5 | 0 | 0.15 | 0.62 | 0.04 | 0.1 | 0 | 0 | 0 | 0 | 0.01 |  |  | 0 | [10 empty] | 0 | Sigmaringen |  | AES | Group 14 | Bronze | [5 empty] | SAM 1960; Krause 2003, n° 119
SAM 11957 | Ösenhalsring | Ösenhalsring | 702 | [5 empty] | Berkach | 3 | A1 |  |  |  | 0 | 0.002 | 4.4 | 3.4 | 2 | 0 | 0.22 | 0 | 0 | 0 | 0.001 |  |  | 0 | [10 empty] | 0 | Stuttgart, WLM 985 | Ag>>1 | AES | Group 12 | Fahlerz | [5 empty] | SAM 1968, vol. 2; Krause 2003, n° 11957
SAM 1197 | Randleistenbeil | flanged axe | 110 | [5 empty] | Elsarn im Strasserthale | 4 | A2a |  |  |  | 7 | 0 | 0.14 | 0.23 | 0.18 | 0.1 | 0.005 | 0 | 0 | 0 | 0 |  |  | 0 | [10 empty] | 0 | Zagreb 4332 |  | AES | Group 16 | Bronze | [5 empty] | SAM 1968, vol. 2; Krause 2003, n° 1197
SAM 12 | Ösenringbarren | Ösenringbarren | 702 | [5 empty] | Aschering | 3 | A1 |  |  |  | 0 | 0.002 | 4 | 2 | 0.7 | 0.005 | 0.1 | 0 | 0 | 0 | 0.001 |  |  | 0 | [10 empty] | 0 | München, Stslg. 1921:8 |  | AES | Group 12 | Fahlerz | [5 empty] | SAM 1960; Krause 2003, n° 12
SAM 120 | Kleeblattnadel | clover-head pin | 608 | [5 empty] | Haberskirch | 4 | A2a |  |  |  | 9.3 | 0 | 0.06 | 0.02 | 0.02 | 0.13 | 0.0005 | 0 | 0 | 0 | 0 |  |  | 0 | [10 empty] | 0 | Sigmaringen 849 |  | AES | Group 5 | Bronze | [5 empty] | SAM 1960; Krause 2003, n° 120
SAM 12029 | Randleistenbeil with semicircular cut | flanged axe with semicircular cut | 111 | [5 empty] | Val Gardena | 5 | A2b |  | A2b |  | 5 | 0 | 0.002 | 0.002 | 0.002 | 0.04 | 0 | 0 | 0 | 0 | 0.02 |  |  | 0 | [10 empty] | 0 | Heilbronn, private, |  | AES | Group 1 | Bronze | [5 empty] | SAM 1968, vol. 2; Krause 2003, n° 12029; de Marinis 2005, tab. 5
SAM 12062 | Ösenringbarren | Ösenringbarren | 702 | [5 empty] | Berkach | 3 | A1 |  |  |  | 0 | 0 | 1.45 | 2.4 | 1.5 | 0 | 0.18 | 0 | 0 | 0 | 0.001 |  |  | 0 | [10 empty] | 0 | Stuttgart 985 |  | AES | Group 12 | Fahlerz | [5 empty] | SAM 1968, vol. 2; Krause 2003, n° 12062
SAM 121 | Dreiarmnadel (Kleeblattnadel?) | three arms pin (clover-head pin?) | 612 | [5 empty] | Haberskirch | 4 | A2a |  |  |  | 8 | 0 | 0.01 | 0.03 | 0.01 | 0.11 | 0.0005 | 0 | 0 | 0 | 0.01 |  |  | 0 | [10 empty] | 0 | Sigmaringen 850 |  | AES | Group 5 | Bronze | [5 empty] | SAM 1960; Krause 2003, n° 121
SAM 1230 | Randleistenbeil | flanged axe | 111 | [5 empty] | Val Gardena | 3 | A1 |  |  |  | 2.6 | 0.005 | 0.65 | 0.11 | 0.06 | 0.48 | 0.0002 | 0 | 0 | 0 | 0.02 |  |  | 0 | [10 empty] | 0 | Heilbronn, private, |  | AES | Group 14 | Bronze | [5 empty] | SAM 1968, vol. 2; Krause 2003, n° 1230
SAM 12324 | Ösenringbarren | Ösenringbarren | 702 | [5 empty] | Berkach | 3 | A1 |  |  |  | 0 | 0 | 1 | 1.65 | 0.45 | 0 | 0.034 | 0 | 0 | 0 | 0 |  |  | 0 | [10 empty] | 0 | Stuttgart 985 |  | AES | Group 12 | Fahlerz | [5 empty] | SAM 1968, vol. 2; Krause 2003, n° 12324
SAM 12325 | Ösenringbarren, fragm. | Ösenringbarren, fragm. | 702 | [5 empty] | Berkach | 3 | A1 |  |  |  | 0 | 0 | 0.96 | 1.7 | 0.7 | 0 | 0.089 | 0 | 0 | 0 | 0 |  |  | 0 | [10 empty] | 0 | Stuttgart 985 |  | AES | Group 12 | Fahlerz | [5 empty] | SAM 1968, vol. 2; Krause 2003, n° 12325
SAM 1249 | Randleistenbeil, Typ Langquaid | flanged axe, Langquaid type | 111 | [5 empty] | Hagnau | 4 | A2a |  |  |  | 10 | 0 | 0.5 | 0.03 | 0 | 0.12 | 0.0005 | 0 | 0 | 0 | 0 |  |  | 0 | [10 empty] | 0 | Konstanz |  | AES | Group 11 | Bronze | [5 empty] | SAM 1968, vol. 2; Krause 2003, n° 1249
SAM 1251 | Nadel, kl., ausgez. Kopfplatte, Sonderform | pin, small, ruined headstock, indetermined form | 605 | [5 empty] | Singen | 3 | A1 |  |  |  | 0 | 0.002 | 0.44 | 2.5 | 1.6 | 1.1 | 0 | 0 | 0 | 0 | 0.01 |  |  | 0 | [10 empty] | 0 | Singen Sn 55/119:18 |  | AES | Group 16 | Fahlerz | [5 empty] | SAM 1968, vol. 2; Krause 2003, n° 1251
SAM 1252 | Armspirale | Armspiral | 409 | [5 empty] | Singen | 3 | A1 |  |  |  | 0.05 | 0 | 0.15 | 5 | 1.25 | 1.5 | 0 | 0 | 0 | 0 | 0.001 |  |  | 0 | [10 empty] | 0 | Singen Sn 55/114: 2 | As<0.3 | AES | Group 16 | Fahlerz | [5 empty] | SAM 1968, vol. 2; Krause 2003, n° 1252
SAM 1253 | Ösenhalsring (Ösen korrodiert) | Ösenhalsring (corroded eyelets) | 403 | [5 empty] | Singen | 3 | A1 |  |  |  | 0 | 0.005 | 0.57 | 2.2 | 0.7 | 1.1 | 0.0002 | 0.0002 | 0 | 0 | 0.01 |  |  | 0 | [10 empty] | 0 | Singen Sn 55/116: 2 |  | AES | Group 16 | Fahlerz | [5 empty] | SAM 1968, vol. 2; Krause 2003, n° 1253
SAM 1254 | Spirale, fragm. | spiral, fragm. | 409 | [5 empty] | Singen | 3 | A1 |  |  |  | 0.16 | 0.01 | 0.3 | 2.9 | 1.3 | 1.1 | 0.001 | 0.0002 | 0 | 0 | 0.01 |  |  | 0 | [10 empty] | 0 | Singen Sn 55/115: 2 |  | AES | Group 16 | Fahlerz | [5 empty] | SAM 1968, vol. 2; Krause 2003, n° 1254
SAM 1255 | Spirale, 3 Wind. | spiral, 3 winds | 409 | [5 empty] | Singen | 3 | A1 |  |  |  | 0.01 | 0 | 0.54 | 1.8 | 1.52 | 2.2 | 0 | 0 | 0 | 1.5 | 0 |  |  | 0 | [10 empty] | 0 | Singen Sn 55/117: 3 | Co>1 | AES | Group 16 | Fahlerz | [5 empty] | SAM 1968, vol. 2; Krause 2003, n° 1255
SAM 1257 | Spirale, 6 Wind. | spiral, 6 winds | 409 | [5 empty] | Singen | 3 | A1 |  |  |  | 0.01 | 0.07 | 1.1 | 3.1 | 1.8 | 1.2 | 0.001 | 0.0002 | 0 | 0.014 | 0.01 |  |  | 0 | [10 empty] | 0 | Singen Sn 55/119: 7 |  | AES | Group 16 | Fahlerz | [5 empty] | SAM 1968, vol. 2; Krause 2003, n° 1257
SAM 1258 | Spirale, 7 Wind. | spiral, 7 winds | 409 | [5 empty] | Singen | 3 | A1 |  |  |  | 0 | 0 | 0.58 | 3.3 | 1.2 | 1.5 | 0 | 0 | 0 | 0 | 0.01 |  |  | 0 | [10 empty] | 0 | Singen Sn 55/123: 8 |  | AES | Group 16 | Fahlerz | [5 empty] | SAM 1968, vol. 2; Krause 2003, n° 1258
SAM 1259 | Ösenhalsring | Ösenhalsring | 403 | [5 empty] | Singen | 3 | A1 |  |  |  | 0.17 | 0 | 0.1 | 1.5 | 1.5 | 0.77 | 0 | 0 | 0 | 0 | 0.01 |  |  | 0 | [10 empty] | 0 | Singen Sn 55/121: 8 |  | AES | Group 16 | Fahlerz | [5 empty] | SAM 1968, vol. 2; Krause 2003, n° 1259
SAM 1260 | Rudernadel, groß, verz. | oar headed pin, big, decorated | 604 | [5 empty] | Singen | 3 | A1 |  |  |  | 0.03 | 0.09 | 0.64 | 3.5 | 1.9 | 1.6 | 0.006 | 0.0002 | 0 | 1.5 | 0.01 |  |  | 0 | [10 empty] | 0 | Singen Sn 55/122: 8 | Co>1 | AES | Group 16 | Fahlerz | [5 empty] | SAM 1968, vol. 2; Krause 2003, n° 1260
SAM 1262 | Spirale, 3 Wind. | spiral, 3 winds | 409 | [5 empty] | Singen | 3 | A1 |  |  |  | 0.01 | 0 | 0.4 | 0.7 | 1.06 | 1.5 | 0 | 0 | 0 | 0 | 0.01 |  |  | 0 | [10 empty] | 0 | Singen Sn 55/125: 9 |  | AES | Group 16 | Fahlerz | [5 empty] | SAM 1968, vol. 2; Krause 2003, n° 1262
SAM 1263 | Blechband mit eingerollten Enden (Haubenbesatz) | band with rolled ends (Haubenbesatz) | 523 | [5 empty] | Singen | 3 | A1 |  |  |  | 0.04 | 0 | 0.84 | 1.9 | 1.7 | 0.83 | 0 | 0.0002 | 0 | 0.04 | 0 |  |  | 0 | [10 empty] | 0 | Singen Sn 55/124: 9 |  | AES | Group 16 | Fahlerz | [5 empty] | SAM 1968, vol. 2; Krause 2003, n° 1263
SAM 1264 | Spirale, Fragm. | spiral, fragm. | 416 | [5 empty] | Singen | 3 | A1 |  |  |  | 0.19 | 0 | 0.9 | 1.5 | 1.03 | 2.95 | 0 | 0 | 0 | 0 | 0 |  |  | 0 | [10 empty] | 0 | Singen Sn 55/127:10 |  | AES | Group 16 | Fahlerz | [5 empty] | SAM 1968, vol. 2; Krause 2003, n° 1264
SAM 1265 | Dolch, kl., 3 Niete | dagger, small, 3 rivets | 212 | [5 empty] | Singen | 3 | A1 |  |  |  | 0.04 | 0 | 1.1 | 3 | 2.2 | 2.55 | 0.0002 | 0 | 0 | 1.4 | 0.01 |  |  | 0 | [10 empty] | 0 | Singen Sn 55/127:12 |  | AES | Group 16 | Fahlerz | [5 empty] | SAM 1968, vol. 2; Krause 2003, n° 1265
SAM 1266 | Spirale | spiral | 409 | [5 empty] | Singen | 3 | A1 |  |  |  | 0.3 | 0 | 0.96 | 4 | 1.5 | 3.2 | 0.0002 | 0 | 0 | 1.3 | 0.01 |  |  | 0 | [10 empty] | 0 | Singen Sn 55/131:13 |  | AES | Group 16 | Fahlerz | [5 empty] | SAM 1968, vol. 2; Krause 2003, n° 1266
SAM 1267 | Scheibennadel, fragm. | disc-headed pin, fragm. | 604 | [5 empty] | Singen | 3 | A1 |  |  |  | 0.45 | 0 | 1 | 1.9 | 1 | 1 | 0.0002 | 0 | 0 | 0 | 0 |  |  | 0 | [10 empty] | 0 | Singen Sn 55/129:13 |  | AES | Group 16 | Fahlerz | [5 empty] | SAM 1968, vol. 2; Krause 2003, n° 1267
SAM 1268 | Rudernadel, klein, verz. | oar headed pin, small, decorated | 604 | [5 empty] | Singen | 3 | A1 |  |  |  | 0.02 | 0 | 1.6 | 3.4 | 0.77 | 2.1 | 0 | 0 | 0 | 0.7 | 0.01 |  |  | 0 | [10 empty] | 0 | Singen Sn 55/133:18 |  | AES | Group 16 | Fahlerz | [5 empty] | SAM 1968, vol. 2; Krause 2003, n° 1268
SAM 127 | Vollgriffdolch: Blatt | metal-hilted dagger: blade | 206 | [5 empty] | Hammel | 3 | A1 |  |  |  | 4.4 | 0.03 | 0.008 | 0.01 | 0.02 | 0.01 | 0 | 0 | 0 | 0 | 0 |  |  | 0 | [10 empty] | 0 | Augsburg VF 124 |  | AES | Group 1 | Bronze | [5 empty] | SAM 1960; Krause 2003, n° 127
SAM 1271 | Rudernadel, verz. | oar headed pin, decorated | 604 | [5 empty] | Singen | 3 | A1 |  |  |  | 0 | 0.03 | 0.84 | 2.2 | 1.5 | 1.28 | 0.003 | 0 | 0 | 0.5 | 0.001 |  |  | 0 | [10 empty] | 0 | Singen Sn 55/139:22 |  | AES | Group 16 | Fahlerz | [5 empty] | SAM 1968, vol. 2; Krause 2003, n° 1271
SAM 1272 | Dolch, kl., 3 Niete | dagger, small, 3 rivets | 212 | [5 empty] | Singen | 3 | A1 |  |  |  | 0.02 | 0 | 0.51 | 8 | 1.4 | 1.55 | 0 | 0 | 0 | 0 | 0.01 |  |  | 0 | [10 empty] | 0 | Singen Sn 55/140:24 |  | AES | Group 16 | Fahlerz | [5 empty] | SAM 1968, vol. 2; Krause 2003, n° 1272
SAM 1273 | Spirale, 8 Wind. | spiral, 8 winds | 409 | [5 empty] | Singen | 3 | A1 |  |  |  | 0 | 0 | 0.1 | 3.6 | 0.97 | 1.01 | 0 | 0 | 0 | 0.01 | 0.01 |  |  | 0 | [10 empty] | 0 | Singen Sn 55/142:24 |  | AES | Group 16 | Fahlerz | [5 empty] | SAM 1968, vol. 2; Krause 2003, n° 1273
SAM 1274 | Ringbruchstück, meist Armring | ringbroken piece, Armring | 404 | [5 empty] | Singen | 3 | A1 |  |  |  | 0 | 0 | 0 | 0 | 0.05 | 0 | 0.01 | 0 | 0 | 0 | 0.03 |  |  | 0 | [10 empty] | 0 | Singen, Hegau-Mus. Sn 55/144:24 | Ag+++; Bi+; Au++ | AES | Group 1 | Copper | [5 empty] | SAM 1968, vol. 2; Krause 2003, n° 1274
SAM 1275 | Rudernadel, klein, verz. | oar headed pin, small, decorated | 604 | [5 empty] | Singen | 3 | A1 |  |  |  | 0.04 | 0 | 1.1 | 2.75 | 2 | 2.5 | 0 | 0 | 0 | 0 | 0.01 |  |  | 0 | [10 empty] | 0 | Singen Sn 55/141:24 |  | AES | Group 16 | Fahlerz | [5 empty] | SAM 1968, vol. 2; Krause 2003, n° 1275
SAM 1276 | Spirale | spiral | 409 | [5 empty] | Singen | 3 | A1 |  |  |  | 0.02 | 0 | 0.9 | 1.15 | 0.62 | 1.13 | 0 | 0 | 0 | 0 | 0.01 |  |  | 0 | [10 empty] | 0 | Singen Sn 55/146:25 |  | AES | Group 16 | Fahlerz | [5 empty] | SAM 1968, vol. 2; Krause 2003, n° 1276
SAM 1277 | Scheibennadel, fragm. | disc-headed pin, fragm. | 603 | [5 empty] | Singen | 3 | A1 |  |  |  | 0.03 | 0 | 0.7 | 3.4 | 1.45 | 4.3 | 0.0005 | 0 | 0 | 0 | 0 |  |  | 0 | [10 empty] | 0 | Singen Sn 55/147:25 |  | AES | Group 16 | Fahlerz | [5 empty] | SAM 1968, vol. 2; Krause 2003, n° 1277
SAM 1278 | Dolch, kl., 2 Niete | dagger, small, 2 rivets | 212 | [5 empty] | Singen | 3 | A1 |  |  |  | 0.02 | 0.005 | 0.6 | 10 | 2.7 | 0.8 | 0.0005 | 0 | 0 | 0 | 0.001 |  |  | 0 | [10 empty] | 0 | Singen Sn 55/148:26 | Sb>10 | AES | Group 16 | Fahlerz | [5 empty] | SAM 1968, vol. 2; Krause 2003, n° 1278
SAM 1279 | Dolch, kl., Heft korrodiert | dagger, small, corroded hilt | 201 | [5 empty] | Singen | 3 | A1 |  |  |  | 0.08 | 0.005 | 0.82 | 3 | 1.18 | 0.93 | 0.002 | 0 | 0 | 0 | 0.01 |  |  | 0 | [10 empty] | 0 | Singen Sn 55/150:28 |  | AES | Group 16 | Fahlerz | [5 empty] | SAM 1968, vol. 2; Krause 2003, n° 1279
SAM 128 | Vollgriffdolch: Griff | metal-hilted dagger: handle | 204 | [5 empty] | Hammel | 3 | A1 |  |  |  | 5.8 | 1.2 | 0.03 | 0.12 | 0.02 | 0.01 | 0.001 | 0 | 0 | 0 | 0.01 |  |  | 0 | [10 empty] | 0 | Augsburg VF 124 |  | AES | Group 3 | Bronze | [5 empty] | SAM 1960; Krause 2003, n° 128
SAM 129 | Vollgriffdolch: Niet und Blatt | metal-hilted dagger: rivet and blade | 206 | [5 empty] | Hammel | 3 | A1 |  |  |  | 4.8 | 0.95 | 0.01 | 0.02 | 0.04 | 0.02 | 0.001 | 0 | 0 | 0 | 0.01 |  |  | 0 | [10 empty] | 0 | Augsburg VF 124 |  | AES | Group 1 | Bronze | [5 empty] | SAM 1960; Krause 2003, n° 129
SAM 13 | Ösenringbarren | Ösenringbarren | 702 | [5 empty] | Aschering | 3 | A1 |  |  |  | 0.1 | 0 | 0.03 | 0.02 | 0.02 | 0.1 | 0.001 | 0 | 0 | 0 | 0.001 |  |  | 0 | [10 empty] | 0 | München, Stslg. 1921:8 | Ag<0.04 | AES | Group 5 | Fahlerz | [5 empty] | SAM 1960; Krause 2003, n° 13
SAM 130 | Vollgriffdolch: Niet | metal-hilted dagger: rivet | 205 | [5 empty] | Hammel | 3 | A1 |  |  |  | 3.1 | 1.15 | 0.03 | 0.06 | 0.08 | 0.16 | 0.001 | 0 | 0 | 0 | 0.001 |  |  | 0 | [10 empty] | 0 | Augsburg VF 124 |  | AES | Group 5 | Bronze | [5 empty] | SAM 1960; Krause 2003, n° 130
SAM 1336 | Flachbeil | flat axe | 104 | [5 empty] | Bobbio | 22 | CA |  |  |  | 0 | 0 | 0 | 0 | 0 | 0 | 0 | 0 | 0 | 0 | 0 |  |  | 0 | [10 empty] | 0 | Mailand |  | AES | Group 1 | Copper | [5 empty] | SAM 1968, vol. 2; Krause 2003, n° 1336
SAM 1338 | Dolch, 2 Niete | dagger, 2 rivets | 212 | [5 empty] | Desor Maresco | 4 | A2a |  |  |  | 5 | 0 | 0.46 | 0.24 | 0.06 | 0.13 | 0.0005 | 0 | 0 | 0 | 0 |  |  | 0 | [10 empty] | 0 | Milan, |  | AES | Group 14 | Bronze | [5 empty] | SAM 1968, vol. 2; Krause 2003, n° 1338
SAM 1339 | Dolch, 6 Niete | dagger, 6 rivets | 212 | [5 empty] | Lagazzi | 4 | A2a |  | A2b |  | 15 | 0.09 | 0.7 | 1.6 | 0.31 | 0.33 | 0.03 | 0 | 0 | 0 | 1.5 |  |  | 0 | [10 empty] | 0 | Milan, |  | AES | Group 16 | Bronze | [5 empty] | SAM 1968, vol. 2; Krause 2003, n° 1339
SAM 1340 | Dolch, 2 Niete | dagger, 2 rivets | 212 | [5 empty] | Castellaro I | 4 | A2a |  |  |  | 6 | 0 | 0.004 | 0.56 | 0.02 | 0.19 | 0 | 0 | 0 | 0 | 0.15 |  |  | 0 | [10 empty] | 0 | Milan, |  | AES | Group 10 | Bronze | [5 empty] | SAM 1968, vol. 2; Krause 2003, n° 1340
SAM 1342 | Randleistenbeil | flanged axe | 111 | [5 empty] | Vigevano | 4 | A2a |  |  |  | 2.9 | 0 | 0.002 | 0 | 0 | 0 | 0.0002 | 0 | 0.002 | 0 | 0 |  |  | 0 | [10 empty] | 0 | Mailand |  | AES | Group 1 | Bronze | [5 empty] | SAM 1968, vol. 2; Krause 2003, n° 1342
SAM 1343 | Randleistenbeil (description by de Marinis: axe Neyruz's type) | flanged axe Neyruz type | 110 | [5 empty] | Castello Valsolda | 4 | A2a |  | A1 |  | 0.08 | 0 | 0 | 0 | 0 | 0 | 0 | 0 | 0 | 0 | 0 |  |  | 0 | [10 empty] | 0 | Milano, |  | AES | Group 1 | Copper | [5 empty] | SAM 1968, vol. 2; Krause 2003, n° 1343; de Marinis 2005, tab. 2; de Marinis 1998, fig. 138b
SAM 13752 | Absatzbeil | palstave | 114 | [5 empty] | Nikitsch | 5 | A2b |  |  |  | 8.7 | 0.03 | 0.22 | 0.09 | 0.09 | 0.12 | 0.006 | 0 | 0 | 0 | 0.02 |  |  | 0 | [10 empty] | 0 | Sopron 54. 186. 1627 |  | AES | Group 11 | Bronze | [5 empty] | SAM 1968, vol. 2; Krause 2003, n° 13752
SAM 139 | Zierscheibe | ornamental disk | 513 | [5 empty] | Honsolgen | 3 | A1 |  |  |  | 0.1 | 0.05 | 0.05 | 0.5 | 0.85 | 0.51 | 0.0002 | 0 | 0 | 0 | 0 |  |  | 0 | [10 empty] | 0 | Augsburg 91 |  | AES | Group 13 | Fahlerz | [5 empty] | SAM 1960; Krause 2003, n° 139
SAM 14 | Ösenringbarren | Ösenringbarren | 702 | [5 empty] | Aschering | 3 | A1 |  |  |  | 0 | 0.002 | 3.5 | 2 | 0.7 | 0 | 0.1 | 0 | 0 | 0 | 0.01 |  |  | 0 | [10 empty] | 0 | München, Stslg. 1921:8 |  | AES | Group 12 | Fahlerz | [5 empty] | SAM 1960; Krause 2003, n° 14
SAM 140 | Pfriem mit Mittelschwellung | awl bumped in the middle | 806 | [5 empty] | Honsolgen | 3 | A1 |  |  |  | 0.01 | 0.002 | 0.66 | 1.22 | 0.8 | 1 | 0.0002 | 0 | 0 | 0 | 0 |  |  | 0 | [10 empty] | 0 | Augsburg 91 |  | AES | Group 16 | Fahlerz | [5 empty] | SAM 1960; Krause 2003, n° 140
SAM 141 | Rollennadel, ellipt. Kopfpl. u. ger. Schaft | roll-headed pin, elliptical Kopfpl. and ger. Schaft | 603 | [5 empty] | Honsolgen | 3 | A1 |  |  |  | 0.01 | 0.002 | 0.13 | 0.7 | 0.66 | 0.6 | 0.0002 | 0 | 0 | 0 | 0 |  |  | 0 | [10 empty] | 0 | Augsburg 91 |  | AES | Group 16 | Fahlerz | [5 empty] | SAM 1960; Krause 2003, n° 141
SAM 143 | Gußbarren | bar of metal | 707 | [5 empty] | Indelhausen | 22 | CA |  |  |  | 0 | 0 | 0 | 0.05 | 0.1 | 0.002 | 0.0002 | 0 | 0 | 0 | 0.07 |  |  | 0 | [10 empty] | 0 | Stuttgart, WLM |  | AES | Group 4 | Fahlerz | [5 empty] | SAM 1960; Krause 2003, n° 143
SAM 14463 | Flachbeil | flat axe | 104 | [5 empty] | Seewalchen am Attersee | 22 | CA |  |  |  | 0 | 0.002 | 0.52 | 0.02 | 0.005 | 0.005 | 0.0002 | 0 | 0 | 0 | 0 |  |  | 0 | [10 empty] | 0 | Vöcklabruck, A 140S571 |  | AES | Group 2 | Arsenical copper | [5 empty] | SAM 1968, vol. 2; Krause 2003, n° 14463
SAM 14464 | Flachbeil | flat axe | 104 | [5 empty] | Weyregg 2 | 22 | CA |  |  |  | 0 | 0 | 0.19 | 0.04 | 0.03 | 0.002 | 0.0002 | 0 | 0 | 0 | 0 |  |  | 0 | [10 empty] | 0 | Vöcklabruck P 322573 |  | AES | Group 2 | Arsenical copper | [5 empty] | SAM 1968, vol. 2; Krause 2003, n° 14464
SAM 14465 | Flachbeil | flat axe | 104 | [5 empty] | Misling | 22 | CA |  |  |  | 0 | 0 | 0.15 | 0 | 0.002 | 0.005 | 0.0002 | 0 | 0 | 0 | 0 |  |  | 0 | [10 empty] | 0 | Vöcklabruck, 613575 |  | AES | Group 2 | Arsenical copper | [5 empty] | SAM 1968, vol. 2; Krause 2003, n° 14465
SAM 14466 | Flachbeil | flat axe | 104 | [5 empty] | Attersee | 22 | CA |  |  |  | 0 | 0.002 | 2.2 | 0.02 | 0.005 | 0.005 | 0.007 | 0 | 0.002 | 0 | 0 |  |  | 0 | [10 empty] | 0 | Vöcklabruck, A 619577 |  | AES | Group 2 | Arsenical copper | [5 empty] | SAM 1968, vol. 2; Krause 2003, n° 14466
SAM 14467 | Flachbeil | flat axe | 104 | [5 empty] | Attersee | 22 | CA |  |  |  | 0 | 0 | 0.23 | 0.002 | 0.002 | 0 | 0.0002 | 0 | 0 | 0 | 0 |  |  | 0 | [10 empty] | 0 | Vöcklabruck, 636AS579 |  | AES | Group 2 | Arsenical copper | [5 empty] | SAM 1968, vol. 2; Krause 2003, n° 14467
SAM 14468 | Randleistenbeil | flanged axe | 113 | [5 empty] | Seewalchen am Attersee | 4 | A2a |  |  |  | 6.2 | 0 | 0.37 | 0.02 | 0.005 | 0.28 | 0.0005 | 0 | 0 | 0 | 0.02 |  |  | 0 | [10 empty] | 0 | Vöcklabruck, 635581 |  | AES | Group 11 | Bronze | [5 empty] | SAM 1968, vol. 2; Krause 2003, n° 14468
SAM 14469 | Flachbeil | flat axe | 104 | [5 empty] | Aufham | 22 | CA |  |  |  | 0 | 0 | 0.23 | 0.02 | 0.03 | 0.002 | 0.0002 | 0 | 0 | 0 | 0 |  |  | 0 | [10 empty] | 0 | Vöcklabruck, 638 Au |  | AES | Group 2 | Arsenical copper | [5 empty] | SAM 1968, vol. 2; Krause 2003, n° 14469
SAM 14470 | Flachbeil | flat axe | 104 | [5 empty] | Attersee | 22 | CA |  |  |  | 0 | 0 | 0.46 | 0.002 | 0.005 | 0 | 0.0003 | 0 | 0 | 0 | 0 |  |  | 0 | [10 empty] | 0 | Vöcklabruck, 637AS594 |  | AES | Group 2 | Arsenical copper | [5 empty] | SAM 1968, vol. 2; Krause 2003, n° 14470
SAM 14471 | Messer | knife | 312 | [5 empty] | Seewalchen am Attersee | 4 | A2a |  |  |  | 3.4 | 0 | 0.78 | 0.04 | 0.005 | 0.24 | 0.0005 | 0 | 0 | 0 | 0.02 |  |  | 0 | [10 empty] | 0 | Vöcklabruck, D 105S596 |  | AES | Group 11 | Bronze | [5 empty] | SAM 1968, vol. 2; Krause 2003, n° 14471
SAM 14472 | Nietdolch, 3 Niete (descrption by Ottaway: uncertain type of flat dagger) | uncertain type of flat dagger, 3 rivets | 212 | [5 empty] | Attersee | 4 | A2a |  |  |  | 0 | 0.04 | 0.46 | 0.02 | 0.01 | 0.005 | 0.008 | 0 | 0 | 0 | 0 |  |  | 0 | [10 empty] | 0 | Vöcklabruck, 458AS598 |  | AES | Group 2 | Arsenical copper | [5 empty] | SAM 1968, vol. 2; Krause 2003, n° 14472
SAM 14473 | Messer? | knife? | 311 | [5 empty] | Seewalchen am Attersee | 22 | CA |  |  |  | 0 | 0.005 | 0.71 | 0.02 | 0.005 | 0.005 | 0.0002 | 0 | 0 | 0 | 0 |  |  | 0 | [10 empty] | 0 | Vöcklabruck, 629 |  | AES | Group 2 | Arsenical copper | [5 empty] | SAM 1968, vol. 2; Krause 2003, n° 14473
SAM 14475 | Ringfragment | ring, fragm. | 404 | [5 empty] | Rainberg | 22 | CA |  |  |  | 0 | 0.21 | 0.16 | 0.1 | 0.11 | 0.02 | 0.021 | 0 | 0 | 0 | 0 |  |  | 0 | [10 empty] | 0 | Salzburg, Hell 305604 |  | AES | Group 12 | Fahlerz | [5 empty] | SAM 1968, vol. 2; Krause 2003, n° 14475
SAM 14476 | Pfriem | awl | 806 | [5 empty] | Rainberg | 4 | A2a |  |  |  | 6.3 | 0 | 0.04 | 0.11 | 0 | 0.04 | 0 | 0 | 0 | 0 | 0.03 |  |  | 0 | [10 empty] | 0 | Salzburg, Hell 304606 |  | AES | Group 3 | Bronze | [5 empty] | SAM 1968, vol. 2; Krause 2003, n° 14476
SAM 14477 | Messer | knife | 312 | [5 empty] | Rainberg | 22 | CA |  |  |  | 0.01 | 0 | 0.55 | 0.02 | 0.04 | 0.005 | 0.0002 | 0 | 0 | 0 | 0.001 |  |  | 0 | [10 empty] | 0 | Salzburg, Hell 608 |  | AES | Group 2 | Arsenical copper | [5 empty] | SAM 1968, vol. 2; Krause 2003, n° 14477
SAM 14478 | Messer? | knife? | 311 | [5 empty] | Rainberg | 22 | CA |  |  |  | 0 | 0 | 0.17 | 0.09 | 0.6 | 0.0002 | 0 | 0 | 0 | 0 | 0 |  |  | 0 | [10 empty] | 0 | Salzburg, Hell 610 |  | AES | Group 9 | Fahlerz | [5 empty] | SAM 1968, vol. 2; Krause 2003, n° 14478
SAM 14479 | Ringfragment | ring, fragm. | 404 | [5 empty] | Rainberg | 22 | CA |  |  |  | 0 | 0.09 | 0 | 0.04 | 0.25 | 0.001 | 0.013 | 0 | 0 | 0 | 0.001 |  |  | 0 | [10 empty] | 0 | Salzburg, Hell 612 |  | AES | Group 4 | Fahlerz | [5 empty] | SAM 1968, vol. 2; Krause 2003, n° 14479
SAM 14480 | Spangenbarren | Spangenbarren | 704 | [5 empty] | Luitpoldpark | 4 | A2a |  |  |  | 0.02 | 0.01 | 1.6 | 1.15 | 0.2 | 1.45 | 0.009 | 0 | 0 | 0.08 | 0.02 |  |  | 0 | [10 empty] | 0 | München 1928.33614 |  | AES | Group 16 | Fahlerz | [5 empty] | SAM 1968, vol. 2; Krause 2003, n° 14480
SAM 14481 | Spangenbarren | Spangenbarren | 704 | [5 empty] | Luitpoldpark | 4 | A2a |  |  |  | 0.01 | 0 | 1.15 | 2.3 | 0.53 | 0 | 0.072 | 0 | 0 | 0 | 0.001 |  |  | 0 | [10 empty] | 0 | München 1928.33616 |  | AES | Group 12 | Fahlerz | [5 empty] | SAM 1968, vol. 2; Krause 2003, n° 14481
SAM 14482 | Spangenbarren | Spangenbarren | 704 | [5 empty] | Luitpoldpark | 4 | A2a |  |  |  | 0.01 | 0.005 | 1.05 | 0.33 | 0.26 | 0.87 | 0.011 | 0 | 0 | 0.04 | 0.001 |  |  | 0 | [10 empty] | 0 | München 1928:33618 |  | AES | Group 16 | Fahlerz | [5 empty] | SAM 1968, vol. 2; Krause 2003, n° 14482
SAM 14483 | Spangenbarren | Spangenbarren | 704 | [5 empty] | Luitpoldpark | 4 | A2a |  |  |  | 0 | 0 | 1.5 | 1.65 | 0.45 | 0 | 0.034 | 0 | 0 | 0 | 0.02 |  |  | 0 | [10 empty] | 0 | München 1928:33620 |  | AES | Group 12 | Fahlerz | [5 empty] | SAM 1968, vol. 2; Krause 2003, n° 14483
SAM 14484 | Spangenbarren | Spangenbarren | 704 | [5 empty] | Luitpoldpark | 4 | A2a |  |  |  | 0 | 0 | 1.85 | 2.4 | 0.66 | 0 | 0.12 | 0 | 0 | 0 | 0.001 |  |  | 0 | [10 empty] | 0 | München 1928:33622 |  | AES | Group 12 | Fahlerz | [5 empty] | SAM 1968, vol. 2; Krause 2003, n° 14484
SAM 14485 | Spangenbarren | Spangenbarren | 704 | [5 empty] | Luitpoldpark | 4 | A2a |  |  |  | 0 | 0 | 1.45 | 2.1 | 0.68 | 0 | 0.057 | 0 | 0 | 0 | 0.001 |  |  | 0 | [10 empty] | 0 | München 1928:33624 |  | AES | Group 12 | Fahlerz | [5 empty] | SAM 1968, vol. 2; Krause 2003, n° 14485
SAM 14486 | Spangenbarren | Spangenbarren | 704 | [5 empty] | Luitpoldpark | 4 | A2a |  |  |  | 0 | 0 | 1.9 | 2.2 | 0.72 | 0.002 | 0.072 | 0 | 0 | 0 | 0.001 |  |  | 0 | [10 empty] | 0 | München 1928:33626 |  | AES | Group 12 | Fahlerz | [5 empty] | SAM 1968, vol. 2; Krause 2003, n° 14486
SAM 14487 | Spangenbarren | Spangenbarren | 704 | [5 empty] | Luitpoldpark | 4 | A2a |  |  |  | 0 | 0 | 2.1 | 2.1 | 0.7 | 0.02 | 0.063 | 0 | 0 | 0 | 0 |  |  | 0 | [10 empty] | 0 | München 1928:33628 |  | AES | Group 12 | Fahlerz | [5 empty] | SAM 1968, vol. 2; Krause 2003, n° 14487
SAM 14488 | Spangenbarren | Spangenbarren | 704 | [5 empty] | Luitpoldpark | 4 | A2a |  |  |  | 0.01 | 0.03 | 3 | 0.35 | 0.47 | 0.79 | 0.017 | 0 | 0 | 0.07 | 0.02 |  |  | 0 | [10 empty] | 0 | München 1928:33630 |  | AES | Group 16 | Fahlerz | [5 empty] | SAM 1968, vol. 2; Krause 2003, n° 14488
SAM 14489 | Spangenbarren | Spangenbarren | 704 | [5 empty] | Luitpoldpark | 4 | A2a |  |  |  | 0 | 0.02 | 2.3 | 1.35 | 0.35 | 0.98 | 0.019 | 0 | 0 | 0.03 | 0.001 |  |  | 0 | [10 empty] | 0 | München 1928:33632 |  | AES | Group 16 | Fahlerz | [5 empty] | SAM 1968, vol. 2; Krause 2003, n° 14489
SAM 14490 | Spangenbarren | Spangenbarren | 704 | [5 empty] | Luitpoldpark | 4 | A2a |  |  |  | 0 | 0 | 1 | 3.3 | 0.54 | 0 | 0.048 | 0 | 0 | 0 | 0.001 |  |  | 0 | [10 empty] | 0 | München 1928:33634 |  | AES | Group 12 | Fahlerz | [5 empty] | SAM 1968, vol. 2; Krause 2003, n° 14490
SAM 14491 | Spangenbarren | Spangenbarren | 704 | [5 empty] | Luitpoldpark | 4 | A2a |  |  |  | 0.01 | 0.01 | 1.85 | 0.13 | 0.39 | 0.58 | 0.012 | 0 | 0 | 0 | 0.001 |  |  | 0 | [10 empty] | 0 | München 1928:33636 |  | AES | Group 16 | Fahlerz | [5 empty] | SAM 1968, vol. 2; Krause 2003, n° 14491
SAM 14492 | Spangenbarren | Spangenbarren | 704 | [5 empty] | Luitpoldpark | 4 | A2a |  |  |  | 0.07 | 0.002 | 2.4 | 0.25 | 0.42 | 0.94 | 0.007 | 0 | 0 | 0.03 | 0.001 |  |  | 0 | [10 empty] | 0 | München 1928:33638 |  | AES | Group 16 | Fahlerz | [5 empty] | SAM 1968, vol. 2; Krause 2003, n° 14492
SAM 14493 | Spangenbarren | Spangenbarren | 704 | [5 empty] | Luitpoldpark | 4 | A2a |  |  |  | 0 | 0 | 1.5 | 2.2 | 0.44 | 0 | 0.058 | 0 | 0 | 0 | 0.001 |  |  | 0 | [10 empty] | 0 | München 1928:33640 |  | AES | Group 12 | Fahlerz | [5 empty] | SAM 1968, vol. 2; Krause 2003, n° 14493
SAM 14494 | Spangenbarren | Spangenbarren | 704 | [5 empty] | Luitpoldpark | 4 | A2a |  |  |  | 0.03 | 0.08 | 1.55 | 0.3 | 0.37 | 0.85 | 0.012 | 0 | 0 | 0.04 | 0.02 |  |  | 0 | [10 empty] | 0 | München 1928:33642 |  | AES | Group 16 | Fahlerz | [5 empty] | SAM 1968, vol. 2; Krause 2003, n° 14494
SAM 14495 | Spangenbarren | Spangenbarren | 704 | [5 empty] | Luitpoldpark | 4 | A2a |  |  |  | 0 | 0 | 0.77 | 1.8 | 0.44 | 0 | 0.043 | 0 | 0 | 0 | 0.001 |  |  | 0 | [10 empty] | 0 | München 1928:33644 |  | AES | Group 12 | Fahlerz | [5 empty] | SAM 1968, vol. 2; Krause 2003, n° 14495
SAM 14496 | Spangenbarren | Spangenbarren | 704 | [5 empty] | Luitpoldpark | 4 | A2a |  |  |  | 0 | 0 | 1.3 | 2.3 | 0.7 | 0 | 0.087 | 0 | 0 | 0 | 0.001 |  |  | 0 | [10 empty] | 0 | München 1928:33646 |  | AES | Group 12 | Fahlerz | [5 empty] | SAM 1968, vol. 2; Krause 2003, n° 14496
SAM 14497 | Spangenbarren | Spangenbarren | 704 | [5 empty] | Luitpoldpark | 4 | A2a |  |  |  | 0 | 0 | 1.75 | 2.6 | 0.74 | 0 | 0.072 | 0 | 0 | 0 | 0.001 |  |  | 0 | [10 empty] | 0 | München 1928:33648 |  | AES | Group 12 | Fahlerz | [5 empty] | SAM 1968, vol. 2; Krause 2003, n° 14497
SAM 14498 | Spangenbarren | Spangenbarren | 704 | [5 empty] | Luitpoldpark | 4 | A2a |  |  |  | 0.04 | 0.02 | 2.3 | 0.31 | 0.41 | 1.3 | 0.009 | 0 | 0.002 | 0.14 | 0.03 |  |  | 0 | [10 empty] | 0 | München 1928:33650 |  | AES | Group 16 | Fahlerz | [5 empty] | SAM 1968, vol. 2; Krause 2003, n° 14498
SAM 14499 | Spangenbarren | Spangenbarren | 704 | [5 empty] | Luitpoldpark | 4 | A2a |  |  |  | 0.01 | 0.002 | 4.2 | 0.26 | 0.38 | 1.45 | 0.007 | 0 | 0 | 0.04 | 0.001 |  |  | 0 | [10 empty] | 0 | München 1928:33652 |  | AES | Group 16 | Fahlerz | [5 empty] | SAM 1968, vol. 2; Krause 2003, n° 14499
SAM 14500 | Spangenbarren | Spangenbarren | 704 | [5 empty] | Luitpoldpark | 4 | A2a |  |  |  | 0 | 0 | 1.4 | 2.8 | 0.72 | 0 | 0.1 | 0 | 0 | 0 | 0 |  |  | 0 | [10 empty] | 0 | München 1928:33654 |  | AES | Group 12 | Fahlerz | [5 empty] | SAM 1968, vol. 2; Krause 2003, n° 14500
SAM 14501 | Spangenbarren | Spangenbarren | 704 | [5 empty] | Luitpoldpark | 4 | A2a |  |  |  | 0 | 0 | 1.25 | 2.5 | 0.5 | 0.005 | 0.067 | 0 | 0.002 | 0 | 0.02 |  |  | 0 | [10 empty] | 0 | München 1928:33656 |  | AES | Group 12 | Fahlerz | [5 empty] | SAM 1968, vol. 2; Krause 2003, n° 14501
SAM 14502 | Spangenbarren | Spangenbarren | 704 | [5 empty] | Luitpoldpark | 4 | A2a |  |  |  | 0.06 | 0.002 | 1.35 | 2 | 0.25 | 1.15 | 0.019 | 0 | 0 | 0.04 | 0.02 |  |  | 0 | [10 empty] | 0 | München 1928:33658 |  | AES | Group 16 | Fahlerz | [5 empty] | SAM 1968, vol. 2; Krause 2003, n° 14502
SAM 14503 | Spangenbarren | Spangenbarren | 704 | [5 empty] | Luitpoldpark | 4 | A2a |  |  |  | 0 | 0 | 1.15 | 2.5 | 0.53 | 0 | 0.083 | 0 | 0 | 0 | 0.03 |  |  | 0 | [10 empty] | 0 | München 1928:33660 |  | AES | Group 12 | Fahlerz | [5 empty] | SAM 1968, vol. 2; Krause 2003, n° 14503
SAM 14504 | Spangenbarren | Spangenbarren | 704 | [5 empty] | Luitpoldpark | 4 | A2a |  |  |  | 0.01 | 0.005 | 1.65 | 0.47 | 0.21 | 1.65 | 0.012 | 0 | 0 | 0.14 | 0.03 |  |  | 0 | [10 empty] | 0 | München 1928:33662 |  | AES | Group 16 | Fahlerz | [5 empty] | SAM 1968, vol. 2; Krause 2003, n° 14504
SAM 14505 | Spangenbarren | Spangenbarren | 704 | [5 empty] | Luitpoldpark | 4 | A2a |  |  |  | 0 | 0.005 | 1.8 | 0.36 | 0.35 | 1.2 | 0.007 | 0 | 0 | 0.24 | 0.02 |  |  | 0 | [10 empty] | 0 | München 1928:33664 |  | AES | Group 16 | Fahlerz | [5 empty] | SAM 1968, vol. 2; Krause 2003, n° 14505
SAM 14506 | Spangenbarren | Spangenbarren | 704 | [5 empty] | Luitpoldpark | 4 | A2a |  |  |  | 0 | 0 | 1.1 | 3 | 0.54 | 0 | 0.073 | 0 | 0.002 | 0 | 0.02 |  |  | 0 | [10 empty] | 0 | München 1928:33666 |  | AES | Group 12 | Fahlerz | [5 empty] | SAM 1968, vol. 2; Krause 2003, n° 14506
SAM 14507 | Spangenbarren | Spangenbarren | 704 | [5 empty] | Luitpoldpark | 4 | A2a |  |  |  | 0 | 0 | 1.35 | 1.7 | 0.5 | 0 | 0.1 | 0 | 0 | 0 | 0 |  |  | 0 | [10 empty] | 0 | München 1928:33668 |  | AES | Group 12 | Fahlerz | [5 empty] | SAM 1968, vol. 2; Krause 2003, n° 14507
SAM 14508 | Spangenbarren | Spangenbarren | 704 | [5 empty] | Luitpoldpark | 4 | A2a |  |  |  | 0.02 | 0.03 | 1.3 | 0.81 | 0.21 | 1.25 | 0.01 | 0 | 0 | 0.07 | 0.02 |  |  | 0 | [10 empty] | 0 | München 1928:33670 |  | AES | Group 16 | Fahlerz | [5 empty] | SAM 1968, vol. 2; Krause 2003, n° 14508
SAM 14509 | Spangenbarren | Spangenbarren | 704 | [5 empty] | Luitpoldpark | 4 | A2a |  |  |  | 0 | 0 | 1.3 | 1.9 | 0.49 | 0 | 0.036 | 0 | 0 | 0 | 0 |  |  | 0 | [10 empty] | 0 | München 1928:33672 |  | AES | Group 12 | Fahlerz | [5 empty] | SAM 1968, vol. 2; Krause 2003, n° 14509
SAM 14510 | Spangenbarren | Spangenbarren | 704 | [5 empty] | Luitpoldpark | 4 | A2a |  |  |  | 0.01 | 0.02 | 2.9 | 0.28 | 0.45 | 1.05 | 0.016 | 0 | 0 | 0.04 | 0.001 |  |  | 0 | [10 empty] | 0 | München 1928:33674 |  | AES | Group 16 | Fahlerz | [5 empty] | SAM 1968, vol. 2; Krause 2003, n° 14510
SAM 14511 | Spangenbarren | Spangenbarren | 704 | [5 empty] | Luitpoldpark | 4 | A2a |  |  |  | 0 | 0 | 2.3 | 2.7 | 0.64 | 0 | 0.05 | 0 | 0 | 0 | 0 |  |  | 0 | [10 empty] | 0 | München 1928:33676 |  | AES | Group 12 | Fahlerz | [5 empty] | SAM 1968, vol. 2; Krause 2003, n° 14511
SAM 14512 | Spangenbarren | Spangenbarren | 704 | [5 empty] | Luitpoldpark | 4 | A2a |  |  |  | 0.02 | 0.002 | 2.3 | 0.52 | 0.26 | 2 | 0.005 | 0 | 0 | 0.39 | 0.03 |  |  | 0 | [10 empty] | 0 | München 1928:33678 |  | AES | Group 16 | Fahlerz | [5 empty] | SAM 1968, vol. 2; Krause 2003, n° 14512
SAM 14513 | Spangenbarren | Spangenbarren | 704 | [5 empty] | Luitpoldpark | 4 | A2a |  |  |  | 0.01 | 0.01 | 2 | 0.4 | 0.27 | 0.69 | 0.013 | 0 | 0 | 0.07 | 0.03 |  |  | 0 | [10 empty] | 0 | München 1928:33680 |  | AES | Group 16 | Fahlerz | [5 empty] | SAM 1968, vol. 2; Krause 2003, n° 14513
SAM 14514 | Spangenbarren | Spangenbarren | 704 | [5 empty] | Luitpoldpark | 4 | A2a |  |  |  | 0.1 | 0 | 0.98 | 0.61 | 0.26 | 1.2 | 0.007 | 0 | 0 | 0.07 | 0.02 |  |  | 0 | [10 empty] | 0 | München 1928:33682 |  | AES | Group 16 | Fahlerz | [5 empty] | SAM 1968, vol. 2; Krause 2003, n° 14514
SAM 14515 | Spangenbarren | Spangenbarren | 704 | [5 empty] | Luitpoldpark | 4 | A2a |  |  |  | 0 | 0.06 | 1 | 0.15 | 0.27 | 0.5 | 0.003 | 0 | 0 | 0.02 | 0.02 |  |  | 0 | [10 empty] | 0 | München 1928:33684 |  | AES | Group 16 | Fahlerz | [5 empty] | SAM 1968, vol. 2; Krause 2003, n° 14515
SAM 14516 | Spangenbarren | Spangenbarren | 704 | [5 empty] | Luitpoldpark | 4 | A2a |  |  |  | 0.03 | 0.03 | 2.6 | 0.52 | 0.28 | 1.05 | 0.013 | 0 | 0 | 0.15 | 0.02 |  |  | 0 | [10 empty] | 0 | München 1928:33686 |  | AES | Group 16 | Fahlerz | [5 empty] | SAM 1968, vol. 2; Krause 2003, n° 14516
SAM 14517 | Spangenbarren | Spangenbarren | 704 | [5 empty] | Luitpoldpark | 4 | A2a |  |  |  | 0 | 0 | 0.92 | 1.6 | 0.34 | 0.002 | 0.048 | 0 | 0 | 0 | 0.001 |  |  | 0 | [10 empty] | 0 | München 1928:33688 |  | AES | Group 12 | Fahlerz | [5 empty] | SAM 1968, vol. 2; Krause 2003, n° 14517
SAM 14518 | Spangenbarren | Spangenbarren | 704 | [5 empty] | Luitpoldpark | 4 | A2a |  |  |  | 0 | 0 | 1.3 | 1.4 | 0.39 | 0.005 | 0.046 | 0 | 0 | 0 | 0.001 |  |  | 0 | [10 empty] | 0 | München 1928:33690 |  | AES | Group 12 | Fahlerz | [5 empty] | SAM 1968, vol. 2; Krause 2003, n° 14518
SAM 14519 | Spangenbarren | Spangenbarren | 704 | [5 empty] | Luitpoldpark | 4 | A2a |  |  |  | 0.01 | 0.02 | 0.55 | 0.67 | 0.23 | 0.64 | 0.011 | 0 | 0 | 0.03 | 0.001 |  |  | 0 | [10 empty] | 0 | München 1928:33692 |  | AES | Group 16 | Fahlerz | [5 empty] | SAM 1968, vol. 2; Krause 2003, n° 14519
SAM 14520 | Spangenbarren | Spangenbarren | 704 | [5 empty] | Luitpoldpark | 4 | A2a |  |  |  | 0 | 0 | 1.6 | 3.5 | 1 | 0.002 | 0.075 | 0 | 0 | 0 | 0.001 |  |  | 0 | [10 empty] | 0 | München 1928:33694 |  | AES | Group 12 | Fahlerz | [5 empty] | SAM 1968, vol. 2; Krause 2003, n° 14520
SAM 14521 | Spangenbarren | Spangenbarren | 704 | [5 empty] | Luitpoldpark | 4 | A2a |  |  |  | 0.01 | 0.03 | 1.9 | 0.35 | 0.45 | 1.05 | 0.018 | 0 | 0 | 0.14 | 0.02 |  |  | 0 | [10 empty] | 0 | München 1928:33696 |  | AES | Group 16 | Fahlerz | [5 empty] | SAM 1968, vol. 2; Krause 2003, n° 14521
SAM 14522 | Spangenbarren | Spangenbarren | 704 | [5 empty] | Luitpoldpark | 4 | A2a |  |  |  | 0 | 0 | 1.6 | 2.4 | 0.53 | 0.002 | 0.11 | 0 | 0 | 0 | 0.001 |  |  | 0 | [10 empty] | 0 | München 1928:33698 |  | AES | Group 12 | Fahlerz | [5 empty] | SAM 1968, vol. 2; Krause 2003, n° 14522
SAM 14523 | Spangenbarren | Spangenbarren | 704 | [5 empty] | Luitpoldpark | 4 | A2a |  |  |  | 0 | 0 | 1.6 | 2 | 0.83 | 0.002 | 0.064 | 0 | 0 | 0 | 0.001 |  |  | 0 | [10 empty] | 0 | München 1928:33700 |  | AES | Group 12 | Fahlerz | [5 empty] | SAM 1968, vol. 2; Krause 2003, n° 14523
SAM 14524 | Spangenbarren | Spangenbarren | 704 | [5 empty] | Luitpoldpark | 4 | A2a |  |  |  | 0 | 0 | 1.4 | 1.45 | 0.69 | 0 | 0.061 | 0 | 0 | 0 | 0.001 |  |  | 0 | [10 empty] | 0 | München 1928:33702 |  | AES | Group 12 | Fahlerz | [5 empty] | SAM 1968, vol. 2; Krause 2003, n° 14524
SAM 14525 | Spangenbarren | Spangenbarren | 704 | [5 empty] | Luitpoldpark | 4 | A2a |  |  |  | 0.01 | 0.005 | 1.05 | 0.47 | 0.19 | 0.96 | 0.013 | 0 | 0 | 0.04 | 0.001 |  |  | 0 | [10 empty] | 0 | München 1928:33704 |  | AES | Group 16 | Fahlerz | [5 empty] | SAM 1968, vol. 2; Krause 2003, n° 14525
SAM 14526 | Spangenbarren | Spangenbarren | 704 | [5 empty] | Luitpoldpark | 4 | A2a |  |  |  | 0.01 | 0.04 | 1.55 | 0.65 | 0.21 | 0.8 | 0.009 | 0 | 0 | 0.04 | 0.02 |  |  | 0 | [10 empty] | 0 | München 1928:33706 |  | AES | Group 16 | Fahlerz | [5 empty] | SAM 1968, vol. 2; Krause 2003, n° 14526
SAM 14527 | Spangenbarren | Spangenbarren | 704 | [5 empty] | Luitpoldpark | 4 | A2a |  |  |  | 0 | 0 | 1.4 | 1.85 | 0.48 | 0 | 0.044 | 0 | 0 | 0 | 0 |  |  | 0 | [10 empty] | 0 | München 1928:33708 |  | AES | Group 12 | Fahlerz | [5 empty] | SAM 1968, vol. 2; Krause 2003, n° 14527
SAM 14528 | Spangenbarren | Spangenbarren | 704 | [5 empty] | Luitpoldpark | 4 | A2a |  |  |  | 0.02 | 0.01 | 1.15 | 0.47 | 0.23 | 0.91 | 0.011 | 0 | 0 | 0.03 | 0.001 |  |  | 0 | [10 empty] | 0 | München 1928:33710 |  | AES | Group 16 | Fahlerz | [5 empty] | SAM 1968, vol. 2; Krause 2003, n° 14528
SAM 14529 | Spangenbarren | Spangenbarren | 704 | [5 empty] | Luitpoldpark | 4 | A2a |  |  |  | 0 | 0 | 1.35 | 2.4 | 0.7 | 0.002 | 0.049 | 0 | 0 | 0 | 0.001 |  |  | 0 | [10 empty] | 0 | München 1928:3 1501 |  | AES | Group 12 | Fahlerz | [5 empty] | SAM 1968, vol. 2; Krause 2003, n° 14529
SAM 14530 | Spangenbarren | Spangenbarren | 704 | [5 empty] | Luitpoldpark | 4 | A2a |  |  |  | 0.02 | 0.01 | 0.97 | 0.91 | 0.26 | 0.78 | 0.006 | 0 | 0 | 0.23 | 0.03 |  |  | 0 | [10 empty] | 0 | München 1928:33723 |  | AES | Group 16 | Fahlerz | [5 empty] | SAM 1968, vol. 2; Krause 2003, n° 14530
SAM 14531 | Spangenbarren | Spangenbarren | 704 | [5 empty] | Luitpoldpark | 4 | A2a |  |  |  | 0.01 | 0.005 | 1.1 | 1.1 | 0.22 | 1.15 | 0.007 | 0 | 0 | 0.06 | 0.02 |  |  | 0 | [10 empty] | 0 | München 1928:33725 |  | AES | Group 16 | Fahlerz | [5 empty] | SAM 1968, vol. 2; Krause 2003, n° 14531
SAM 14532 | Spangenbarren | Spangenbarren | 704 | [5 empty] | Luitpoldpark | 4 | A2a |  |  |  | 0 | 0 | 1.5 | 1.5 | 0.64 | 0.002 | 0.063 | 0 | 0 | 0 | 0 |  |  | 0 | [10 empty] | 0 | München 1928:33727 |  | AES | Group 12 | Fahlerz | [5 empty] | SAM 1968, vol. 2; Krause 2003, n° 14532
SAM 14533 | Spangenbarren | Spangenbarren | 704 | [5 empty] | Luitpoldpark | 4 | A2a |  |  |  | 0.01 | 0.01 | 1.2 | 0.21 | 0.25 | 0.66 | 0.007 | 0 | 0 | 0.02 | 0.001 |  |  | 0 | [10 empty] | 0 | München 1928:33729 |  | AES | Group 16 | Fahlerz | [5 empty] | SAM 1968, vol. 2; Krause 2003, n° 14533
SAM 14534 | Spangenbarren | Spangenbarren | 704 | [5 empty] | Luitpoldpark | 4 | A2a |  |  |  | 0.01 | 0.03 | 1.95 | 0.16 | 0.52 | 0.98 | 0.011 | 0 | 0 | 0.02 | 0.001 |  |  | 0 | [10 empty] | 0 | München 1928:33731 |  | AES | Group 16 | Fahlerz | [5 empty] | SAM 1968, vol. 2; Krause 2003, n° 14534
SAM 14535 | Spangenbarren | Spangenbarren | 704 | [5 empty] | Luitpoldpark | 4 | A2a |  |  |  | 0 | 0 | 1.9 | 2.6 | 0.66 | 0 | 0.12 | 0 | 0 | 0 | 0 |  |  | 0 | [10 empty] | 0 | München l928:33733 |  | AES | Group 12 | Fahlerz | [5 empty] | SAM 1968, vol. 2; Krause 2003, n° 14535
SAM 14536 | Spangenbarren | Spangenbarren | 704 | [5 empty] | Luitpoldpark | 4 | A2a |  |  |  | 0 | 0 | 1.15 | 2.3 | 0.68 | 0.002 | 0.08 | 0 | 0 | 0 | 0.001 |  |  | 0 | [10 empty] | 0 | München 1928:33735 |  | AES | Group 12 | Fahlerz | [5 empty] | SAM 1968, vol. 2; Krause 2003, n° 14536
SAM 14537 | Spangenbarren | Spangenbarren | 704 | [5 empty] | Luitpoldpark | 4 | A2a |  |  |  | 0 | 0 | 2 | 1.95 | 0.59 | 0 | 0.13 | 0 | 0 | 0 | 0 |  |  | 0 | [10 empty] | 0 | München 1928:33737 |  | AES | Group 12 | Fahlerz | [5 empty] | SAM 1968, vol. 2; Krause 2003, n° 14537
SAM 14538 | Spangenbarren | Spangenbarren | 704 | [5 empty] | Luitpoldpark | 4 | A2a |  |  |  | 0 | 0 | 1.5 | 2.4 | 0.82 | 0 | 0.051 | 0 | 0 | 0 | 0 |  |  | 0 | [10 empty] | 0 | München 1928:33739 |  | AES | Group 12 | Fahlerz | [5 empty] | SAM 1968, vol. 2; Krause 2003, n° 14538
SAM 14539 | Spangenbarren | Spangenbarren | 704 | [5 empty] | Luitpoldpark | 4 | A2a |  |  |  | 0 | 0 | 1.5 | 1.5 | 0.71 | 0 | 0.07 | 0 | 0 | 0 | 0.001 |  |  | 0 | [10 empty] | 0 | München 1928:33741 |  | AES | Group 12 | Fahlerz | [5 empty] | SAM 1968, vol. 2; Krause 2003, n° 14539
SAM 14540 | Spangenbarren | Spangenbarren | 704 | [5 empty] | Luitpoldpark | 4 | A2a |  |  |  | 0 | 0 | 1.3 | 1.7 | 0.68 | 0 | 0.1 | 0 | 0 | 0 | 0.001 |  |  | 0 | [10 empty] | 0 | München 1928:33743 |  | AES | Group 12 | Fahlerz | [5 empty] | SAM 1968, vol. 2; Krause 2003, n° 14540
SAM 14541 | Spangenbarren | Spangenbarren | 704 | [5 empty] | Luitpoldpark | 4 | A2a |  |  |  | 0.01 | 0.002 | 1.5 | 0.36 | 0.13 | 2.1 | 0.006 | 0 | 0 | 0.18 | 0.02 |  |  | 0 | [10 empty] | 0 | München 1928:33745 |  | AES | Group 16 | Fahlerz | [5 empty] | SAM 1968, vol. 2; Krause 2003, n° 14541
SAM 14542 | Spangenbarren | Spangenbarren | 704 | [5 empty] | Luitpoldpark | 4 | A2a |  |  |  | 0.01 | 0.002 | 0.84 | 0.39 | 0.12 | 1.1 | 0.007 | 0 | 0 | 0.34 | 0.02 |  |  | 0 | [10 empty] | 0 | München 1928:33 |  | AES | Group 16 | Fahlerz | [5 empty] | SAM 1968, vol. 2; Krause 2003, n° 14542
SAM 14543 | Spangenbarren | Spangenbarren | 704 | [5 empty] | Luitpoldpark | 4 | A2a |  |  |  | 0.03 | 0.02 | 1.3 | 0.21 | 0.39 | 1.05 | 0.008 | 0 | 0.002 | 0.13 | 0.03 |  |  | 0 | [10 empty] | 0 | München 1928:33749 |  | AES | Group 16 | Fahlerz | [5 empty] | SAM 1968, vol. 2; Krause 2003, n° 14543
SAM 14544 | Spangenbarren | Spangenbarren | 704 | [5 empty] | Luitpoldpark | 4 | A2a |  |  |  | 0 | 0 | 1.25 | 1.8 | 0.55 | 0.002 | 0.049 | 0 | 0 | 0 | 0.001 |  |  | 0 | [10 empty] | 0 | München 1928:33751 |  | AES | Group 12 | Fahlerz | [5 empty] | SAM 1968, vol. 2; Krause 2003, n° 14544
SAM 14545 | Spangenbarren | Spangenbarren | 704 | [5 empty] | Luitpoldpark | 4 | A2a |  |  |  | 0.2 | 0 | 2.1 | 0.82 | 0.2 | 1 | 0.009 | 0 | 0 | 0.04 | 0.001 |  |  | 0 | [10 empty] | 0 | München 1928:33753 |  | AES | Group 16 | Fahlerz | [5 empty] | SAM 1968, vol. 2; Krause 2003, n° 14545
SAM 14546 | Spangenbarren | Spangenbarren | 704 | [5 empty] | Luitpoldpark | 4 | A2a |  |  |  | 0 | 0.02 | 4.6 | 0.35 | 0.77 | 0.93 | 0.076 | 0 | 0 | 0 | 0.001 |  |  | 0 | [10 empty] | 0 | München 1928:33755 |  | AES | Group 16 | Fahlerz | [5 empty] | SAM 1968, vol. 2; Krause 2003, n° 14546
SAM 14547 | Spangenbarren | Spangenbarren | 704 | [5 empty] | Luitpoldpark | 4 | A2a |  |  |  | 0.01 | 0.05 | 0.92 | 0.2 | 0.28 | 1.05 | 0.008 | 0 | 0 | 0.04 | 0.001 |  |  | 0 | [10 empty] | 0 | München 1928:33757 |  | AES | Group 16 | Fahlerz | [5 empty] | SAM 1968, vol. 2; Krause 2003, n° 14547
SAM 14548 | Spangenbarren | Spangenbarren | 704 | [5 empty] | Luitpoldpark | 4 | A2a |  |  |  | 0.01 | 0.002 | 1.45 | 0.2 | 0.33 | 0.57 | 0.008 | 0 | 0 | 0.02 | 0.02 |  |  | 0 | [10 empty] | 0 | München 1928:33759 |  | AES | Group 16 | Fahlerz | [5 empty] | SAM 1968, vol. 2; Krause 2003, n° 14548
SAM 14549 | Spangenbarren | Spangenbarren | 704 | [5 empty] | Luitpoldpark | 4 | A2a |  |  |  | 0.03 | 0.002 | 1.55 | 0.77 | 0.18 | 1.3 | 0.014 | 0 | 0 | 0.11 | 0.03 |  |  | 0 | [10 empty] | 0 | München 1928:33761 |  | AES | Group 16 | Fahlerz | [5 empty] | SAM 1968, vol. 2; Krause 2003, n° 14549
SAM 14550 | Spangenbarren | Spangenbarren | 704 | [5 empty] | Luitpoldpark | 4 | A2a |  |  |  | 0.02 | 0.002 | 0.98 | 0.55 | 0.18 | 1.3 | 0.014 | 0 | 0 | 0.08 | 0.02 |  |  | 0 | [10 empty] | 0 | München 1928:33 |  | AES | Group 16 | Fahlerz | [5 empty] | SAM 1968, vol. 2; Krause 2003, n° 14550
SAM 14551 | Spangenbarren | Spangenbarren | 704 | [5 empty] | Luitpoldpark | 4 | A2a |  |  |  | 0 | 0 | 0.95 | 3.1 | 0.6 | 0 | 0.075 | 0 | 0 | 0 | 0.001 |  |  | 0 | [10 empty] | 0 | München 1928:33765 |  | AES | Group 12 | Fahlerz | [5 empty] | SAM 1968, vol. 2; Krause 2003, n° 14551
SAM 14552 | Spangenbarren | Spangenbarren | 704 | [5 empty] | Luitpoldpark | 4 | A2a |  |  |  | 0 | 0 | 1.4 | 3.1 | 0.7 | 0.002 | 0.12 | 0 | 0 | 0 | 0 |  |  | 0 | [10 empty] | 0 | München 1928: 33767 |  | AES | Group 12 | Fahlerz | [5 empty] | SAM 1968, vol. 2; Krause 2003, n° 14552
SAM 14553 | Spangenbarren | Spangenbarren | 704 | [5 empty] | Luitpoldpark | 4 | A2a |  |  |  | 0 | 0 | 0.94 | 3.5 | 0.8 | 0.002 | 0.095 | 0 | 0 | 0 | 0.001 |  |  | 0 | [10 empty] | 0 | München 1928:33769 |  | AES | Group 12 | Fahlerz | [5 empty] | SAM 1968, vol. 2; Krause 2003, n° 14553
SAM 14554 | Spangenbarren | Spangenbarren | 704 | [5 empty] | Luitpoldpark | 4 | A2a |  |  |  | 0.01 | 0.03 | 2.1 | 0.94 | 0.36 | 1.1 | 0.014 | 0 | 0 | 0.03 | 0.001 |  |  | 0 | [10 empty] | 0 | München 1928:33771 |  | AES | Group 16 | Fahlerz | [5 empty] | SAM 1968, vol. 2; Krause 2003, n° 14554
SAM 14555 | Spangenbarren | Spangenbarren | 704 | [5 empty] | Luitpoldpark | 4 | A2a |  |  |  | 0 | 0 | 1.1 | 2.1 | 0.7 | 0 | 0.056 | 0 | 0 | 0 | 0 |  |  | 0 | [10 empty] | 0 | München 1928:33773 |  | AES | Group 12 | Fahlerz | [5 empty] | SAM 1968, vol. 2; Krause 2003, n° 14555
SAM 14556 | Spangenbarren | Spangenbarren | 704 | [5 empty] | Luitpoldpark | 4 | A2a |  |  |  | 0 | 0 | 1.35 | 2.1 | 0.59 | 0 | 0.073 | 0 | 0 | 0 | 0 |  |  | 0 | [10 empty] | 0 | München 1928:33775 |  | AES | Group 12 | Fahlerz | [5 empty] | SAM 1968, vol. 2; Krause 2003, n° 14556
SAM 14557 | Spangenbarren | Spangenbarren | 704 | [5 empty] | Luitpoldpark | 4 | A2a |  |  |  | 0.03 | 0.03 | 1.75 | 0.28 | 0.36 | 1.35 | 0.007 | 0 | 0 | 0.36 | 0.02 |  |  | 0 | [10 empty] | 0 | München 1928:33777 |  | AES | Group 16 | Fahlerz | [5 empty] | SAM 1968, vol. 2; Krause 2003, n° 14557
SAM 14558 | Spangenbarren | Spangenbarren | 704 | [5 empty] | Luitpoldpark | 4 | A2a |  |  |  | 0 | 0 | 1.6 | 3.6 | 0.84 | 0 | 0.064 | 0 | 0 | 0 | 0 |  |  | 0 | [10 empty] | 0 | München 1928:33779 |  | AES | Group 12 | Fahlerz | [5 empty] | SAM 1968, vol. 2; Krause 2003, n° 14558
SAM 14559 | Spangenbarren | Spangenbarren | 704 | [5 empty] | Luitpoldpark | 4 | A2a |  |  |  | 0 | 0 | 1.5 | 1.9 | 0.59 | 0 | 0.084 | 0 | 0 | 0 | 0 |  |  | 0 | [10 empty] | 0 | München 1928:33781 |  | AES | Group 12 | Fahlerz | [5 empty] | SAM 1968, vol. 2; Krause 2003, n° 14559
SAM 14560 | Spangenbarren | Spangenbarren | 704 | [5 empty] | Luitpoldpark | 4 | A2a |  |  |  | 0.01 | 0.002 | 0.87 | 0.18 | 0.28 | 0.48 | 0.006 | 0 | 0 | 0.02 | 0.02 |  |  | 0 | [10 empty] | 0 | München 1928:33783 |  | AES | Group 16 | Fahlerz | [5 empty] | SAM 1968, vol. 2; Krause 2003, n° 14560
SAM 14561 | Spangenbarren | Spangenbarren | 704 | [5 empty] | Luitpoldpark | 4 | A2a |  |  |  | 0 | 0 | 1.65 | 1.95 | 0.53 | 0 | 0.086 | 0 | 0 | 0 | 0 |  |  | 0 | [10 empty] | 0 | München 1928:33785 |  | AES | Group 12 | Fahlerz | [5 empty] | SAM 1968, vol. 2; Krause 2003, n° 14561
SAM 14562 | Spangenbarren | Spangenbarren | 704 | [5 empty] | Luitpoldpark | 4 | A2a |  |  |  | 0.01 | 0.002 | 1 | 0.23 | 0.23 | 0.5 | 0.005 | 0 | 0 | 0.03 | 0.001 |  |  | 0 | [10 empty] | 0 | München 1928:33787 |  | AES | Group 16 | Fahlerz | [5 empty] | SAM 1968, vol. 2; Krause 2003, n° 14562
SAM 14563 | Spangenbarren | Spangenbarren | 704 | [5 empty] | Luitpoldpark | 4 | A2a |  |  |  | 0.01 | 0.002 | 1.25 | 0.3 | 0.23 | 0.5 | 0.006 | 0 | 0 | 0.06 | 0.03 |  |  | 0 | [10 empty] | 0 | München 1928:33 789 |  | AES | Group 16 | Fahlerz | [5 empty] | SAM 1968, vol. 2; Krause 2003, n° 14563
SAM 14564 | Spangenbarren | Spangenbarren | 704 | [5 empty] | Luitpoldpark | 4 | A2a |  |  |  | 0.02 | 0.002 | 1.5 | 0.35 | 0.32 | 1.15 | 0.009 | 0 | 0 | 0.05 | 0.02 |  |  | 0 | [10 empty] | 0 | München 1928:33791 |  | AES | Group 16 | Fahlerz | [5 empty] | SAM 1968, vol. 2; Krause 2003, n° 14564
SAM 14565 | Spangenbarren | Spangenbarren | 704 | [5 empty] | Luitpoldpark | 4 | A2a |  |  |  | 0 | 0 | 1.15 | 1.6 | 0.52 | 0 | 0.058 | 0 | 0 | 0 | 0.001 |  |  | 0 | [10 empty] | 0 | München 1928:33793 |  | AES | Group 12 | Fahlerz | [5 empty] | SAM 1968, vol. 2; Krause 2003, n° 14565
SAM 14566 | Spangenbarren | Spangenbarren | 704 | [5 empty] | Luitpoldpark | 4 | A2a |  |  |  | 0 | 0 | 1.5 | 3.3 | 0.53 | 0 | 0.071 | 0 | 0 | 0 | 0.02 |  |  | 0 | [10 empty] | 0 | München 1928:33795 |  | AES | Group 12 | Fahlerz | [5 empty] | SAM 1968, vol. 2; Krause 2003, n° 14566
SAM 14567 | Spangenbarren | Spangenbarren | 704 | [5 empty] | Luitpoldpark | 4 | A2a |  |  |  | 0.01 | 0.02 | 1.2 | 0.13 | 0.41 | 0.87 | 0.006 | 0 | 0 | 0.03 | 0.001 |  |  | 0 | [10 empty] | 0 | München 1928:33797 |  | AES | Group 16 | Fahlerz | [5 empty] | SAM 1968, vol. 2; Krause 2003, n° 14567
SAM 14568 | Spangenbarren | Spangenbarren | 704 | [5 empty] | Luitpoldpark | 4 | A2a |  |  |  | 0 | 0 | 1.05 | 1.85 | 0.8 | 0.002 | 0.05 | 0 | 0 | 0 | 0 |  |  | 0 | [10 empty] | 0 | München 1928:33799 |  | AES | Group 12 | Fahlerz | [5 empty] | SAM 1968, vol. 2; Krause 2003, n° 14568
SAM 14569 | Spangenbarren | Spangenbarren | 704 | [5 empty] | Luitpoldpark | 4 | A2a |  |  |  | 0.03 | 0.03 | 1.65 | 1.55 | 0.22 | 1.25 | 0.01 | 0 | 0 | 0.13 | 0.02 |  |  | 0 | [10 empty] | 0 | München 1928:33801 |  | AES | Group 16 | Fahlerz | [5 empty] | SAM 1968, vol. 2; Krause 2003, n° 14569
SAM 14570 | Spangenbarren | Spangenbarren | 704 | [5 empty] | Luitpoldpark | 4 | A2a |  |  |  | 0 | 0 | 1.2 | 3 | 0.78 | 0 | 0.093 | 0 | 0 | 0 | 0 |  |  | 0 | [10 empty] | 0 | München 1928:33803 |  | AES | Group 12 | Fahlerz | [5 empty] | SAM 1968, vol. 2; Krause 2003, n° 14570
SAM 14571 | Spangenbarren | Spangenbarren | 704 | [5 empty] | Luitpoldpark | 4 | A2a |  |  |  | 0.02 | 0.005 | 2.5 | 0.58 | 0.24 | 2.1 | 0.012 | 0 | 0 | 0.1 | 0.001 |  |  | 0 | [10 empty] | 0 | München 1928:33805 |  | AES | Group 16 | Fahlerz | [5 empty] | SAM 1968, vol. 2; Krause 2003, n° 14571
SAM 14572 | Spangenbarren | Spangenbarren | 704 | [5 empty] | Luitpoldpark | 4 | A2a |  |  |  | 0 | 0 | 1.1 | 2.8 | 0.7 | 0.005 | 0.064 | 0 | 0 | 0 | 0.001 |  |  | 0 | [10 empty] | 0 | München 1928:33807 |  | AES | Group 12 | Fahlerz | [5 empty] | SAM 1968, vol. 2; Krause 2003, n° 14572
SAM 14573 | Spangenbarren | Spangenbarren | 704 | [5 empty] | Luitpoldpark | 4 | A2a |  |  |  | 0 | 0 | 1.1 | 1.95 | 0.68 | 0 | 0.032 | 0 | 0 | 0 | 0 |  |  | 0 | [10 empty] | 0 | München 1928:33809 |  | AES | Group 12 | Fahlerz | [5 empty] | SAM 1968, vol. 2; Krause 2003, n° 14573
SAM 14574 | Spangenbarren | Spangenbarren | 704 | [5 empty] | Luitpoldpark | 4 | A2a |  |  |  | 0 | 0 | 1.05 | 2 | 0.57 | 0 | 0.06 | 0 | 0 | 0 | 0.001 |  |  | 0 | [10 empty] | 0 | München 1928:33811 |  | AES | Group 12 | Fahlerz | [5 empty] | SAM 1968, vol. 2; Krause 2003, n° 14574
SAM 14575 | Spangenbarren | Spangenbarren | 704 | [5 empty] | Luitpoldpark | 4 | A2a |  |  |  | 0.01 | 0.02 | 1.05 | 0.26 | 0.33 | 0.68 | 0.012 | 0 | 0 | 0.03 | 0.001 |  |  | 0 | [10 empty] | 0 | München 1928:33813 |  | AES | Group 16 | Fahlerz | [5 empty] | SAM 1968, vol. 2; Krause 2003, n° 14575
SAM 14576 | Spangenbarren | Spangenbarren | 704 | [5 empty] | Luitpoldpark | 4 | A2a |  |  |  | 0 | 0 | 1.55 | 2.5 | 0.71 | 0.03 | 0.08 | 0 | 0 | 0 | 0 |  |  | 0 | [10 empty] | 0 | München 1928:33815 |  | AES | Group 12 | Fahlerz | [5 empty] | SAM 1968, vol. 2; Krause 2003, n° 14576
SAM 14577 | Spangenbarren | Spangenbarren | 704 | [5 empty] | Luitpoldpark | 4 | A2a |  |  |  | 0.01 | 0.01 | 1.3 | 0.43 | 0.16 | 1.45 | 0.008 | 0 | 0 | 0.07 | 0.03 |  |  | 0 | [10 empty] | 0 | München 1928:33817 |  | AES | Group 16 | Fahlerz | [5 empty] | SAM 1968, vol. 2; Krause 2003, n° 14577
SAM 14578 | Spangenbarren | Spangenbarren | 704 | [5 empty] | Luitpoldpark | 4 | A2a |  |  |  | 0.01 | 0.04 | 1.45 | 0.32 | 0.43 | 0.62 | 0.016 | 0 | 0 | 0.02 | 0.02 |  |  | 0 | [10 empty] | 0 | München 1928:33819 |  | AES | Group 16 | Fahlerz | [5 empty] | SAM 1968, vol. 2; Krause 2003, n° 14578
SAM 14579 | Spangenbarren | Spangenbarren | 704 | [5 empty] | Luitpoldpark | 4 | A2a |  |  |  | 0 | 0 | 1.15 | 2.7 | 0.56 | 0.005 | 0.06 | 0 | 0 | 0 | 0 |  |  | 0 | [10 empty] | 0 | München 1928:33821 |  | AES | Group 12 | Fahlerz | [5 empty] | SAM 1968, vol. 2; Krause 2003, n° 14579
SAM 14580 | Spangenbarren | Spangenbarren | 704 | [5 empty] | Luitpoldpark | 4 | A2a |  |  |  | 0 | 0 | 1.25 | 1.8 | 0.47 | 0.002 | 0.075 | 0 | 0 | 0 | 0.001 |  |  | 0 | [10 empty] | 0 | München 1928:33823 |  | AES | Group 12 | Fahlerz | [5 empty] | SAM 1968, vol. 2; Krause 2003, n° 14580
SAM 14581 | Spangenbarren | Spangenbarren | 704 | [5 empty] | Luitpoldpark | 4 | A2a |  |  |  | 0 | 0 | 1.35 | 2.1 | 0.65 | 0.002 | 0.075 | 0 | 0 | 0 | 0.001 |  |  | 0 | [10 empty] | 0 | München 1928:33825 |  | AES | Group 12 | Fahlerz | [5 empty] | SAM 1968, vol. 2; Krause 2003, n° 14581
SAM 14582 | Spangenbarren | Spangenbarren | 704 | [5 empty] | Luitpoldpark | 4 | A2a |  |  |  | 0 | 0 | 1.9 | 2.3 | 0.95 | 0 | 0.092 | 0 | 0 | 0 | 0 |  |  | 0 | [10 empty] | 0 | München 1928:33827 |  | AES | Group 12 | Fahlerz | [5 empty] | SAM 1968, vol. 2; Krause 2003, n° 14582
SAM 14583 | Spangenbarren | Spangenbarren | 704 | [5 empty] | Luitpoldpark | 4 | A2a |  |  |  | 0.01 | 0.002 | 0.48 | 0.09 | 0.28 | 0.27 | 0.005 | 0 | 0 | 0 | 0.02 |  |  | 0 | [10 empty] | 0 | München 1928:33829 |  | AES | Group 15 | Fahlerz | [5 empty] | SAM 1968, vol. 2; Krause 2003, n° 14583
SAM 14584 | Spangenbarren | Spangenbarren | 704 | [5 empty] | Luitpoldpark | 4 | A2a |  |  |  | 0 | 0 | 1.5 | 3.2 | 0.86 | 0 | 0.048 | 0 | 0 | 0 | 0.001 |  |  | 0 | [10 empty] | 0 | München 1928:33831 |  | AES | Group 12 | Fahlerz | [5 empty] | SAM 1968, vol. 2; Krause 2003, n° 14584
SAM 14585 | Spangenbarren | Spangenbarren | 704 | [5 empty] | Luitpoldpark | 4 | A2a |  |  |  | 0.01 | 0.002 | 1.35 | 0.24 | 0.34 | 0.94 | 0.006 | 0 | 0 | 0.07 | 0.03 |  |  | 0 | [10 empty] | 0 | München 1928:33833 |  | AES | Group 16 | Fahlerz | [5 empty] | SAM 1968, vol. 2; Krause 2003, n° 14585
SAM 14586 | Spangenbarren | Spangenbarren | 704 | [5 empty] | Luitpoldpark | 4 | A2a |  |  |  | 0 | 0 | 1.8 | 2.5 | 0.89 | 0 | 0.059 | 0 | 0 | 0 | 0 |  |  | 0 | [10 empty] | 0 | München 1928:33835 |  | AES | Group 12 | Fahlerz | [5 empty] | SAM 1968, vol. 2; Krause 2003, n° 14586
SAM 14587 | Spangenbarren | Spangenbarren | 704 | [5 empty] | Luitpoldpark | 4 | A2a |  |  |  | 0.01 | 0.002 | 1.2 | 0.23 | 0.33 | 0.83 | 0.009 | 0 | 0 | 0.02 | 0.001 |  |  | 0 | [10 empty] | 0 | München 1928:33837 |  | AES | Group 16 | Fahlerz | [5 empty] | SAM 1968, vol. 2; Krause 2003, n° 14587
SAM 14588 | Spangenbarren | Spangenbarren | 704 | [5 empty] | Luitpoldpark | 4 | A2a |  |  |  | 0.2 | 0.002 | 1.45 | 0.55 | 0.2 | 1.75 | 0.006 | 0 | 0 | 0.27 | 0.02 |  |  | 0 | [10 empty] | 0 | München 1928:33839 |  | AES | Group 16 | Fahlerz | [5 empty] | SAM 1968, vol. 2; Krause 2003, n° 14588
SAM 14589 | Spangenbarren | Spangenbarren | 704 | [5 empty] | Luitpoldpark | 4 | A2a |  |  |  | 0.01 | 0.05 | 1.3 | 0.11 | 0.42 | 0.86 | 0.011 | 0 | 0 | 0.03 | 0.001 |  |  | 0 | [10 empty] | 0 | München 1928:3 15 |  | AES | Group 16 | Fahlerz | [5 empty] | SAM 1968, vol. 2; Krause 2003, n° 14589
SAM 14590 | Spangenbarren | Spangenbarren | 704 | [5 empty] | Luitpoldpark | 4 | A2a |  |  |  | 0.02 | 0.02 | 0.83 | 0.12 | 0.38 | 0.72 | 0.005 | 0 | 0 | 0.03 | 0.001 |  |  | 0 | [10 empty] | 0 | München 1928:33852 |  | AES | Group 16 | Fahlerz | [5 empty] | SAM 1968, vol. 2; Krause 2003, n° 14590
SAM 14591 | Spangenbarren | Spangenbarren | 704 | [5 empty] | Luitpoldpark | 4 | A2a |  |  |  | 0 | 0 | 1 | 3.5 | 0.55 | 0 | 0.057 | 0 | 0 | 0 | 0.001 |  |  | 0 | [10 empty] | 0 | München 1928:33854 |  | AES | Group 12 | Fahlerz | [5 empty] | SAM 1968, vol. 2; Krause 2003, n° 14591
SAM 14592 | Spangenbarren | Spangenbarren | 704 | [5 empty] | Luitpoldpark | 4 | A2a |  |  |  | 0 | 0 | 1.6 | 2.2 | 0.6 | 0 | 0.044 | 0 | 0 | 0 | 0 |  |  | 0 | [10 empty] | 0 | München 1928:33856 |  | AES | Group 12 | Fahlerz | [5 empty] | SAM 1968, vol. 2; Krause 2003, n° 14592
SAM 14593 | Spangenbarren | Spangenbarren | 704 | [5 empty] | Luitpoldpark | 4 | A2a |  |  |  | 0 | 0.002 | 1.25 | 0.22 | 0.27 | 0.58 | 0.006 | 0 | 0 | 0.03 | 0.02 |  |  | 0 | [10 empty] | 0 | München 1928:33858 |  | AES | Group 16 | Fahlerz | [5 empty] | SAM 1968, vol. 2; Krause 2003, n° 14593
SAM 14594 | Spangenbarren | Spangenbarren | 704 | [5 empty] | Luitpoldpark | 4 | A2a |  |  |  | 0 | 0 | 2.1 | 2.8 | 1 | 0 | 0.16 | 0 | 0 | 0 | 0 |  |  | 0 | [10 empty] | 0 | München 1928:33860 |  | AES | Group 12 | Fahlerz | [5 empty] | SAM 1968, vol. 2; Krause 2003, n° 14594
SAM 14595 | Spangenbarren | Spangenbarren | 704 | [5 empty] | Luitpoldpark | 4 | A2a |  |  |  | 0.01 | 0.02 | 1.7 | 0.18 | 0.28 | 0.74 | 0.009 | 0 | 0 | 0.02 | 0.001 |  |  | 0 | [10 empty] | 0 | München 1928:33862 |  | AES | Group 16 | Fahlerz | [5 empty] | SAM 1968, vol. 2; Krause 2003, n° 14595
SAM 14596 | Spangenbarren | Spangenbarren | 704 | [5 empty] | Luitpoldpark | 4 | A2a |  |  |  | 0.01 | 0.01 | 2.4 | 0.62 | 0.24 | 2.8 | 0.013 | 0 | 0 | 0.008 | 0.02 |  |  | 0 | [10 empty] | 0 | München 1928:33864 |  | AES | Group 16 | Fahlerz | [5 empty] | SAM 1968, vol. 2; Krause 2003, n° 14596
SAM 14597 | Spangenbarren | Spangenbarren | 704 | [5 empty] | Luitpoldpark | 4 | A2a |  |  |  | 0 | 0 | 2.3 | 2.2 | 0.53 | 0 | 0.077 | 0 | 0 | 0 | 0 |  |  | 0 | [10 empty] | 0 | München 1928:33866 |  | AES | Group 12 | Fahlerz | [5 empty] | SAM 1968, vol. 2; Krause 2003, n° 14597
SAM 14598 | Spangenbarren | Spangenbarren | 704 | [5 empty] | Luitpoldpark | 4 | A2a |  |  |  | 0.02 | 0.02 | 4.3 | 0.55 | 0.49 | 2 | 0.015 | 0 | 0 | 0.11 | 0.02 |  |  | 0 | [10 empty] | 0 | München 1928:33868 |  | AES | Group 16 | Fahlerz | [5 empty] | SAM 1968, vol. 2; Krause 2003, n° 14598
SAM 14599 | Spangenbarren | Spangenbarren | 704 | [5 empty] | Luitpoldpark | 4 | A2a |  |  |  | 0 | 0 | 1.05 | 2.9 | 0.53 | 0 | 0.067 | 0 | 0 | 0 | 0 |  |  | 0 | [10 empty] | 0 | München 1928:33870 |  | AES | Group 12 | Fahlerz | [5 empty] | SAM 1968, vol. 2; Krause 2003, n° 14599
SAM 14600 | Spangenbarren | Spangenbarren | 704 | [5 empty] | Luitpoldpark | 4 | A2a |  |  |  | 0 | 0 | 2.9 | 2.6 | 0.68 | 0 | 0.1 | 0 | 0 | 0 | 0 |  |  | 0 | [10 empty] | 0 | München 1928:33872 |  | AES | Group 12 | Fahlerz | [5 empty] | SAM 1968, vol. 2; Krause 2003, n° 14600
SAM 14601 | Spangenbarren | Spangenbarren | 704 | [5 empty] | Luitpoldpark | 4 | A2a |  |  |  | 0 | 0 | 1.55 | 3.5 | 0.68 | 0 | 0.08 | 0 | 0 | 0 | 0 |  |  | 0 | [10 empty] | 0 | München 1928:33874 |  | AES | Group 12 | Fahlerz | [5 empty] | SAM 1968, vol. 2; Krause 2003, n° 14601
SAM 14602 | Spangenbarren | Spangenbarren | 704 | [5 empty] | Luitpoldpark | 4 | A2a |  |  |  | 0 | 0 | 2.1 | 3.1 | 0.92 | 0 | 0.065 | 0 | 0 | 0 | 0 |  |  | 0 | [10 empty] | 0 | München 1928:33876 |  | AES | Group 12 | Fahlerz | [5 empty] | SAM 1968, vol. 2; Krause 2003, n° 14602
SAM 14603 | Spangenbarren | Spangenbarren | 704 | [5 empty] | Luitpoldpark | 4 | A2a |  |  |  | 0 | 0 | 1.9 | 2.6 | 0.87 | 0.02 | 0.062 | 0 | 0 | 0 | 0 |  |  | 0 | [10 empty] | 0 | München 1928:33878 |  | AES | Group 12 | Fahlerz | [5 empty] | SAM 1968, vol. 2; Krause 2003, n° 14603
SAM 14604 | Spangenbarren | Spangenbarren | 704 | [5 empty] | Luitpoldpark | 4 | A2a |  |  |  | 0 | 0 | 1.6 | 2.7 | 0.69 | 0 | 0.055 | 0 | 0 | 0 | 0 |  |  | 0 | [10 empty] | 0 | München 1928:33880 |  | AES | Group 12 | Fahlerz | [5 empty] | SAM 1968, vol. 2; Krause 2003, n° 14604
SAM 14605 | Spangenbarren | Spangenbarren | 704 | [5 empty] | Luitpoldpark | 4 | A2a |  |  |  | 0.01 | 0.002 | 1.8 | 0.27 | 0.3 | 1.05 | 0.015 | 0 | 0 | 0.03 | 0.001 |  |  | 0 | [10 empty] | 0 | München 1928:33882 |  | AES | Group 16 | Fahlerz | [5 empty] | SAM 1968, vol. 2; Krause 2003, n° 14605
SAM 14606 | Spangenbarren | Spangenbarren | 704 | [5 empty] | Luitpoldpark | 4 | A2a |  |  |  | 0 | 0 | 2.1 | 2.2 | 0.72 | 0 | 0.048 | 0 | 0 | 0 | 0 |  |  | 0 | [10 empty] | 0 | München 1928:33884 |  | AES | Group 12 | Fahlerz | [5 empty] | SAM 1968, vol. 2; Krause 2003, n° 14606
SAM 14607 | Spangenbarren | Spangenbarren | 704 | [5 empty] | Luitpoldpark | 4 | A2a |  |  |  | 0.02 | 0.002 | 2 | 0.35 | 0.27 | 0.93 | 0.009 | 0 | 0 | 0.05 | 0.02 |  |  | 0 | [10 empty] | 0 | München 1928:33886 |  | AES | Group 16 | Fahlerz | [5 empty] | SAM 1968, vol. 2; Krause 2003, n° 14607
SAM 14608 | Spangenbarren | Spangenbarren | 704 | [5 empty] | Luitpoldpark | 4 | A2a |  |  |  | 0 | 0 | 1.9 | 2.2 | 0.67 | 0 | 0.049 | 0 | 0 | 0 | 0 |  |  | 0 | [10 empty] | 0 | München 1928:33888 |  | AES | Group 12 | Fahlerz | [5 empty] | SAM 1968, vol. 2; Krause 2003, n° 14608
SAM 14609 | Spangenbarren | Spangenbarren | 704 | [5 empty] | Luitpoldpark | 4 | A2a |  |  |  | 0.01 | 0.002 | 0.98 | 0.22 | 0.28 | 0.52 | 0.01 | 0 | 0 | 0.03 | 0.001 |  |  | 0 | [10 empty] | 0 | München 1928:33890 |  | AES | Group 16 | Fahlerz | [5 empty] | SAM 1968, vol. 2; Krause 2003, n° 14609
SAM 14610 | Spangenbarren | Spangenbarren | 704 | [5 empty] | Luitpoldpark | 4 | A2a |  |  |  | 0 | 0 | 1.05 | 1.2 | 0.43 | 0 | 0.035 | 0 | 0 | 0 | 0.001 |  |  | 0 | [10 empty] | 0 | München 1928:33892 |  | AES | Group 12 | Fahlerz | [5 empty] | SAM 1968, vol. 2; Krause 2003, n° 14610
SAM 14611 | Spangenbarren | Spangenbarren | 704 | [5 empty] | Luitpoldpark | 4 | A2a |  |  |  | 0 | 0.002 | 1.2 | 0.22 | 0.28 | 0.52 | 0.006 | 0 | 0 | 0.02 | 0.001 |  |  | 0 | [10 empty] | 0 | München 1928:33894 |  | AES | Group 16 | Fahlerz | [5 empty] | SAM 1968, vol. 2; Krause 2003, n° 14611
SAM 14612 | Spangenbarren | Spangenbarren | 704 | [5 empty] | Luitpoldpark | 4 | A2a |  |  |  | 0 | 0.01 | 2.9 | 0.36 | 0.34 | 1.1 | 0.009 | 0 | 0 | 0.05 | 0.03 |  |  | 0 | [10 empty] | 0 | München 1928:33896 |  | AES | Group 16 | Fahlerz | [5 empty] | SAM 1968, vol. 2; Krause 2003, n° 14612
SAM 14613 | Spangenbarren | Spangenbarren | 704 | [5 empty] | Luitpoldpark | 4 | A2a |  |  |  | 0.01 | 0.01 | 2.3 | 0.38 | 0.36 | 1.3 | 0.015 | 0 | 0 | 0.08 | 0.02 |  |  | 0 | [10 empty] | 0 | München 1928:33898 |  | AES | Group 16 | Fahlerz | [5 empty] | SAM 1968, vol. 2; Krause 2003, n° 14613
SAM 14614 | Spangenbarren | Spangenbarren | 704 | [5 empty] | Luitpoldpark | 4 | A2a |  |  |  | 0.01 | 0.002 | 1.2 | 0.17 | 0.25 | 0.88 | 0.005 | 0 | 0 | 0.04 | 0.02 |  |  | 0 | [10 empty] | 0 | München 1928:33900 |  | AES | Group 16 | Fahlerz | [5 empty] | SAM 1968, vol. 2; Krause 2003, n° 14614
SAM 14615 | Spangenbarren | Spangenbarren | 704 | [5 empty] | Luitpoldpark | 4 | A2a |  |  |  | 0.01 | 0.002 | 1.05 | 0.18 | 0.26 | 0.56 | 0.005 | 0 | 0 | 0.02 | 0.02 |  |  | 0 | [10 empty] | 0 | München 1928:33902 |  | AES | Group 16 | Fahlerz | [5 empty] | SAM 1968, vol. 2; Krause 2003, n° 14615
SAM 14616 | Spangenbarren | Spangenbarren | 704 | [5 empty] | Luitpoldpark | 4 | A2a |  |  |  | 0.02 | 0.02 | 1.45 | 0.39 | 0.28 | 0.63 | 0.013 | 0 | 0 | 0.03 | 0.02 |  |  | 0 | [10 empty] | 0 | München 1928:33904 |  | AES | Group 16 | Fahlerz | [5 empty] | SAM 1968, vol. 2; Krause 2003, n° 14616
SAM 14617 | Spangenbarren | Spangenbarren | 704 | [5 empty] | Luitpoldpark | 4 | A2a |  |  |  | 0.09 | 0.002 | 1.85 | 0.41 | 0.19 | 1.65 | 0.005 | 0 | 0 | 0.11 | 0.02 |  |  | 0 | [10 empty] | 0 | München 1928:33906 |  | AES | Group 16 | Fahlerz | [5 empty] | SAM 1968, vol. 2; Krause 2003, n° 14617
SAM 14618 | Spangenbarren | Spangenbarren | 704 | [5 empty] | Luitpoldpark | 4 | A2a |  |  |  | 0.02 | 0.01 | 1.45 | 0.36 | 0.31 | 0.96 | 0.011 | 0 | 0 | 0.05 | 0.03 |  |  | 0 | [10 empty] | 0 | München 1928:33908 |  | AES | Group 16 | Fahlerz | [5 empty] | SAM 1968, vol. 2; Krause 2003, n° 14618
SAM 14619 | Spangenbarren | Spangenbarren | 704 | [5 empty] | Luitpoldpark | 4 | A2a |  |  |  | 0 | 0 | 1.15 | 3.3 | 0.62 | 0 | 0.046 | 0 | 0 | 0 | 0 |  |  | 0 | [10 empty] | 0 | München 1928:33910 |  | AES | Group 12 | Fahlerz | [5 empty] | SAM 1968, vol. 2; Krause 2003, n° 14619
SAM 14620 | Spangenbarren | Spangenbarren | 704 | [5 empty] | Luitpoldpark | 4 | A2a |  |  |  | 0 | 0 | 2 | 3.9 | 0.86 | 0 | 0.066 | 0 | 0 | 0 | 0 |  |  | 0 | [10 empty] | 0 | München 1928:33912 |  | AES | Group 12 | Fahlerz | [5 empty] | SAM 1968, vol. 2; Krause 2003, n° 14620
SAM 14621 | Spangenbarren | Spangenbarren | 704 | [5 empty] | Luitpoldpark | 4 | A2a |  |  |  | 0 | 0 | 1.15 | 2.7 | 0.66 | 0 | 0.075 | 0 | 0 | 0 | 0 |  |  | 0 | [10 empty] | 0 | München 1928:33914 |  | AES | Group 12 | Fahlerz | [5 empty] | SAM 1968, vol. 2; Krause 2003, n° 14621
SAM 14622 | Spangenbarren | Spangenbarren | 704 | [5 empty] | Luitpoldpark | 4 | A2a |  |  |  | 0 | 0 | 2.1 | 3.1 | 0.68 | 0 | 0.047 | 0 | 0 | 0 | 0 |  |  | 0 | [10 empty] | 0 | München 1928:33916 |  | AES | Group 12 | Fahlerz | [5 empty] | SAM 1968, vol. 2; Krause 2003, n° 14622
SAM 14623 | Spangenbarren | Spangenbarren | 704 | [5 empty] | Luitpoldpark | 4 | A2a |  |  |  | 0.01 | 0.02 | 2.9 | 0.43 | 0.24 | 1.8 | 0.007 | 0 | 0 | 0.1 | 0.001 |  |  | 0 | [10 empty] | 0 | München 1928:33918 |  | AES | Group 16 | Fahlerz | [5 empty] | SAM 1968, vol. 2; Krause 2003, n° 14623
SAM 14624 | Spangenbarren | Spangenbarren | 704 | [5 empty] | Luitpoldpark | 4 | A2a |  |  |  | 0.01 | 0.01 | 3.9 | 0.3 | 0.28 | 1.45 | 0.007 | 0 | 0 | 0.06 | 0.02 |  |  | 0 | [10 empty] | 0 | München 1928:33920 |  | AES | Group 16 | Fahlerz | [5 empty] | SAM 1968, vol. 2; Krause 2003, n° 14624
SAM 14625 | Spangenbarren | Spangenbarren | 704 | [5 empty] | Luitpoldpark | 4 | A2a |  |  |  | 0.01 | 0.002 | 1.85 | 1.9 | 0.38 | 1.35 | 0.041 | 0 | 0 | 0.6 | 0.03 |  |  | 0 | [10 empty] | 0 | München 1928:33922 |  | AES | Group 16 | Fahlerz | [5 empty] | SAM 1968, vol. 2; Krause 2003, n° 14625
SAM 14626 | Spangenbarren | Spangenbarren | 704 | [5 empty] | Luitpoldpark | 4 | A2a |  |  |  | 0 | 0 | 1.15 | 2.8 | 0.58 | 0 | 0.11 | 0 | 0 | 0 | 0.001 |  |  | 0 | [10 empty] | 0 | München 1928:33924 |  | AES | Group 12 | Fahlerz | [5 empty] | SAM 1968, vol. 2; Krause 2003, n° 14626
SAM 14627 | Spangenbarren | Spangenbarren | 704 | [5 empty] | Luitpoldpark | 4 | A2a |  |  |  | 0.01 | 0.002 | 2.5 | 0.27 | 0.33 | 1.1 | 0.007 | 0 | 0 | 0.08 | 0.02 |  |  | 0 | [10 empty] | 0 | München 1928:33926 |  | AES | Group 16 | Fahlerz | [5 empty] | SAM 1968, vol. 2; Krause 2003, n° 14627
SAM 14628 | Spangenbarren | Spangenbarren | 704 | [5 empty] | Luitpoldpark | 4 | A2a |  |  |  | 0 | 0 | 1.95 | 3.6 | 0.75 | 0 | 0.13 | 0 | 0 | 0 | 0 |  |  | 0 | [10 empty] | 0 | München 1928:33928 |  | AES | Group 12 | Fahlerz | [5 empty] | SAM 1968, vol. 2; Krause 2003, n° 14628
SAM 14629 | Spangenbarren | Spangenbarren | 704 | [5 empty] | Luitpoldpark | 4 | A2a |  |  |  | 0 | 0 | 1.75 | 3 | 0.64 | 0 | 0.084 | 0 | 0 | 0 | 0 |  |  | 0 | [10 empty] | 0 | München 1928:33930 |  | AES | Group 12 | Fahlerz | [5 empty] | SAM 1968, vol. 2; Krause 2003, n° 14629
SAM 14630 | Spangenbarren | Spangenbarren | 704 | [5 empty] | Luitpoldpark | 4 | A2a |  |  |  | 0 | 0 | 1.85 | 3.8 | 0.86 | 0 | 0.068 | 0 | 0 | 0 | 0 |  |  | 0 | [10 empty] | 0 | München 1928:33932 |  | AES | Group 12 | Fahlerz | [5 empty] | SAM 1968, vol. 2; Krause 2003, n° 14630
SAM 14631 | Spangenbarren | Spangenbarren | 704 | [5 empty] | Luitpoldpark | 4 | A2a |  |  |  | 0.04 | 0.02 | 3.9 | 0.4 | 0.49 | 2.2 | 0.009 | 0 | 0 | 0.23 | 0.001 |  |  | 0 | [10 empty] | 0 | München 1928: 33934 |  | AES | Group 16 | Fahlerz | [5 empty] | SAM 1968, vol. 2; Krause 2003, n° 14631
SAM 14632 | Spangenbarren | Spangenbarren | 704 | [5 empty] | Luitpoldpark | 4 | A2a |  |  |  | 0 | 0 | 1.7 | 1.8 | 0.64 | 0 | 0.049 | 0 | 0 | 0 | 0.001 |  |  | 0 | [10 empty] | 0 | München 1928:33936 |  | AES | Group 12 | Fahlerz | [5 empty] | SAM 1968, vol. 2; Krause 2003, n° 14632
SAM 14633 | Spangenbarren | Spangenbarren | 704 | [5 empty] | Luitpoldpark | 4 | A2a |  |  |  | 0.01 | 0.002 | 1 | 0.18 | 0.23 | 0.52 | 0.004 | 0 | 0 | 0.02 | 0.02 |  |  | 0 | [10 empty] | 0 | München 1928:33938 |  | AES | Group 16 | Fahlerz | [5 empty] | SAM 1968, vol. 2; Krause 2003, n° 14633
SAM 14634 | Spangenbarren | Spangenbarren | 704 | [5 empty] | Luitpoldpark | 4 | A2a |  |  |  | 0.02 | 0.03 | 1.7 | 0.42 | 0.27 | 1.6 | 0.013 | 0 | 0 | 0.14 | 0.02 |  |  | 0 | [10 empty] | 0 | München 1928:33940 |  | AES | Group 16 | Fahlerz | [5 empty] | SAM 1968, vol. 2; Krause 2003, n° 14634
SAM 14635 | Spangenbarren | Spangenbarren | 704 | [5 empty] | Luitpoldpark | 4 | A2a |  |  |  | 0 | 0 | 1.6 | 3.2 | 0.84 | 0.002 | 0.063 | 0 | 0 | 0 | 0 |  |  | 0 | [10 empty] | 0 | München 1928:33942 |  | AES | Group 12 | Fahlerz | [5 empty] | SAM 1968, vol. 2; Krause 2003, n° 14635
SAM 14636 | Spangenbarren | Spangenbarren | 704 | [5 empty] | Luitpoldpark | 4 | A2a |  |  |  | 0 | 0 | 1.65 | 2.4 | 0.66 | 0 | 0.058 | 0 | 0 | 0 | 0.001 |  |  | 0 | [10 empty] | 0 | München 1928:33944 |  | AES | Group 12 | Fahlerz | [5 empty] | SAM 1968, vol. 2; Krause 2003, n° 14636
SAM 14637 | Spangenbarren | Spangenbarren | 704 | [5 empty] | Luitpoldpark | 4 | A2a |  |  |  | 0.01 | 0.005 | 1.7 | 0.22 | 0.35 | 1.1 | 0.007 | 0 | 0 | 0.04 | 0.001 |  |  | 0 | [10 empty] | 0 | München 1928:33946 |  | AES | Group 16 | Fahlerz | [5 empty] | SAM 1968, vol. 2; Krause 2003, n° 14637
SAM 14638 | Spangenbarren | Spangenbarren | 704 | [5 empty] | Luitpoldpark | 4 | A2a |  |  |  | 0 | 0 | 1.6 | 3.1 | 0.73 | 0 | 0.061 | 0 | 0 | 0 | 0 |  |  | 0 | [10 empty] | 0 | München 1928:33948 |  | AES | Group 12 | Fahlerz | [5 empty] | SAM 1968, vol. 2; Krause 2003, n° 14638
SAM 14639 | Spangenbarren | Spangenbarren | 704 | [5 empty] | Luitpoldpark | 4 | A2a |  |  |  | 0.02 | 0.01 | 1.4 | 0.22 | 0.3 | 0.82 | 0.006 | 0 | 0 | 0.03 | 0.001 |  |  | 0 | [10 empty] | 0 | München 1928:33950 |  | AES | Group 16 | Fahlerz | [5 empty] | SAM 1968, vol. 2; Krause 2003, n° 14639
SAM 14640 | Spangenbarren | Spangenbarren | 704 | [5 empty] | Luitpoldpark | 4 | A2a |  |  |  | 0.02 | 0.02 | 1.9 | 2.3 | 0.25 | 1.15 | 0.014 | 0 | 0 | 0.25 | 0.03 |  |  | 0 | [10 empty] | 0 | München 1928:33952 |  | AES | Group 16 | Fahlerz | [5 empty] | SAM 1968, vol. 2; Krause 2003, n° 14640
SAM 14641 | Spangenbarren | Spangenbarren | 704 | [5 empty] | Luitpoldpark | 4 | A2a |  |  |  | 0 | 0 | 1.9 | 3.7 | 0.76 | 0.002 | 0.056 | 0 | 0 | 0 | 0 |  |  | 0 | [10 empty] | 0 | München 1928:33954 |  | AES | Group 12 | Fahlerz | [5 empty] | SAM 1968, vol. 2; Krause 2003, n° 14641
SAM 14642 | Spangenbarren | Spangenbarren | 704 | [5 empty] | Luitpoldpark | 4 | A2a |  |  |  | 0.02 | 0.002 | 1.1 | 0.3 | 0.23 | 0.86 | 0.007 | 0 | 0 | 0.05 | 0.03 |  |  | 0 | [10 empty] | 0 | München 1928:33956 |  | AES | Group 16 | Fahlerz | [5 empty] | SAM 1968, vol. 2; Krause 2003, n° 14642
SAM 14643 | Spangenbarren | Spangenbarren | 704 | [5 empty] | Luitpoldpark | 4 | A2a |  |  |  | 0.03 | 0.06 | 1.55 | 0.55 | 0.29 | 0.9 | 0.009 | 0 | 0 | 0.05 | 0.02 |  |  | 0 | [10 empty] | 0 | München 1928:33958 |  | AES | Group 16 | Fahlerz | [5 empty] | SAM 1968, vol. 2; Krause 2003, n° 14643
SAM 14644 | Spangenbarren | Spangenbarren | 704 | [5 empty] | Luitpoldpark | 4 | A2a |  |  |  | 0.06 | 0.01 | 1.45 | 0.9 | 0.36 | 1.25 | 0.014 | 0 | 0 | 0.04 | 0.001 |  |  | 0 | [10 empty] | 0 | München 1928:33960 |  | AES | Group 16 | Fahlerz | [5 empty] | SAM 1968, vol. 2; Krause 2003, n° 14644
SAM 14645 | Spangenbarren | Spangenbarren | 704 | [5 empty] | Luitpoldpark | 4 | A2a |  |  |  | 0.01 | 0.002 | 1.9 | 0.19 | 0.3 | 0.95 | 0.005 | 0 | 0 | 0.03 | 0.001 |  |  | 0 | [10 empty] | 0 | München 1928:33962 |  | AES | Group 16 | Fahlerz | [5 empty] | SAM 1968, vol. 2; Krause 2003, n° 14645
SAM 14646 | Spangenbarren | Spangenbarren | 704 | [5 empty] | Luitpoldpark | 4 | A2a |  |  |  | 0 | 0 | 1.95 | 3.4 | 0.88 | 0.002 | 0.07 | 0 | 0 | 0 | 0 |  |  | 0 | [10 empty] | 0 | München 1928:33964 |  | AES | Group 12 | Fahlerz | [5 empty] | SAM 1968, vol. 2; Krause 2003, n° 14646
SAM 14647 | Spangenbarren | Spangenbarren | 704 | [5 empty] | Luitpoldpark | 4 | A2a |  |  |  | 0 | 0 | 2.1 | 3.3 | 0.8 | 0 | 0.064 | 0 | 0 | 0 | 0 |  |  | 0 | [10 empty] | 0 | München 1928:33966 |  | AES | Group 12 | Fahlerz | [5 empty] | SAM 1968, vol. 2; Krause 2003, n° 14647
SAM 14648 | Spangenbarren | Spangenbarren | 704 | [5 empty] | Luitpoldpark | 4 | A2a |  |  |  | 0 | 0 | 1.6 | 2 | 0.49 | 0 | 0.051 | 0 | 0 | 0 | 0.001 |  |  | 0 | [10 empty] | 0 | München 1928:33968 |  | AES | Group 12 | Fahlerz | [5 empty] | SAM 1968, vol. 2; Krause 2003, n° 14648
SAM 14649 | Spangenbarren | Spangenbarren | 704 | [5 empty] | Luitpoldpark | 4 | A2a |  |  |  | 0 | 0 | 1.35 | 4.3 | 1 | 0 | 0.07 | 0 | 0 | 0 | 0 |  |  | 0 | [10 empty] | 0 | München 1928:3 15 |  | AES | Group 12 | Fahlerz | [5 empty] | SAM 1968, vol. 2; Krause 2003, n° 14649
SAM 14650 | Spangenbarren | Spangenbarren | 704 | [5 empty] | Luitpoldpark | 4 | A2a |  |  |  | 0.01 | 0.04 | 1.95 | 0.29 | 0.41 | 1.15 | 0.011 | 0 | 0 | 0.05 | 0.001 |  |  | 0 | [10 empty] | 0 | München 1928:33981 |  | AES | Group 16 | Fahlerz | [5 empty] | SAM 1968, vol. 2; Krause 2003, n° 14650
SAM 14651 | Spangenbarren | Spangenbarren | 704 | [5 empty] | Luitpoldpark | 4 | A2a |  |  |  | 0.01 | 0.002 | 0.95 | 0.24 | 0.31 | 0.68 | 0.007 | 0 | 0 | 0.03 | 0.02 |  |  | 0 | [10 empty] | 0 | München 1928:33983 |  | AES | Group 16 | Fahlerz | [5 empty] | SAM 1968, vol. 2; Krause 2003, n° 14651
SAM 14652 | Spangenbarren | Spangenbarren | 704 | [5 empty] | Luitpoldpark | 4 | A2a |  |  |  | 0 | 0 | 1.9 | 2.3 | 0.98 | 0 | 0.071 | 0 | 0 | 0 | 0 |  |  | 0 | [10 empty] | 0 | München 1928:33985 |  | AES | Group 12 | Fahlerz | [5 empty] | SAM 1968, vol. 2; Krause 2003, n° 14652
SAM 14653 | Spangenbarren | Spangenbarren | 704 | [5 empty] | Luitpoldpark | 4 | A2a |  |  |  | 0.02 | 0.03 | 1.55 | 0.36 | 0.31 | 0.86 | 0.012 | 0 | 0 | 0.13 | 0.001 |  |  | 0 | [10 empty] | 0 | München 1928:33987 |  | AES | Group 16 | Fahlerz | [5 empty] | SAM 1968, vol. 2; Krause 2003, n° 14653
SAM 14654 | Spangenbarren | Spangenbarren | 704 | [5 empty] | Luitpoldpark | 4 | A2a |  |  |  | 0 | 0 | 1.8 | 2.3 | 0.88 | 0 | 0.061 | 0 | 0 | 0 | 0 |  |  | 0 | [10 empty] | 0 | München 1928:33989 |  | AES | Group 12 | Fahlerz | [5 empty] | SAM 1968, vol. 2; Krause 2003, n° 14654
SAM 14655 | Spangenbarren | Spangenbarren | 704 | [5 empty] | Luitpoldpark | 4 | A2a |  |  |  | 0 | 0.03 | 1.2 | 2.3 | 0.71 | 0.002 | 0.05 | 0 | 0 | 0 | 0 |  |  | 0 | [10 empty] | 0 | München 1928:33991 |  | AES | Group 12 | Fahlerz | [5 empty] | SAM 1968, vol. 2; Krause 2003, n° 14655
SAM 14656 | Spangenbarren | Spangenbarren | 704 | [5 empty] | Luitpoldpark | 4 | A2a |  |  |  | 0 | 0 | 2 | 3.1 | 0.78 | 0 | 0.057 | 0 | 0 | 0 | 0 |  |  | 0 | [10 empty] | 0 | München 1928:33993 |  | AES | Group 12 | Fahlerz | [5 empty] | SAM 1968, vol. 2; Krause 2003, n° 14656
SAM 14657 | Spangenbarren | Spangenbarren | 704 | [5 empty] | Luitpoldpark | 4 | A2a |  |  |  | 0.01 | 0.002 | 2 | 0.31 | 0.24 | 1.35 | 0.009 | 0 | 0 | 0.06 | 0.02 |  |  | 0 | [10 empty] | 0 | München 1928:33995 |  | AES | Group 16 | Fahlerz | [5 empty] | SAM 1968, vol. 2; Krause 2003, n° 14657
SAM 14658 | Spangenbarren | Spangenbarren | 704 | [5 empty] | Luitpoldpark | 4 | A2a |  |  |  | 0.01 | 0.002 | 1 | 1.3 | 0.19 | 1.05 | 0.018 | 0 | 0 | 0.04 | 0.02 |  |  | 0 | [10 empty] | 0 | München 1928:33997 |  | AES | Group 16 | Fahlerz | [5 empty] | SAM 1968, vol. 2; Krause 2003, n° 14658
SAM 14659 | Spangenbarren | Spangenbarren | 704 | [5 empty] | Luitpoldpark | 4 | A2a |  |  |  | 0 | 0 | 1.35 | 1.9 | 0.49 | 0.002 | 0.066 | 0 | 0 | 0 | 0.02 |  |  | 0 | [10 empty] | 0 | München 1928:33999 |  | AES | Group 12 | Fahlerz | [5 empty] | SAM 1968, vol. 2; Krause 2003, n° 14659
SAM 14660 | Spangenbarren | Spangenbarren | 704 | [5 empty] | Luitpoldpark | 4 | A2a |  |  |  | 0 | 0 | 1.2 | 2.3 | 0.54 | 0.002 | 0.046 | 0 | 0 | 0 | 0.001 |  |  | 0 | [10 empty] | 0 | München 1928:331 |  | AES | Group 12 | Fahlerz | [5 empty] | SAM 1968, vol. 2; Krause 2003, n° 14660
SAM 14661 | Spangenbarren | Spangenbarren | 704 | [5 empty] | Luitpoldpark | 4 | A2a |  |  |  | 0 | 0 | 2.3 | 3.6 | 0.94 | 0 | 0.065 | 0 | 0 | 0 | 0 |  |  | 0 | [10 empty] | 0 | München 1928:333 |  | AES | Group 12 | Fahlerz | [5 empty] | SAM 1968, vol. 2; Krause 2003, n° 14661
SAM 14662 | Spangenbarren | Spangenbarren | 704 | [5 empty] | Luitpoldpark | 4 | A2a |  |  |  | 0 | 0 | 1.8 | 2.5 | 0.66 | 0 | 0.044 | 0 | 0 | 0 | 0 |  |  | 0 | [10 empty] | 0 | München 1928:335 |  | AES | Group 12 | Fahlerz | [5 empty] | SAM 1968, vol. 2; Krause 2003, n° 14662
SAM 14663 | Spangenbarren | Spangenbarren | 704 | [5 empty] | Luitpoldpark | 4 | A2a |  |  |  | 0.01 | 0.002 | 2.2 | 0.36 | 0.28 | 1.15 | 0.013 | 0 | 0 | 0.04 | 0.001 |  |  | 0 | [10 empty] | 0 | München 1928:337 |  | AES | Group 16 | Fahlerz | [5 empty] | SAM 1968, vol. 2; Krause 2003, n° 14663
SAM 14664 | Spangenbarren | Spangenbarren | 704 | [5 empty] | Luitpoldpark | 4 | A2a |  |  |  | 0 | 0 | 1.55 | 2.2 | 0.49 | 0 | 0.046 | 0 | 0 | 0 | 0 |  |  | 0 | [10 empty] | 0 | München 1928:339 |  | AES | Group 12 | Fahlerz | [5 empty] | SAM 1968, vol. 2; Krause 2003, n° 14664
SAM 14665 | Spangenbarren | Spangenbarren | 704 | [5 empty] | Luitpoldpark | 4 | A2a |  |  |  | 0 | 0 | 0.62 | 2.4 | 0.62 | 0 | 0.046 | 0 | 0 | 0 | 0 |  |  | 0 | [10 empty] | 0 | München 1928:3311 |  | AES | Group 12 | Fahlerz | [5 empty] | SAM 1968, vol. 2; Krause 2003, n° 14665
SAM 14666 | Spangenbarren | Spangenbarren | 704 | [5 empty] | Luitpoldpark | 4 | A2a |  |  |  | 0 | 0 | 1.4 | 2 | 0.56 | 0.002 | 0.062 | 0 | 0 | 0 | 0 |  |  | 0 | [10 empty] | 0 | München 1928:3313 |  | AES | Group 12 | Fahlerz | [5 empty] | SAM 1968, vol. 2; Krause 2003, n° 14666
SAM 14667 | Spangenbarren | Spangenbarren | 704 | [5 empty] | Luitpoldpark | 4 | A2a |  |  |  | 0.02 | 0.002 | 2.1 | 0.55 | 0.25 | 2.3 | 0.01 | 0 | 0 | 0.17 | 0.001 |  |  | 0 | [10 empty] | 0 | München 1928:3315 |  | AES | Group 16 | Fahlerz | [5 empty] | SAM 1968, vol. 2; Krause 2003, n° 14667
SAM 14668 | Spangenbarren | Spangenbarren | 704 | [5 empty] | Luitpoldpark | 4 | A2a |  |  |  | 0 | 0.002 | 2.6 | 1 | 0.26 | 0.7 | 0.014 | 0 | 0 | 0.02 | 0.001 |  |  | 0 | [10 empty] | 0 | München 1928:3317 |  | AES | Group 16 | Fahlerz | [5 empty] | SAM 1968, vol. 2; Krause 2003, n° 14668
SAM 14669 | Spangenbarren | Spangenbarren | 704 | [5 empty] | Luitpoldpark | 4 | A2a |  |  |  | 0 | 0 | 1.45 | 3.1 | 0.94 | 0 | 0.064 | 0 | 0 | 0 | 0 |  |  | 0 | [10 empty] | 0 | München 1928:3319 |  | AES | Group 12 | Fahlerz | [5 empty] | SAM 1968, vol. 2; Krause 2003, n° 14669
SAM 14670 | Spangenbarren | Spangenbarren | 704 | [5 empty] | Luitpoldpark | 4 | A2a |  |  |  | 0.01 | 0.002 | 2.3 | 0.43 | 0.26 | 1.65 | 0.008 | 0 | 0 | 0.06 | 0.001 |  |  | 0 | [10 empty] | 0 | München 1928:3321 |  | AES | Group 16 | Fahlerz | [5 empty] | SAM 1968, vol. 2; Krause 2003, n° 14670
SAM 14671 | Spangenbarren | Spangenbarren | 704 | [5 empty] | Luitpoldpark | 4 | A2a |  |  |  | 0 | 0 | 0.93 | 2.4 | 0.43 | 0.002 | 0.041 | 0 | 0 | 0 | 0.001 |  |  | 0 | [10 empty] | 0 | München 1928:3323 |  | AES | Group 12 | Fahlerz | [5 empty] | SAM 1968, vol. 2; Krause 2003, n° 14671
SAM 14672 | Spangenbarren | Spangenbarren | 704 | [5 empty] | Luitpoldpark | 4 | A2a |  |  |  | 0 | 0 | 2.6 | 2.8 | 0.92 | 0 | 0.15 | 0 | 0 | 0 | 0 |  |  | 0 | [10 empty] | 0 | München 1928:3325 |  | AES | Group 12 | Fahlerz | [5 empty] | SAM 1968, vol. 2; Krause 2003, n° 14672
SAM 14673 | Spangenbarren | Spangenbarren | 704 | [5 empty] | Luitpoldpark | 4 | A2a |  |  |  | 0 | 0 | 1.55 | 2 | 0.46 | 0 | 0.06 | 0 | 0 | 0 | 0.001 |  |  | 0 | [10 empty] | 0 | München 1928:3327 |  | AES | Group 12 | Fahlerz | [5 empty] | SAM 1968, vol. 2; Krause 2003, n° 14673
SAM 14674 | Spangenbarren | Spangenbarren | 704 | [5 empty] | Luitpoldpark | 4 | A2a |  |  |  | 0 | 0 | 2.2 | 2 | 0.7 | 0 | 0.1 | 0 | 0 | 0 | 0 |  |  | 0 | [10 empty] | 0 | München 1928:3329 |  | AES | Group 12 | Fahlerz | [5 empty] | SAM 1968, vol. 2; Krause 2003, n° 14674
SAM 14675 | Spangenbarren | Spangenbarren | 704 | [5 empty] | Luitpoldpark | 4 | A2a |  |  |  | 0 | 0 | 1.35 | 2 | 0.62 | 0 | 0.053 | 0 | 0 | 0 | 0 |  |  | 0 | [10 empty] | 0 | München 1928:3331 |  | AES | Group 12 | Fahlerz | [5 empty] | SAM 1968, vol. 2; Krause 2003, n° 14675
SAM 14676 | Spangenbarren | Spangenbarren | 704 | [5 empty] | Luitpoldpark | 4 | A2a |  |  |  | 0 | 0 | 1.2 | 1.7 | 0.43 | 0 | 0.068 | 0 | 0 | 0 | 0 |  |  | 0 | [10 empty] | 0 | München 1928:3333 |  | AES | Group 12 | Fahlerz | [5 empty] | SAM 1968, vol. 2; Krause 2003, n° 14676
SAM 14677 | Spangenbarren | Spangenbarren | 704 | [5 empty] | Luitpoldpark | 4 | A2a |  |  |  | 0.01 | 0.01 | 1.7 | 0.22 | 0.32 | 0.6 | 0.011 | 0 | 0 | 0 | 0.001 |  |  | 0 | [10 empty] | 0 | München 1928:3335 |  | AES | Group 16 | Fahlerz | [5 empty] | SAM 1968, vol. 2; Krause 2003, n° 14677
SAM 14678 | Spangenbarren | Spangenbarren | 704 | [5 empty] | Luitpoldpark | 4 | A2a |  |  |  | 0.02 | 0.01 | 1.1 | 0.23 | 0.24 | 0.64 | 0.006 | 0 | 0 | 0.03 | 0.001 |  |  | 0 | [10 empty] | 0 | München 1928:3337 |  | AES | Group 16 | Fahlerz | [5 empty] | SAM 1968, vol. 2; Krause 2003, n° 14678
SAM 14679 | Spangenbarren | Spangenbarren | 704 | [5 empty] | Luitpoldpark | 4 | A2a |  |  |  | 0.01 | 0.96 | 1.8 | 0.3 | 0.29 | 1.2 | 0.01 | 0 | 0 | 0.05 | 0.02 |  |  | 0 | [10 empty] | 0 | München 1928:3339 |  | AES | Group 16 | Fahlerz | [5 empty] | SAM 1968, vol. 2; Krause 2003, n° 14679
SAM 14680 | Spangenbarren | Spangenbarren | 704 | [5 empty] | Luitpoldpark | 4 | A2a |  |  |  | 0 | 0.002 | 1.75 | 0.74 | 0.2 | 1.35 | 0.01 | 0 | 0 | 0.04 | 0.001 |  |  | 0 | [10 empty] | 0 | München 1928:3341 |  | AES | Group 16 | Fahlerz | [5 empty] | SAM 1968, vol. 2; Krause 2003, n° 14680
SAM 14681 | Spangenbarren | Spangenbarren | 704 | [5 empty] | Luitpoldpark | 4 | A2a |  |  |  | 3 | 0.02 | 1.45 | 0.41 | 0.27 | 0.78 | 0.013 | 0 | 0 | 0.03 | 0.02 |  |  | 0 | [10 empty] | 0 | München 1928:3343 |  | AES | Group 16 | Bronze | [5 empty] | SAM 1968, vol. 2; Krause 2003, n° 14681
SAM 14682 | Spangenbarren | Spangenbarren | 704 | [5 empty] | Luitpoldpark | 4 | A2a |  |  |  | 0.02 | 0.005 | 1.8 | 0.47 | 0.22 | 1.15 | 0.009 | 0 | 0 | 0.13 | 0.03 |  |  | 0 | [10 empty] | 0 | München 1928:3345 |  | AES | Group 16 | Fahlerz | [5 empty] | SAM 1968, vol. 2; Krause 2003, n° 14682
SAM 14683 | Spangenbarren | Spangenbarren | 704 | [5 empty] | Luitpoldpark | 4 | A2a |  |  |  | 0.05 | 0.01 | 0.94 | 0.64 | 0.16 | 0.58 | 0.0002 | 0.0002 | 0 | 0.15 | 0.03 |  |  | 0 | [10 empty] | 0 | München 1928:3347 |  | AES | Group 16 | Fahlerz | [5 empty] | SAM 1968, vol. 2; Krause 2003, n° 14683
SAM 14684 | Spangenbarren | Spangenbarren | 704 | [5 empty] | Luitpoldpark | 4 | A2a |  |  |  | 0 | 0 | 2.1 | 3.3 | 0.58 | 0 | 0.09 | 0 | 0 | 0 | 0.001 |  |  | 0 | [10 empty] | 0 | München 1928:3349 |  | AES | Group 12 | Fahlerz | [5 empty] | SAM 1968, vol. 2; Krause 2003, n° 14684
SAM 14685 | Spangenbarren | Spangenbarren | 704 | [5 empty] | Luitpoldpark | 4 | A2a |  |  |  | 0 | 0 | 2.8 | 2.5 | 0.68 | 0 | 0.098 | 0 | 0 | 0 | 0 |  |  | 0 | [10 empty] | 0 | München 1928:3351 |  | AES | Group 12 | Fahlerz | [5 empty] | SAM 1968, vol. 2; Krause 2003, n° 14685
SAM 14686 | Spangenbarren | Spangenbarren | 704 | [5 empty] | Luitpoldpark | 4 | A2a |  |  |  | 0.01 | 0.002 | 1 | 0.66 | 0.26 | 0.72 | 0.008 | 0 | 0 | 0 | 0.001 |  |  | 0 | [10 empty] | 0 | München 1928:3353 |  | AES | Group 16 | Fahlerz | [5 empty] | SAM 1968, vol. 2; Krause 2003, n° 14686
SAM 14687 | Spangenbarren, fragm. | Spangenbarren, fragm. | 704 | [5 empty] | Luitpoldpark | 4 | A2a |  |  |  | 0.01 | 0.002 | 0.54 | 0.8 | 0.19 | 0.52 | 0.016 | 0 | 0 | 0.03 | 0.02 |  |  | 0 | [10 empty] | 0 | München 1928:3355 |  | AES | Group 16 | Fahlerz | [5 empty] | SAM 1968, vol. 2; Krause 2003, n° 14687
SAM 14688 | Spangenbarren, fragm. | Spangenbarren, fragm. | 704 | [5 empty] | Luitpoldpark | 4 | A2a |  |  |  | 0 | 0 | 1.3 | 0.92 | 0.23 | 0.74 | 0.005 | 0 | 0 | 0.02 | 0.001 |  |  | 0 | [10 empty] | 0 | München 1928:3357 |  | AES | Group 16 | Fahlerz | [5 empty] | SAM 1968, vol. 2; Krause 2003, n° 14688
SAM 14689 | Spangenbarren | Spangenbarren | 704 | [5 empty] | Luitpoldpark | 4 | A2a |  |  |  | 0.01 | 0.005 | 1.6 | 0.23 | 0.23 | 0.74 | 0.013 | 0 | 0 | 0.03 | 0.001 |  |  | 0 | [10 empty] | 0 | München 1928:3359 |  | AES | Group 16 | Fahlerz | [5 empty] | SAM 1968, vol. 2; Krause 2003, n° 14689
SAM 14690 | Spangenbarren | Spangenbarren | 704 | [5 empty] | Luitpoldpark | 4 | A2a |  |  |  | 0.04 | 0.01 | 3.4 | 0.4 | 0.38 | 1.35 | 0.01 | 0 | 0 | 0.13 | 0.001 |  |  | 0 | [10 empty] | 0 | München 1928:3361 |  | AES | Group 16 | Fahlerz | [5 empty] | SAM 1968, vol. 2; Krause 2003, n° 14690
SAM 14691 | Spangenbarren | Spangenbarren | 704 | [5 empty] | Luitpoldpark | 4 | A2a |  |  |  | 0 | 0 | 1.4 | 3.8 | 0.76 | 0 | 0.068 | 0 | 0 | 0 | 0 |  |  | 0 | [10 empty] | 0 | München 1928:3363 |  | AES | Group 12 | Fahlerz | [5 empty] | SAM 1968, vol. 2; Krause 2003, n° 14691
SAM 14692 | Spangenbarren | Spangenbarren | 704 | [5 empty] | Luitpoldpark | 4 | A2a |  |  |  | 0 | 0 | 0.72 | 3.3 | 0.6 | 0 | 0.048 | 0 | 0 | 0 | 0 |  |  | 0 | [10 empty] | 0 | München 1928:3365 |  | AES | Group 12 | Fahlerz | [5 empty] | SAM 1968, vol. 2; Krause 2003, n° 14692
SAM 14693 | Spangenbarren | Spangenbarren | 704 | [5 empty] | Luitpoldpark | 4 | A2a |  |  |  | 0 | 0 | 2.1 | 2.7 | 0.59 | 0 | 0.09 | 0 | 0 | 0 | 0 |  |  | 0 | [10 empty] | 0 | München 1928:3367 |  | AES | Group 12 | Fahlerz | [5 empty] | SAM 1968, vol. 2; Krause 2003, n° 14693
SAM 14694 | Spangenbarren | Spangenbarren | 704 | [5 empty] | Luitpoldpark | 4 | A2a |  |  |  | 0.01 | 0.005 | 1.75 | 0.17 | 0.43 | 0.49 | 0.014 | 0 | 0 | 0 | 0.001 |  |  | 0 | [10 empty] | 0 | München 1928:3369 |  | AES | Group 16 | Fahlerz | [5 empty] | SAM 1968, vol. 2; Krause 2003, n° 14694
SAM 14695 | Spangenbarren | Spangenbarren | 704 | [5 empty] | Luitpoldpark | 4 | A2a |  |  |  | 0.02 | 0.01 | 1.5 | 0.38 | 0.26 | 0.82 | 2.007 | 0 | 0 | 0.03 | 0.001 |  |  | 0 | [10 empty] | 0 | München 1928:3371 |  | AES | Group 16 | Fahlerz | [5 empty] | SAM 1968, vol. 2; Krause 2003, n° 14695
SAM 14696 | Spangenbarren | Spangenbarren | 704 | [5 empty] | Luitpoldpark | 4 | A2a |  |  |  | 0 | 0 | 1 | 2 | 0.46 | 0 | 0.054 | 0 | 0 | 0 | 0.001 |  |  | 0 | [10 empty] | 0 | München 1928:3373 |  | AES | Group 12 | Fahlerz | [5 empty] | SAM 1968, vol. 2; Krause 2003, n° 14696
SAM 14697 | Spangenbarren | Spangenbarren | 704 | [5 empty] | Luitpoldpark | 4 | A2a |  |  |  | 0 | 0 | 1.3 | 3.2 | 0.66 | 0 | 0.062 | 0 | 0 | 0 | 0 |  |  | 0 | [10 empty] | 0 | München 1928:3375 |  | AES | Group 12 | Fahlerz | [5 empty] | SAM 1968, vol. 2; Krause 2003, n° 14697
SAM 14698 | Spangenbarren | Spangenbarren | 704 | [5 empty] | Luitpoldpark | 4 | A2a |  |  |  | 0.01 | 0 | 2.7 | 0.17 | 0.41 | 0.8 | 0.007 | 0 | 0 | 0.03 | 0.001 |  |  | 0 | [10 empty] | 0 | München 1928:3377 |  | AES | Group 16 | Fahlerz | [5 empty] | SAM 1968, vol. 2; Krause 2003, n° 14698
SAM 14699 | Spangenbarren | Spangenbarren | 704 | [5 empty] | Luitpoldpark | 4 | A2a |  |  |  | 0 | 0.002 | 1.15 | 0.2 | 0.26 | 0.7 | 0.007 | 0 | 0 | 0.03 | 0.001 |  |  | 0 | [10 empty] | 0 | München 1928:3379 |  | AES | Group 16 | Fahlerz | [5 empty] | SAM 1968, vol. 2; Krause 2003, n° 14699
SAM 14700 | Spangenbarren | Spangenbarren | 704 | [5 empty] | Luitpoldpark | 4 | A2a |  |  |  | 0 | 0 | 1.8 | 3.4 | 0.65 | 0 | 0.05 | 0 | 0 | 0 | 0 |  |  | 0 | [10 empty] | 0 | München 1928:3381 |  | AES | Group 12 | Fahlerz | [5 empty] | SAM 1968, vol. 2; Krause 2003, n° 14700
SAM 14701 | Spangenbarren | Spangenbarren | 704 | [5 empty] | Luitpoldpark | 4 | A2a |  |  |  | 0.04 | 0.01 | 1.65 | 0.63 | 0.12 | 1.1 | 0.008 | 0.0002 | 0 | 0.75 | 0.02 |  |  | 0 | [10 empty] | 0 | München 1928:3383 | Co>0.5 | AES | Group 16 | Fahlerz | [5 empty] | SAM 1968, vol. 2; Krause 2003, n° 14701
SAM 14702 | Spangenbarren | Spangenbarren | 704 | [5 empty] | Luitpoldpark | 4 | A2a |  |  |  | 0 | 0.002 | 1 | 0.13 | 0.22 | 0.45 | 0.004 | 0 | 0 | 0.03 | 0.02 |  |  | 0 | [10 empty] | 0 | München 1928:3385 |  | AES | Group 16 | Fahlerz | [5 empty] | SAM 1968, vol. 2; Krause 2003, n° 14702
SAM 14703 | Spangenbarren | Spangenbarren | 704 | [5 empty] | Luitpoldpark | 4 | A2a |  |  |  | 0.01 | 0.002 | 1.4 | 0.33 | 0.14 | 0.92 | 0.007 | 0 | 0 | 0.12 | 0.02 |  |  | 0 | [10 empty] | 0 | München 1928:3387 |  | AES | Group 16 | Fahlerz | [5 empty] | SAM 1968, vol. 2; Krause 2003, n° 14703
SAM 14704 | Spangenbarren | Spangenbarren | 704 | [5 empty] | Luitpoldpark | 4 | A2a |  |  |  | 0 | 0 | 0.88 | 2.7 | 0.55 | 0 | 0.08 | 0 | 0 | 0 | 0.001 |  |  | 0 | [10 empty] | 0 | München 1928:3389 |  | AES | Group 12 | Fahlerz | [5 empty] | SAM 1968, vol. 2; Krause 2003, n° 14704
SAM 14705 | Spangenbarren | Spangenbarren | 704 | [5 empty] | Luitpoldpark | 4 | A2a |  |  |  | 0.01 | 0.002 | 1 | 0.15 | 0.2 | 1.1 | 0.006 | 0 | 0 | 0.04 | 0.001 |  |  | 0 | [10 empty] | 0 | München 1928:3391 |  | AES | Group 16 | Fahlerz | [5 empty] | SAM 1968, vol. 2; Krause 2003, n° 14705
SAM 14706 | Spangenbarren | Spangenbarren | 704 | [5 empty] | Luitpoldpark | 4 | A2a |  |  |  | 0 | 0.002 | 0.45 | 0.008 | 0.24 | 0.64 | 0.004 | 0 | 0 | 0.04 | 0.001 |  |  | 0 | [10 empty] | 0 | München 1928:3393 |  | AES | Group 15 | Fahlerz | [5 empty] | SAM 1968, vol. 2; Krause 2003, n° 14706
SAM 14707 | Spangenbarren | Spangenbarren | 704 | [5 empty] | Luitpoldpark | 4 | A2a |  |  |  | 0 | 0 | 1.1 | 2.8 | 0.58 | 0 | 0.06 | 0 | 0 | 0 | 0 |  |  | 0 | [10 empty] | 0 | München 1928:3395 |  | AES | Group 12 | Fahlerz | [5 empty] | SAM 1968, vol. 2; Krause 2003, n° 14707
SAM 14708 | Spangenbarren | Spangenbarren | 704 | [5 empty] | Luitpoldpark | 4 | A2a |  |  |  | 0.03 | 0.002 | 1.2 | 0.94 | 0.17 | 0.82 | 0.007 | 0 | 0 | 0.36 | 0.03 |  |  | 0 | [10 empty] | 0 | München 1928:3397 |  | AES | Group 16 | Fahlerz | [5 empty] | SAM 1968, vol. 2; Krause 2003, n° 14708
SAM 14709 | Spangenbarren, fragm. | Spangenbarren, fragm. | 704 | [5 empty] | Luitpoldpark | 4 | A2a |  |  |  | 0 | 0 | 0.58 | 2.5 | 0.39 | 0.002 | 0.11 | 0 | 0 | 0 | 0.001 |  |  | 0 | [10 empty] | 0 | München 1928:3 1 5 |  | AES | Group 12 | Fahlerz | [5 empty] | SAM 1968, vol. 2; Krause 2003, n° 14709
SAM 14710 | Spangenbarren | Spangenbarren | 704 | [5 empty] | Luitpoldpark | 4 | A2a |  |  |  | 0 | 0 | 1.45 | 1.5 | 0.34 | 0.28 | 0.048 | 0 | 0 | 0 | 0 |  |  | 0 | [10 empty] | 0 | München 1928:33110 |  | AES | Group 16 | Fahlerz | [5 empty] | SAM 1968, vol. 2; Krause 2003, n° 14710
SAM 14711 | Spangenbarren | Spangenbarren | 704 | [5 empty] | Luitpoldpark | 4 | A2a |  |  |  | 0.16 | 0.04 | 1.6 | 0.72 | 0.28 | 0.56 | 0.015 | 0 | 0 | 0.04 | 0.03 |  |  | 0 | [10 empty] | 0 | München 1928:33112 |  | AES | Group 16 | Fahlerz | [5 empty] | SAM 1968, vol. 2; Krause 2003, n° 14711
SAM 14712 | Spangenbarren, fragm. | Spangenbarren, fragm. | 704 | [5 empty] | Luitpoldpark | 4 | A2a |  |  |  | 0.01 | 0.005 | 1.9 | 0.29 | 0.28 | 0.76 | 0.008 | 0 | 0 | 0.07 | 0.02 |  |  | 0 | [10 empty] | 0 | München 1928:33114 |  | AES | Group 16 | Fahlerz | [5 empty] | SAM 1968, vol. 2; Krause 2003, n° 14712
SAM 14713 | Spangenbarren | Spangenbarren | 704 | [5 empty] | Luitpoldpark | 4 | A2a |  |  |  | 0 | 0 | 1.3 | 2.7 | 0.58 | 0.002 | 0.074 | 0 | 0 | 0 | 0 |  |  | 0 | [10 empty] | 0 | München 1928:33116 |  | AES | Group 12 | Fahlerz | [5 empty] | SAM 1968, vol. 2; Krause 2003, n° 14713
SAM 14714 | Spangenbarren | Spangenbarren | 704 | [5 empty] | Luitpoldpark | 4 | A2a |  |  |  | 0.01 | 0.002 | 1.3 | 3.1 | 0.29 | 0.8 | 0.013 | 0 | 0 | 0.04 | 0.02 |  |  | 0 | [10 empty] | 0 | München 1928:33118 |  | AES | Group 16 | Fahlerz | [5 empty] | SAM 1968, vol. 2; Krause 2003, n° 14714
SAM 14715 | Spangenbarren | Spangenbarren | 704 | [5 empty] | Luitpoldpark | 4 | A2a |  |  |  | 0 | 0 | 1.5 | 1.8 | 0.62 | 0.002 | 0.074 | 0 | 0 | 0 | 0 |  |  | 0 | [10 empty] | 0 | München 1928:33120 |  | AES | Group 12 | Fahlerz | [5 empty] | SAM 1968, vol. 2; Krause 2003, n° 14715
SAM 14716 | Spangenbarren | Spangenbarren | 704 | [5 empty] | Luitpoldpark | 4 | A2a |  |  |  | 0.04 | 0.002 | 1.25 | 0.19 | 0.22 | 0.78 | 0.008 | 0 | 0 | 0.04 | 0.001 |  |  | 0 | [10 empty] | 0 | München 1928:33122 |  | AES | Group 16 | Fahlerz | [5 empty] | SAM 1968, vol. 2; Krause 2003, n° 14716
SAM 14717 | Spangenbarren | Spangenbarren | 704 | [5 empty] | Luitpoldpark | 4 | A2a |  |  |  | 0.04 | 0.01 | 1.9 | 0.38 | 0.37 | 0.84 | 0.022 | 0 | 0 | 0.04 | 0.02 |  |  | 0 | [10 empty] | 0 | München 1928:33124 |  | AES | Group 16 | Fahlerz | [5 empty] | SAM 1968, vol. 2; Krause 2003, n° 14717
SAM 14718 | Spangenbarren | Spangenbarren | 704 | [5 empty] | Luitpoldpark | 4 | A2a |  |  |  | 0 | 0 | 1.65 | 2 | 0.66 | 0 | 0.086 | 0 | 0 | 0 | 0 |  |  | 0 | [10 empty] | 0 | München 1928:33126 |  | AES | Group 12 | Fahlerz | [5 empty] | SAM 1968, vol. 2; Krause 2003, n° 14718
SAM 14719 | Spangenbarren | Spangenbarren | 704 | [5 empty] | Luitpoldpark | 4 | A2a |  |  |  | 0 | 0 | 1.7 | 3.1 | 0.57 | 0 | 0.062 | 0 | 0 | 0 | 0 |  |  | 0 | [10 empty] | 0 | München 1928:33128 |  | AES | Group 12 | Fahlerz | [5 empty] | SAM 1968, vol. 2; Krause 2003, n° 14719
SAM 14720 | Spangenbarren | Spangenbarren | 704 | [5 empty] | Luitpoldpark | 4 | A2a |  |  |  | 0 | 0 | 1.8 | 2.3 | 0.74 | 0 | 0.062 | 0 | 0 | 0 | 0 |  |  | 0 | [10 empty] | 0 | München 1928:33130 |  | AES | Group 12 | Fahlerz | [5 empty] | SAM 1968, vol. 2; Krause 2003, n° 14720
SAM 14721 | Spangenbarren | Spangenbarren | 704 | [5 empty] | Luitpoldpark | 4 | A2a |  |  |  | 0 | 0 | 1.7 | 2.4 | 0.72 | 0 | 0.056 | 0 | 0 | 0 | 0 |  |  | 0 | [10 empty] | 0 | München 1928:33132 |  | AES | Group 12 | Fahlerz | [5 empty] | SAM 1968, vol. 2; Krause 2003, n° 14721
SAM 14722 | Spangenbarren | Spangenbarren | 704 | [5 empty] | Luitpoldpark | 4 | A2a |  |  |  | 0 | 0 | 1.5 | 2.8 | 0.55 | 0 | 0.06 | 0 | 0 | 0 | 0 |  |  | 0 | [10 empty] | 0 | München 1928:33134 |  | AES | Group 12 | Fahlerz | [5 empty] | SAM 1968, vol. 2; Krause 2003, n° 14722
SAM 14723 | Spangenbarren | Spangenbarren | 704 | [5 empty] | Luitpoldpark | 4 | A2a |  |  |  | 0 | 0 | 2.1 | 3.8 | 0.82 | 0 | 0.062 | 0 | 0 | 0 | 0 |  |  | 0 | [10 empty] | 0 | München 1928:33136 |  | AES | Group 12 | Fahlerz | [5 empty] | SAM 1968, vol. 2; Krause 2003, n° 14723
SAM 14724 | Spangenbarren | Spangenbarren | 704 | [5 empty] | Luitpoldpark | 4 | A2a |  |  |  | 0.01 | 0.002 | 2.2 | 0.25 | 0.47 | 0.84 | 0.01 | 0 | 0 | 0.03 | 0.001 |  |  | 0 | [10 empty] | 0 | München 1928:33 138 |  | AES | Group 16 | Fahlerz | [5 empty] | SAM 1968, vol. 2; Krause 2003, n° 14724
SAM 14725 | Spangenbarren | Spangenbarren | 704 | [5 empty] | Luitpoldpark | 4 | A2a |  |  |  | 0 | 0 | 2.4 | 2.6 | 0.84 | 0 | 0.11 | 0 | 0 | 0 | 0 |  |  | 0 | [10 empty] | 0 | München 1928:33140 |  | AES | Group 12 | Fahlerz | [5 empty] | SAM 1968, vol. 2; Krause 2003, n° 14725
SAM 14726 | Spangenbarren | Spangenbarren | 704 | [5 empty] | Luitpoldpark | 4 | A2a |  |  |  | 0.01 | 0.002 | 1.85 | 0.2 | 0.35 | 0.8 | 0.008 | 0 | 0 | 0.04 | 0.02 |  |  | 0 | [10 empty] | 0 | München 1928:33142 |  | AES | Group 16 | Fahlerz | [5 empty] | SAM 1968, vol. 2; Krause 2003, n° 14726
SAM 14727 | Spangenbarren | Spangenbarren | 704 | [5 empty] | Luitpoldpark | 4 | A2a |  |  |  | 0.03 | 0.01 | 1.4 | 0.68 | 0.19 | 1.1 | 0.015 | 0 | 0 | 0.05 | 0.001 |  |  | 0 | [10 empty] | 0 | München 1928:33144 |  | AES | Group 16 | Fahlerz | [5 empty] | SAM 1968, vol. 2; Krause 2003, n° 14727
SAM 14728 | Spangenbarren | Spangenbarren | 704 | [5 empty] | Luitpoldpark | 4 | A2a |  |  |  | 0.03 | 0.02 | 2.3 | 1.35 | 0.23 | 1.85 | 0.011 | 0 | 0 | 0.07 | 0.001 |  |  | 0 | [10 empty] | 0 | München 1928:33146 |  | AES | Group 16 | Fahlerz | [5 empty] | SAM 1968, vol. 2; Krause 2003, n° 14728
SAM 14729 | Spangenbarren | Spangenbarren | 704 | [5 empty] | Luitpoldpark | 4 | A2a |  |  |  | 0.01 | 0.002 | 0.68 | 0.13 | 0.38 | 0.97 | 0.005 | 0 | 0 | 0.04 | 0.001 |  |  | 0 | [10 empty] | 0 | München 1928:33148 |  | AES | Group 16 | Fahlerz | [5 empty] | SAM 1968, vol. 2; Krause 2003, n° 14729
SAM 14730 | Spangenbarren | Spangenbarren | 704 | [5 empty] | Luitpoldpark | 4 | A2a |  |  |  | 0.01 | 0.05 | 2.9 | 2.6 | 0.42 | 1.4 | 0.011 | 0 | 0 | 0.07 | 0.02 |  |  | 0 | [10 empty] | 0 | München 1928:33150 |  | AES | Group 16 | Fahlerz | [5 empty] | SAM 1968, vol. 2; Krause 2003, n° 14730
SAM 14731 | Spangenbarren | Spangenbarren | 704 | [5 empty] | Luitpoldpark | 4 | A2a |  |  |  | 0.45 | 0.02 | 1.75 | 0.32 | 0.27 | 1.6 | 0.0002 | 0 | 0.002 | 0.44 | 0.03 |  |  | 0 | [10 empty] | 0 | München 1928:33152 |  | AES | Group 16 | Fahlerz | [5 empty] | SAM 1968, vol. 2; Krause 2003, n° 14731
SAM 14732 | Spangenbarren | Spangenbarren | 704 | [5 empty] | Luitpoldpark | 4 | A2a |  |  |  | 0.02 | 0.02 | 3.5 | 1.1 | 0.38 | 1.6 | 0.019 | 0 | 0 | 0.07 | 0.02 |  |  | 0 | [10 empty] | 0 | München 1928:33154 |  | AES | Group 16 | Fahlerz | [5 empty] | SAM 1968, vol. 2; Krause 2003, n° 14732
SAM 14733 | Spangenbarren | Spangenbarren | 704 | [5 empty] | Luitpoldpark | 4 | A2a |  |  |  | 0 | 0 | 1.5 | 2.7 | 0.72 | 0 | 0.06 | 0 | 0 | 0 | 0 |  |  | 0 | [10 empty] | 0 | München 1928:33156 |  | AES | Group 12 | Fahlerz | [5 empty] | SAM 1968, vol. 2; Krause 2003, n° 14733
SAM 14734 | Spangenbarren | Spangenbarren | 704 | [5 empty] | Luitpoldpark | 4 | A2a |  |  |  | 0.02 | 0.005 | 1.15 | 0.7 | 0.3 | 1.15 | 0.006 | 0 | 0 | 0.1 | 0.02 |  |  | 0 | [10 empty] | 0 | München 1928:33158 |  | AES | Group 16 | Fahlerz | [5 empty] | SAM 1968, vol. 2; Krause 2003, n° 14734
SAM 14735 | Spangenbarren | Spangenbarren | 704 | [5 empty] | Luitpoldpark | 4 | A2a |  |  |  | 0 | 0 | 1.45 | 2.1 | 0.44 | 0.002 | 0.06 | 0 | 0 | 0 | 0 |  |  | 0 | [10 empty] | 0 | München 1928:33160 |  | AES | Group 12 | Fahlerz | [5 empty] | SAM 1968, vol. 2; Krause 2003, n° 14735
SAM 14736 | Spangenbarren | Spangenbarren | 704 | [5 empty] | Luitpoldpark | 4 | A2a |  |  |  | 0 | 0 | 1.6 | 2.4 | 0.46 | 0 | 0.052 | 0 | 0 | 0 | 0 |  |  | 0 | [10 empty] | 0 | München 1928:33162 |  | AES | Group 12 | Fahlerz | [5 empty] | SAM 1968, vol. 2; Krause 2003, n° 14736
SAM 14737 | Spangenbarren | Spangenbarren | 704 | [5 empty] | Luitpoldpark | 4 | A2a |  |  |  | 0 | 0 | 1.4 | 1.65 | 0.5 | 0 | 0.048 | 0 | 0 | 0 | 0 |  |  | 0 | [10 empty] | 0 | München 1928:33164 |  | AES | Group 12 | Fahlerz | [5 empty] | SAM 1968, vol. 2; Krause 2003, n° 14737
SAM 14738 | Spangenbarren | Spangenbarren | 704 | [5 empty] | Luitpoldpark | 4 | A2a |  |  |  | 0.01 | 0.002 | 2.2 | 0.25 | 0.35 | 1.5 | 0.008 | 0 | 0 | 0.06 | 0.001 |  |  | 0 | [10 empty] | 0 | München 1928:33166 |  | AES | Group 16 | Fahlerz | [5 empty] | SAM 1968, vol. 2; Krause 2003, n° 14738
SAM 14739 | Spangenbarren | Spangenbarren | 704 | [5 empty] | Luitpoldpark | 4 | A2a |  |  |  | 0 | 0 | 1.1 | 3.2 | 0.57 | 0 | 0.08 | 0 | 0 | 0 | 0 |  |  | 0 | [10 empty] | 0 | München 1928:33168 |  | AES | Group 12 | Fahlerz | [5 empty] | SAM 1968, vol. 2; Krause 2003, n° 14739
SAM 14740 | Spangenbarren | Spangenbarren | 704 | [5 empty] | Luitpoldpark | 4 | A2a |  |  |  | 0 | 0 | 1.1 | 1.7 | 0.34 | 0 | 0.052 | 0 | 0 | 0 | 0 |  |  | 0 | [10 empty] | 0 | München 1928:33170 |  | AES | Group 12 | Fahlerz | [5 empty] | SAM 1968, vol. 2; Krause 2003, n° 14740
SAM 14741 | Spangenbarren | Spangenbarren | 704 | [5 empty] | Luitpoldpark | 4 | A2a |  |  |  | 0 | 0 | 1.5 | 2.2 | 0.37 | 0 | 0.058 | 0 | 0 | 0 | 0.001 |  |  | 0 | [10 empty] | 0 | München 1928:33172 |  | AES | Group 12 | Fahlerz | [5 empty] | SAM 1968, vol. 2; Krause 2003, n° 14741
SAM 14742 | Spangenbarren | Spangenbarren | 704 | [5 empty] | Luitpoldpark | 4 | A2a |  |  |  | 0 | 0 | 0.64 | 2.3 | 0.48 | 0 | 0.059 | 0 | 0 | 0 | 0 |  |  | 0 | [10 empty] | 0 | München 1928:33174 |  | AES | Group 12 | Fahlerz | [5 empty] | SAM 1968, vol. 2; Krause 2003, n° 14742
SAM 14743 | Spangenbarren | Spangenbarren | 704 | [5 empty] | Luitpoldpark | 4 | A2a |  |  |  | 0 | 0.002 | 2.2 | 0.33 | 0.27 | 1.15 | 0.01 | 0 | 0 | 0.07 | 0.001 |  |  | 0 | [10 empty] | 0 | München 1928:33176 |  | AES | Group 16 | Fahlerz | [5 empty] | SAM 1968, vol. 2; Krause 2003, n° 14743
SAM 14744 | Spangenbarren | Spangenbarren | 704 | [5 empty] | Luitpoldpark | 4 | A2a |  |  |  | 0.02 | 0.002 | 2.6 | 0.87 | 0.18 | 1.65 | 0.008 | 0 | 0 | 0.38 | 0.02 |  |  | 0 | [10 empty] | 0 | München 1928:33178 |  | AES | Group 16 | Fahlerz | [5 empty] | SAM 1968, vol. 2; Krause 2003, n° 14744
SAM 14745 | Spangenbarren | Spangenbarren | 704 | [5 empty] | Luitpoldpark | 4 | A2a |  |  |  | 0 | 0 | 1.65 | 1.8 | 0.62 | 0.002 | 0.053 | 0 | 0 | 0 | 0 |  |  | 0 | [10 empty] | 0 | München 1928:33180 |  | AES | Group 12 | Fahlerz | [5 empty] | SAM 1968, vol. 2; Krause 2003, n° 14745
SAM 14746 | Spangenbarren, fragm. | Spangenbarren, fragm. | 704 | [5 empty] | Luitpoldpark | 4 | A2a |  |  |  | 0 | 0 | 1.3 | 3.6 | 0.6 | 0 | 0.097 | 0 | 0 | 0 | 0.02 |  |  | 0 | [10 empty] | 0 | München 1928:33182 |  | AES | Group 12 | Fahlerz | [5 empty] | SAM 1968, vol. 2; Krause 2003, n° 14746
SAM 14747 | Spangenbarren, fragm. | Spangenbarren, fragm. | 704 | [5 empty] | Luitpoldpark | 4 | A2a |  |  |  | 0 | 0 | 1.55 | 3.6 | 0.67 | 0.002 | 0.077 | 0 | 0 | 0 | 0.001 |  |  | 0 | [10 empty] | 0 | München 1928:33184 |  | AES | Group 12 | Fahlerz | [5 empty] | SAM 1968, vol. 2; Krause 2003, n° 14747
SAM 14748 | Spangenbarren, fragm. | Spangenbarren, fragm. | 704 | [5 empty] | Luitpoldpark | 4 | A2a |  |  |  | 0.01 | 0.002 | 0.56 | 0.85 | 0.15 | 0.4 | 0.01 | 0 | 0 | 0.03 | 0.02 |  |  | 0 | [10 empty] | 0 | München 1928:33186 |  | AES | Group 16 | Fahlerz | [5 empty] | SAM 1968, vol. 2; Krause 2003, n° 14748
SAM 14749 | Spangenbarren, fragm. | Spangenbarren, fragm. | 704 | [5 empty] | Luitpoldpark | 4 | A2a |  |  |  | 0 | 0.002 | 0.98 | 0.16 | 0.2 | 0.58 | 0.005 | 0 | 0 | 0.04 | 0.02 |  |  | 0 | [10 empty] | 0 | München 1928:33188 |  | AES | Group 16 | Fahlerz | [5 empty] | SAM 1968, vol. 2; Krause 2003, n° 14749
SAM 14750 | Spangenbarren, fragm. | Spangenbarren, fragm. | 704 | [5 empty] | Luitpoldpark | 4 | A2a |  |  |  | 0 | 0 | 2 | 3 | 0.52 | 0 | 0.081 | 0 | 0 | 0 | 0 |  |  | 0 | [10 empty] | 0 | München 1928:33190 |  | AES | Group 12 | Fahlerz | [5 empty] | SAM 1968, vol. 2; Krause 2003, n° 14750
SAM 14751 | Spangenbarren, fragm. | Spangenbarren, fragm. | 704 | [5 empty] | Luitpoldpark | 4 | A2a |  |  |  | 0 | 0 | 1.1 | 2.4 | 0.45 | 0.002 | 0.041 | 0 | 0 | 0 | 0.001 |  |  | 0 | [10 empty] | 0 | München 1928:33192 |  | AES | Group 12 | Fahlerz | [5 empty] | SAM 1968, vol. 2; Krause 2003, n° 14751
SAM 14752 | Spangenbarren, fragm. | Spangenbarren, fragm. | 704 | [5 empty] | Luitpoldpark | 4 | A2a |  |  |  | 0 | 0 | 1.1 | 2 | 0.5 | 0.002 | 0.061 | 0 | 0 | 0 | 0 |  |  | 0 | [10 empty] | 0 | München 1928:33.194 |  | AES | Group 12 | Fahlerz | [5 empty] | SAM 1968, vol. 2; Krause 2003, n° 14752
SAM 14753 | Spangenbarren, fragm. | Spangenbarren, fragm. | 704 | [5 empty] | Luitpoldpark | 4 | A2a |  |  |  | 0 | 0 | 2.7 | 2.8 | 0.67 | 0 | 0.054 | 0 | 0 | 0 | 0 |  |  | 0 | [10 empty] | 0 | München 1928:33196 |  | AES | Group 12 | Fahlerz | [5 empty] | SAM 1968, vol. 2; Krause 2003, n° 14753
SAM 14754 | Spangenbarren | Spangenbarren | 704 | [5 empty] | Luitpoldpark | 4 | A2a |  |  |  | 0 | 0 | 1.15 | 2.4 | 0.67 | 0 | 0.081 | 0 | 0 | 0 | 0 |  |  | 0 | [10 empty] | 0 | München 1928:33198 |  | AES | Group 12 | Fahlerz | [5 empty] | SAM 1968, vol. 2; Krause 2003, n° 14754
SAM 14755 | Spangenbarren | Spangenbarren | 704 | [5 empty] | Luitpoldpark | 4 | A2a |  |  |  | 0 | 0.002 | 2.8 | 1.6 | 0.31 | 0.94 | 0.016 | 0 | 0 | 0.05 | 0.001 |  |  | 0 | [10 empty] | 0 | München 1928:33200 |  | AES | Group 16 | Fahlerz | [5 empty] | SAM 1968, vol. 2; Krause 2003, n° 14755
SAM 14756 | Spangenbarren | Spangenbarren | 704 | [5 empty] | Luitpoldpark | 4 | A2a |  |  |  | 0 | 0 | 2.3 | 2.5 | 0.73 | 0 | 0.068 | 0 | 0 | 0 | 0 |  |  | 0 | [10 empty] | 0 | München 1928:33202 |  | AES | Group 12 | Fahlerz | [5 empty] | SAM 1968, vol. 2; Krause 2003, n° 14756
SAM 14757 | Spangenbarren | Spangenbarren | 704 | [5 empty] | Luitpoldpark | 4 | A2a |  |  |  | 0.01 | 0.002 | 3.3 | 0.47 | 0.37 | 1 | 0.006 | 0 | 0 | 0.16 | 0.03 |  |  | 0 | [10 empty] | 0 | München 1928:33204 |  | AES | Group 16 | Fahlerz | [5 empty] | SAM 1968, vol. 2; Krause 2003, n° 14757
SAM 14758 | Spangenbarren | Spangenbarren | 704 | [5 empty] | Luitpoldpark | 4 | A2a |  |  |  | 0 | 0 | 2.8 | 2.9 | 0.78 | 0 | 0.13 | 0 | 0 | 0 | 0 |  |  | 0 | [10 empty] | 0 | München 1928:33206 |  | AES | Group 12 | Fahlerz | [5 empty] | SAM 1968, vol. 2; Krause 2003, n° 14758
SAM 14759 | Spangenbarren | Spangenbarren | 704 | [5 empty] | Luitpoldpark | 4 | A2a |  |  |  | 0 | 0 | 1.45 | 3 | 0.58 | 0 | 0.055 | 0 | 0 | 0 | 0.001 |  |  | 0 | [10 empty] | 0 | München 1928:33208 |  | AES | Group 12 | Fahlerz | [5 empty] | SAM 1968, vol. 2; Krause 2003, n° 14759
SAM 14760 | Spangenbarren | Spangenbarren | 704 | [5 empty] | Luitpoldpark | 4 | A2a |  |  |  | 0 | 0 | 1.8 | 3.1 | 0.7 | 0 | 0.096 | 0 | 0 | 0 | 0 |  |  | 0 | [10 empty] | 0 | München 1928:33210 |  | AES | Group 12 | Fahlerz | [5 empty] | SAM 1968, vol. 2; Krause 2003, n° 14760
SAM 14761 | Spangenbarren | Spangenbarren | 704 | [5 empty] | Luitpoldpark | 4 | A2a |  |  |  | 0.02 | 0.002 | 1.6 | 0.39 | 0.25 | 1.05 | 0.006 | 0 | 0 | 0.04 | 0 |  |  | 0 | [10 empty] | 0 | München 1928:33212 |  | AES | Group 16 | Fahlerz | [5 empty] | SAM 1968, vol. 2; Krause 2003, n° 14761
SAM 14762 | Spangenbarren | Spangenbarren | 704 | [5 empty] | Luitpoldpark | 4 | A2a |  |  |  | 0 | 0 | 1.25 | 3 | 0.64 | 0 | 0.045 | 0 | 0 | 0 | 0 |  |  | 0 | [10 empty] | 0 | München 1928:33214 |  | AES | Group 12 | Fahlerz | [5 empty] | SAM 1968, vol. 2; Krause 2003, n° 14762
SAM 14763 | Spangenbarren | Spangenbarren | 704 | [5 empty] | Luitpoldpark | 4 | A2a |  |  |  | 0.01 | 0.002 | 2.6 | 0.33 | 0.28 | 1.2 | 0.006 | 0 | 0 | 0.11 | 0.02 |  |  | 0 | [10 empty] | 0 | München 1928:33216 |  | AES | Group 16 | Fahlerz | [5 empty] | SAM 1968, vol. 2; Krause 2003, n° 14763
SAM 14764 | Spangenbarren | Spangenbarren | 704 | [5 empty] | Luitpoldpark | 4 | A2a |  |  |  | 0 | 0 | 1.3 | 2.7 | 0.46 | 0 | 0.051 | 0 | 0 | 0 | 0 |  |  | 0 | [10 empty] | 0 | München 1928:33218 |  | AES | Group 12 | Fahlerz | [5 empty] | SAM 1968, vol. 2; Krause 2003, n° 14764
SAM 14765 | Spangenbarren | Spangenbarren | 704 | [5 empty] | Luitpoldpark | 4 | A2a |  |  |  | 0 | 0 | 0.26 | 2.1 | 0.61 | 0 | 0.059 | 0 | 0 | 0 | 0 |  |  | 0 | [10 empty] | 0 | München 1928:33220 |  | AES | Group 12 | Fahlerz | [5 empty] | SAM 1968, vol. 2; Krause 2003, n° 14765
SAM 14766 | Spangenbarren | Spangenbarren | 704 | [5 empty] | Luitpoldpark | 4 | A2a |  |  |  | 0.2 | 0.002 | 3.2 | 3.3 | 0.31 | 2.1 | 0.018 | 0 | 0 | 0.11 | 0.02 |  |  | 0 | [10 empty] | 0 | München 1928:33222 |  | AES | Group 16 | Fahlerz | [5 empty] | SAM 1968, vol. 2; Krause 2003, n° 14766
SAM 14767 | Spangenbarren | Spangenbarren | 704 | [5 empty] | Luitpoldpark | 4 | A2a |  |  |  | 0 | 0 | 1.35 | 2.2 | 0.6 | 0 | 0.045 | 0 | 0 | 0 | 0 |  |  | 0 | [10 empty] | 0 | München 1928:33224 |  | AES | Group 12 | Fahlerz | [5 empty] | SAM 1968, vol. 2; Krause 2003, n° 14767
SAM 14768 | Spangenbarren | Spangenbarren | 704 | [5 empty] | Luitpoldpark | 4 | A2a |  |  |  | 0 | 0 | 1.6 | 1.8 | 0.62 | 0 | 0.055 | 0 | 0 | 0 | 0 |  |  | 0 | [10 empty] | 0 | München 1928:33226 |  | AES | Group 12 | Fahlerz | [5 empty] | SAM 1968, vol. 2; Krause 2003, n° 14768
SAM 14769 | Spangenbarren | Spangenbarren | 704 | [5 empty] | Luitpoldpark | 4 | A2a |  |  |  | 0 | 0 | 2.2 | 1.65 | 0.66 | 0.1 | 0.084 | 0 | 0 | 0 | 0 |  |  | 0 | [10 empty] | 0 | München 1928:3 1581 |  | AES | Group 16 | Fahlerz | [5 empty] | SAM 1968, vol. 2; Krause 2003, n° 14769
SAM 14770 | Spangenbarren | Spangenbarren | 704 | [5 empty] | Luitpoldpark | 4 | A2a |  |  |  | 0.01 | 0.002 | 0.87 | 0.22 | 0.23 | 0.92 | 0.004 | 0 | 0 | 0.05 | 0.03 |  |  | 0 | [10 empty] | 0 | München 1928:33239 |  | AES | Group 16 | Fahlerz | [5 empty] | SAM 1968, vol. 2; Krause 2003, n° 14770
SAM 14771 | Spangenbarren | Spangenbarren | 704 | [5 empty] | Luitpoldpark | 4 | A2a |  |  |  | 0.01 | 0.002 | 1.45 | 0.15 | 0.36 | 0.64 | 0.006 | 0 | 0 | 0.04 | 0.02 |  |  | 0 | [10 empty] | 0 | München 1928:33241 |  | AES | Group 16 | Fahlerz | [5 empty] | SAM 1968, vol. 2; Krause 2003, n° 14771
SAM 14772 | Spangenbarren | Spangenbarren | 704 | [5 empty] | Luitpoldpark | 4 | A2a |  |  |  | 0 | 0 | 0.64 | 2.2 | 0.66 | 0 | 0.058 | 0 | 0 | 0 | 0 |  |  | 0 | [10 empty] | 0 | München 1928:33243 |  | AES | Group 12 | Fahlerz | [5 empty] | SAM 1968, vol. 2; Krause 2003, n° 14772
SAM 14773 | Spangenbarren | Spangenbarren | 704 | [5 empty] | Luitpoldpark | 4 | A2a |  |  |  | 0.01 | 0.002 | 3.2 | 0.49 | 0.24 | 1.95 | 0.016 | 0 | 0 | 0.09 | 0.001 |  |  | 0 | [10 empty] | 0 | München 1928:33245 |  | AES | Group 16 | Fahlerz | [5 empty] | SAM 1968, vol. 2; Krause 2003, n° 14773
SAM 14774 | Spangenbarren | Spangenbarren | 704 | [5 empty] | Luitpoldpark | 4 | A2a |  |  |  | 0.01 | 0.002 | 0.96 | 1 | 0.28 | 0.84 | 0.015 | 0 | 0 | 0.03 | 0.001 |  |  | 0 | [10 empty] | 0 | München 1928:33247 |  | AES | Group 16 | Fahlerz | [5 empty] | SAM 1968, vol. 2; Krause 2003, n° 14774
SAM 14775 | Spangenbarren | Spangenbarren | 704 | [5 empty] | Luitpoldpark | 4 | A2a |  |  |  | 0.01 | 0.1 | 2.6 | 0.24 | 0.33 | 1.05 | 0.017 | 0 | 0 | 0.04 | 0 |  |  | 0 | [10 empty] | 0 | München 1928:33249 |  | AES | Group 16 | Fahlerz | [5 empty] | SAM 1968, vol. 2; Krause 2003, n° 14775
SAM 14776 | Spangenbarren | Spangenbarren | 704 | [5 empty] | Luitpoldpark | 4 | A2a |  |  |  | 0 | 0 | 1.15 | 2.2 | 0.44 | 0 | 0.072 | 0 | 0 | 0 | 0 |  |  | 0 | [10 empty] | 0 | München 1928:33251 |  | AES | Group 12 | Fahlerz | [5 empty] | SAM 1968, vol. 2; Krause 2003, n° 14776
SAM 14777 | Spangenbarren | Spangenbarren | 704 | [5 empty] | Luitpoldpark | 4 | A2a |  |  |  | 0 | 0 | 1.4 | 1.85 | 0.39 | 0 | 0.072 | 0 | 0 | 0 | 0.02 |  |  | 0 | [10 empty] | 0 | München 1928:33253 |  | AES | Group 12 | Fahlerz | [5 empty] | SAM 1968, vol. 2; Krause 2003, n° 14777
SAM 14778 | Spangenbarren | Spangenbarren | 704 | [5 empty] | Luitpoldpark | 4 | A2a |  |  |  | 0 | 0 | 1.35 | 1.85 | 0.39 | 0 | 0.044 | 0 | 0 | 0 | 0 |  |  | 0 | [10 empty] | 0 | München 1928:33255 |  | AES | Group 12 | Fahlerz | [5 empty] | SAM 1968, vol. 2; Krause 2003, n° 14778
SAM 14779 | Spangenbarren | Spangenbarren | 704 | [5 empty] | Luitpoldpark | 4 | A2a |  |  |  | 0 | 0 | 1.85 | 2.9 | 0.67 | 0 | 0.072 | 0 | 0 | 0 | 0 |  |  | 0 | [10 empty] | 0 | München 1928:33257 |  | AES | Group 12 | Fahlerz | [5 empty] | SAM 1968, vol. 2; Krause 2003, n° 14779
SAM 14780 | Spangenbarren | Spangenbarren | 704 | [5 empty] | Luitpoldpark | 4 | A2a |  |  |  | 0 | 0 | 1.4 | 2.9 | 0.62 | 0 | 0.058 | 0 | 0 | 0 | 0 |  |  | 0 | [10 empty] | 0 | München 1928:33259 |  | AES | Group 12 | Fahlerz | [5 empty] | SAM 1968, vol. 2; Krause 2003, n° 14780
SAM 14781 | Spangenbarren | Spangenbarren | 704 | [5 empty] | Luitpoldpark | 4 | A2a |  |  |  | 0 | 0 | 1.85 | 2.4 | 0.6 | 0 | 0.048 | 0 | 0 | 0 | 0 |  |  | 0 | [10 empty] | 0 | München 1928: 33261 |  | AES | Group 12 | Fahlerz | [5 empty] | SAM 1968, vol. 2; Krause 2003, n° 14781
SAM 14782 | Spangenbarren | Spangenbarren | 704 | [5 empty] | Luitpoldpark | 4 | A2a |  |  |  | 0 | 0 | 1.95 | 2.6 | 0.61 | 0 | 0.05 | 0 | 0 | 0 | 0 |  |  | 0 | [10 empty] | 0 | München 1928:33263 |  | AES | Group 12 | Fahlerz | [5 empty] | SAM 1968, vol. 2; Krause 2003, n° 14782
SAM 14783 | Spangenbarren | Spangenbarren | 704 | [5 empty] | Luitpoldpark | 4 | A2a |  |  |  | 0 | 0 | 1.85 | 0.21 | 1 | 2.5 | 0.047 | 0 | 0 | 0.07 | 0 |  |  | 0 | [10 empty] | 0 | München 1928:33265 | Ag>1 | AES | Group 16 | Fahlerz | [5 empty] | SAM 1968, vol. 2; Krause 2003, n° 14783
SAM 14784 | Spangenbarren | Spangenbarren | 704 | [5 empty] | Luitpoldpark | 4 | A2a |  |  |  | 0.3 | 0.002 | 2.9 | 0.52 | 0.36 | 1.45 | 0.01 | 0 | 0 | 0.05 | 0.001 |  |  | 0 | [10 empty] | 0 | München 1928:33267 |  | AES | Group 16 | Fahlerz | [5 empty] | SAM 1968, vol. 2; Krause 2003, n° 14784
SAM 14785 | Spangenbarren | Spangenbarren | 704 | [5 empty] | Luitpoldpark | 4 | A2a |  |  |  | 0 | 0.002 | 0.67 | 1.75 | 0.31 | 0 | 0.039 | 0 | 0 | 0 | 0.001 |  |  | 0 | [10 empty] | 0 | München 1928:33269 |  | AES | Group 12 | Fahlerz | [5 empty] | SAM 1968, vol. 2; Krause 2003, n° 14785
SAM 14786 | Spangenbarren | Spangenbarren | 704 | [5 empty] | Luitpoldpark | 4 | A2a |  |  |  | 0 | 0 | 1.85 | 2.5 | 0.52 | 0 | 0.048 | 0 | 0 | 0 | 0 |  |  | 0 | [10 empty] | 0 | München 1928:33271 |  | AES | Group 12 | Fahlerz | [5 empty] | SAM 1968, vol. 2; Krause 2003, n° 14786
SAM 14787 | Spangenbarren | Spangenbarren | 704 | [5 empty] | Luitpoldpark | 4 | A2a |  |  |  | 0 | 0 | 1 | 2.8 | 0.58 | 0 | 0.068 | 0 | 0 | 0 | 0 |  |  | 0 | [10 empty] | 0 | München 1928:33273 |  | AES | Group 12 | Fahlerz | [5 empty] | SAM 1968, vol. 2; Krause 2003, n° 14787
SAM 14788 | Spangenbarren | Spangenbarren | 704 | [5 empty] | Luitpoldpark | 4 | A2a |  |  |  | 0 | 0 | 1.55 | 2.4 | 0.45 | 0 | 0.055 | 0 | 0 | 0 | 0 |  |  | 0 | [10 empty] | 0 | München 1928:33275 |  | AES | Group 12 | Fahlerz | [5 empty] | SAM 1968, vol. 2; Krause 2003, n° 14788
SAM 14789 | Spangenbarren | Spangenbarren | 704 | [5 empty] | Luitpoldpark | 4 | A2a |  |  |  | 0 | 0 | 1.35 | 2.2 | 0.42 | 0 | 0.058 | 0 | 0 | 0 | 0.001 |  |  | 0 | [10 empty] | 0 | München 1928:33277 |  | AES | Group 12 | Fahlerz | [5 empty] | SAM 1968, vol. 2; Krause 2003, n° 14789
SAM 14790 | Spangenbarren | Spangenbarren | 704 | [5 empty] | Luitpoldpark | 4 | A2a |  |  |  | 0 | 0 | 1.7 | 2.5 | 0.65 | 0 | 0.06 | 0 | 0 | 0 | 0 |  |  | 0 | [10 empty] | 0 | München 1928:33279 |  | AES | Group 12 | Fahlerz | [5 empty] | SAM 1968, vol. 2; Krause 2003, n° 14790
SAM 14791 | Spangenbarren | Spangenbarren | 704 | [5 empty] | Luitpoldpark | 4 | A2a |  |  |  | 0 | 0 | 2.1 | 2.6 | 0.55 | 0 | 0.07 | 0 | 0 | 0 | 0 |  |  | 0 | [10 empty] | 0 | München 1928:33281 |  | AES | Group 12 | Fahlerz | [5 empty] | SAM 1968, vol. 2; Krause 2003, n° 14791
SAM 14792 | Spangenbarren | Spangenbarren | 704 | [5 empty] | Luitpoldpark | 4 | A2a |  |  |  | 0 | 0 | 1.7 | 2.5 | 0.64 | 0 | 0.07 | 0 | 0 | 0 | 0 |  |  | 0 | [10 empty] | 0 | München 1928:33283 |  | AES | Group 12 | Fahlerz | [5 empty] | SAM 1968, vol. 2; Krause 2003, n° 14792
SAM 14793 | Spangenbarren | Spangenbarren | 704 | [5 empty] | Luitpoldpark | 4 | A2a |  |  |  | 0 | 0 | 1.1 | 1.75 | 0.48 | 0 | 0.086 | 0 | 0 | 0 | 0.001 |  |  | 0 | [10 empty] | 0 | München 1928:33285 |  | AES | Group 12 | Fahlerz | [5 empty] | SAM 1968, vol. 2; Krause 2003, n° 14793
SAM 14794 | Spangenbarren | Spangenbarren | 704 | [5 empty] | Luitpoldpark | 4 | A2a |  |  |  | 0.01 | 0.002 | 1.95 | 0.32 | 0.32 | 0.62 | 0.012 | 0 | 0 | 0.03 | 0.02 |  |  | 0 | [10 empty] | 0 | München 1928:33287 |  | AES | Group 16 | Fahlerz | [5 empty] | SAM 1968, vol. 2; Krause 2003, n° 14794
SAM 14795 | Spangenbarren | Spangenbarren | 704 | [5 empty] | Luitpoldpark | 4 | A2a |  |  |  | 0 | 0 | 1.65 | 2.2 | 0.5 | 0.002 | 0.071 | 0 | 0 | 0 | 0 |  |  | 0 | [10 empty] | 0 | München 1928:33289 |  | AES | Group 12 | Fahlerz | [5 empty] | SAM 1968, vol. 2; Krause 2003, n° 14795
SAM 14796 | Spangenbarren | Spangenbarren | 704 | [5 empty] | Luitpoldpark | 4 | A2a |  |  |  | 0 | 0.002 | 2.5 | 2.6 | 0.7 | 0 | 0.135 | 0 | 0 | 0 | 0 |  |  | 0 | [10 empty] | 0 | München 1928:33291 |  | AES | Group 12 | Fahlerz | [5 empty] | SAM 1968, vol. 2; Krause 2003, n° 14796
SAM 14797 | Spangenbarren | Spangenbarren | 704 | [5 empty] | Luitpoldpark | 4 | A2a |  |  |  | 0 | 0 | 1.5 | 1.7 | 0.45 | 0 | 0.098 | 0 | 0 | 0 | 0.001 |  |  | 0 | [10 empty] | 0 | München 1928:33293 |  | AES | Group 12 | Fahlerz | [5 empty] | SAM 1968, vol. 2; Krause 2003, n° 14797
SAM 14798 | Spangenbarren | Spangenbarren | 704 | [5 empty] | Luitpoldpark | 4 | A2a |  |  |  | 0 | 0 | 1.1 | 2.3 | 0.48 | 0.002 | 0.049 | 0 | 0 | 0 | 0.001 |  |  | 0 | [10 empty] | 0 | München 1928:33295 |  | AES | Group 12 | Fahlerz | [5 empty] | SAM 1968, vol. 2; Krause 2003, n° 14798
SAM 14799 | Spangenbarren | Spangenbarren | 704 | [5 empty] | Luitpoldpark | 4 | A2a |  |  |  | 0 | 0 | 2.6 | 2.8 | 0.6 | 0 | 0.078 | 0 | 0 | 0 | 0 |  |  | 0 | [10 empty] | 0 | München 1928:33297 |  | AES | Group 12 | Fahlerz | [5 empty] | SAM 1968, vol. 2; Krause 2003, n° 14799
SAM 14800 | Spangenbarren | Spangenbarren | 704 | [5 empty] | Luitpoldpark | 4 | A2a |  |  |  | 0 | 0 | 1.5 | 2.1 | 0.46 | 0 | 0.055 | 0 | 0 | 0 | 0.001 |  |  | 0 | [10 empty] | 0 | München 1928:33 299 |  | AES | Group 12 | Fahlerz | [5 empty] | SAM 1968, vol. 2; Krause 2003, n° 14800
SAM 14801 | Spangenbarren | Spangenbarren | 704 | [5 empty] | Luitpoldpark | 4 | A2a |  |  |  | 0 | 0 | 1.6 | 1.85 | 0.48 | 0 | 0.047 | 0 | 0 | 0 | 0.001 |  |  | 0 | [10 empty] | 0 | München 1928:33301 |  | AES | Group 12 | Fahlerz | [5 empty] | SAM 1968, vol. 2; Krause 2003, n° 14801
SAM 14802 | Spangenbarren | Spangenbarren | 704 | [5 empty] | Luitpoldpark | 4 | A2a |  |  |  | 0.01 | 0.02 | 1.7 | 0.26 | 0.4 | 0.78 | 0.009 | 0 | 0 | 0.03 | 0.001 |  |  | 0 | [10 empty] | 0 | München 1928:33303 |  | AES | Group 16 | Fahlerz | [5 empty] | SAM 1968, vol. 2; Krause 2003, n° 14802
SAM 14803 | Spangenbarren | Spangenbarren | 704 | [5 empty] | Luitpoldpark | 4 | A2a |  |  |  | 0 | 0 | 1.7 | 2.8 | 0.58 | 0 | 0.068 | 0 | 0 | 0 | 0.001 |  |  | 0 | [10 empty] | 0 | München 1928:33305 |  | AES | Group 12 | Fahlerz | [5 empty] | SAM 1968, vol. 2; Krause 2003, n° 14803
SAM 14804 | Spangenbarren | Spangenbarren | 704 | [5 empty] | Luitpoldpark | 4 | A2a |  |  |  | 0.03 | 0.02 | 1.4 | 0.52 | 0.25 | 1.1 | 0.01 | 0 | 0 | 0.17 | 0.03 |  |  | 0 | [10 empty] | 0 | München 1928:33307 |  | AES | Group 16 | Fahlerz | [5 empty] | SAM 1968, vol. 2; Krause 2003, n° 14804
SAM 14805 | Spangenbarren | Spangenbarren | 704 | [5 empty] | Luitpoldpark | 4 | A2a |  |  |  | 0.04 | 0.01 | 1.55 | 1.05 | 0.2 | 1.5 | 0.014 | 0 | 0 | 0.22 | 0.02 |  |  | 0 | [10 empty] | 0 | München 1928:33309 |  | AES | Group 16 | Fahlerz | [5 empty] | SAM 1968, vol. 2; Krause 2003, n° 14805
SAM 14806 | Spangenbarren | Spangenbarren | 704 | [5 empty] | Luitpoldpark | 4 | A2a |  |  |  | 0.01 | 0.02 | 1.3 | 0.26 | 0.29 | 0.94 | 0.007 | 0 | 0 | 0.05 | 0.02 |  |  | 0 | [10 empty] | 0 | München 1928:33311 |  | AES | Group 16 | Fahlerz | [5 empty] | SAM 1968, vol. 2; Krause 2003, n° 14806
SAM 14807 | Spangenbarren | Spangenbarren | 704 | [5 empty] | Luitpoldpark | 4 | A2a |  |  |  | 0.02 | 0.002 | 0.76 | 0.3 | 0.23 | 0.72 | 0.004 | 0 | 0 | 0.04 | 0.02 |  |  | 0 | [10 empty] | 0 | München 1928:33313 |  | AES | Group 16 | Fahlerz | [5 empty] | SAM 1968, vol. 2; Krause 2003, n° 14807
SAM 14808 | Spangenbarren | Spangenbarren | 704 | [5 empty] | Luitpoldpark | 4 | A2a |  |  |  | 0 | 0 | 2 | 2.7 | 0.62 | 0 | 0.057 | 0 | 0 | 0 | 0 |  |  | 0 | [10 empty] | 0 | München 1928:33315 |  | AES | Group 12 | Fahlerz | [5 empty] | SAM 1968, vol. 2; Krause 2003, n° 14808
SAM 14809 | Spangenbarren | Spangenbarren | 704 | [5 empty] | Luitpoldpark | 4 | A2a |  |  |  | 0 | 0 | 1.95 | 2.9 | 0.68 | 0 | 0.093 | 0 | 0 | 0 | 0 |  |  | 0 | [10 empty] | 0 | München 1928:33317 |  | AES | Group 12 | Fahlerz | [5 empty] | SAM 1968, vol. 2; Krause 2003, n° 14809
SAM 14810 | Spangenbarren | Spangenbarren | 704 | [5 empty] | Luitpoldpark | 4 | A2a |  |  |  | 0 | 0 | 1.3 | 1.75 | 0.42 | 0 | 0.063 | 0 | 0 | 0 | 0 |  |  | 0 | [10 empty] | 0 | München 1928:33319 |  | AES | Group 12 | Fahlerz | [5 empty] | SAM 1968, vol. 2; Krause 2003, n° 14810
SAM 14811 | Spangenbarren | Spangenbarren | 704 | [5 empty] | Luitpoldpark | 4 | A2a |  |  |  | 0 | 0 | 1.8 | 2.3 | 0.68 | 0 | 0.096 | 0 | 0 | 0 | 0 |  |  | 0 | [10 empty] | 0 | München 1928:33321 |  | AES | Group 12 | Fahlerz | [5 empty] | SAM 1968, vol. 2; Krause 2003, n° 14811
SAM 14812 | Spangenbarren | Spangenbarren | 704 | [5 empty] | Luitpoldpark | 4 | A2a |  |  |  | 0.01 | 0.002 | 1.05 | 0.18 | 0.31 | 0.58 | 0.018 | 0 | 0 | 0 | 0 |  |  | 0 | [10 empty] | 0 | München 1928:33323 |  | AES | Group 16 | Fahlerz | [5 empty] | SAM 1968, vol. 2; Krause 2003, n° 14812
SAM 14813 | Spangenbarren | Spangenbarren | 704 | [5 empty] | Luitpoldpark | 4 | A2a |  |  |  | 0 | 0 | 1.25 | 2 | 0.58 | 0 | 0.091 | 0 | 0 | 0 | 0 |  |  | 0 | [10 empty] | 0 | München 1928:33325 |  | AES | Group 12 | Fahlerz | [5 empty] | SAM 1968, vol. 2; Krause 2003, n° 14813
SAM 14814 | Spangenbarren | Spangenbarren | 704 | [5 empty] | Luitpoldpark | 4 | A2a |  |  |  | 0 | 0 | 1.15 | 2 | 0.58 | 0 | 0.051 | 0 | 0 | 0 | 0 |  |  | 0 | [10 empty] | 0 | München 1928:33327 |  | AES | Group 12 | Fahlerz | [5 empty] | SAM 1968, vol. 2; Krause 2003, n° 14814
SAM 14815 | Spangenbarren | Spangenbarren | 704 | [5 empty] | Luitpoldpark | 4 | A2a |  |  |  | 0.01 | 0.002 | 1.55 | 0.26 | 0.33 | 0.87 | 0.005 | 0 | 0 | 0.04 | 0.02 |  |  | 0 | [10 empty] | 0 | München 1928:33329 |  | AES | Group 16 | Fahlerz | [5 empty] | SAM 1968, vol. 2; Krause 2003, n° 14815
SAM 14816 | Spangenbarren | Spangenbarren | 704 | [5 empty] | Luitpoldpark | 4 | A2a |  |  |  | 0 | 0 | 1.5 | 2.1 | 0.38 | 0 | 0.049 | 0 | 0 | 0 | 0 |  |  | 0 | [10 empty] | 0 | München 1928:33331 |  | AES | Group 12 | Fahlerz | [5 empty] | SAM 1968, vol. 2; Krause 2003, n° 14816
SAM 14817 | Spangenbarren | Spangenbarren | 704 | [5 empty] | Luitpoldpark | 4 | A2a |  |  |  | 0 | 0 | 0.88 | 2.4 | 0.46 | 0 | 0.056 | 0 | 0 | 0 | 0 |  |  | 0 | [10 empty] | 0 | München 1928:33333 |  | AES | Group 12 | Fahlerz | [5 empty] | SAM 1968, vol. 2; Krause 2003, n° 14817
SAM 14818 | Spangenbarren | Spangenbarren | 704 | [5 empty] | Luitpoldpark | 4 | A2a |  |  |  | 0 | 0 | 1.2 | 2.1 | 0.48 | 0 | 0.072 | 0 | 0 | 0 | 0.001 |  |  | 0 | [10 empty] | 0 | München 1928:33335 |  | AES | Group 12 | Fahlerz | [5 empty] | SAM 1968, vol. 2; Krause 2003, n° 14818
SAM 14819 | Spangenbarren | Spangenbarren | 704 | [5 empty] | Luitpoldpark | 4 | A2a |  |  |  | 0 | 0 | 1 | 3.1 | 0.37 | 0 | 0.061 | 0 | 0 | 0 | 0 |  |  | 0 | [10 empty] | 0 | München 1928:33337 |  | AES | Group 12 | Fahlerz | [5 empty] | SAM 1968, vol. 2; Krause 2003, n° 14819
SAM 14820 | Spangenbarren | Spangenbarren | 704 | [5 empty] | Luitpoldpark | 4 | A2a |  |  |  | 0 | 0 | 1.4 | 3.1 | 0.51 | 0.002 | 0.08 | 0 | 0 | 0 | 0 |  |  | 0 | [10 empty] | 0 | München 1928:33339 |  | AES | Group 12 | Fahlerz | [5 empty] | SAM 1968, vol. 2; Krause 2003, n° 14820
SAM 14821 | Spangenbarren | Spangenbarren | 704 | [5 empty] | Luitpoldpark | 4 | A2a |  |  |  | 0.01 | 0.002 | 1.5 | 0.21 | 0.32 | 0.44 | 0.007 | 0 | 0 | 0.02 | 0.02 |  |  | 0 | [10 empty] | 0 | München 1928:33341 |  | AES | Group 16 | Fahlerz | [5 empty] | SAM 1968, vol. 2; Krause 2003, n° 14821
SAM 14822 | Spangenbarren | Spangenbarren | 704 | [5 empty] | Luitpoldpark | 4 | A2a |  |  |  | 0.01 | 0.002 | 1.45 | 1.05 | 0.22 | 1.1 | 0.006 | 0 | 0 | 0.18 | 0.02 |  |  | 0 | [10 empty] | 0 | München 1928:33343 |  | AES | Group 16 | Fahlerz | [5 empty] | SAM 1968, vol. 2; Krause 2003, n° 14822
SAM 14823 | Spangenbarren | Spangenbarren | 704 | [5 empty] | Luitpoldpark | 4 | A2a |  |  |  | 0 | 0 | 0.75 | 2 | 0.51 | 0 | 0.046 | 0 | 0 | 0 | 0.001 |  |  | 0 | [10 empty] | 0 | München 1928:33345 |  | AES | Group 12 | Fahlerz | [5 empty] | SAM 1968, vol. 2; Krause 2003, n° 14823
SAM 14824 | Spangenbarren | Spangenbarren | 704 | [5 empty] | Luitpoldpark | 4 | A2a |  |  |  | 0 | 0 | 1.05 | 2.3 | 0.58 | 0 | 0.068 | 0 | 0 | 0 | 0 |  |  | 0 | [10 empty] | 0 | München 1928:33347 |  | AES | Group 12 | Fahlerz | [5 empty] | SAM 1968, vol. 2; Krause 2003, n° 14824
SAM 14825 | Spangenbarren | Spangenbarren | 704 | [5 empty] | Luitpoldpark | 4 | A2a |  |  |  | 0 | 0 | 1.5 | 2.7 | 0.61 | 0.002 | 0.064 | 0 | 0 | 0 | 0 |  |  | 0 | [10 empty] | 0 | München 1928:33349 |  | AES | Group 12 | Fahlerz | [5 empty] | SAM 1968, vol. 2; Krause 2003, n° 14825
SAM 14826 | Spangenbarren | Spangenbarren | 704 | [5 empty] | Luitpoldpark | 4 | A2a |  |  |  | 0 | 0 | 1.36 | 2.6 | 0.58 | 0 | 0.082 | 0 | 0 | 0 | 0 |  |  | 0 | [10 empty] | 0 | München 1928:33351 |  | AES | Group 12 | Fahlerz | [5 empty] | SAM 1968, vol. 2; Krause 2003, n° 14826
SAM 14827 | Spangenbarren | Spangenbarren | 704 | [5 empty] | Luitpoldpark | 4 | A2a |  |  |  | 0 | 0 | 1.8 | 3 | 0.72 | 0 | 0.062 | 0 | 0 | 0 | 0 |  |  | 0 | [10 empty] | 0 | München 1928:33353 |  | AES | Group 12 | Fahlerz | [5 empty] | SAM 1968, vol. 2; Krause 2003, n° 14827
SAM 14828 | Spangenbarren | Spangenbarren | 704 | [5 empty] | Luitpoldpark | 4 | A2a |  |  |  | 0.01 | 0.002 | 2.2 | 0.4 | 0.41 | 0.78 | 0.035 | 0 | 0 | 0.03 | 0 |  |  | 0 | [10 empty] | 0 | München 1928:33355 |  | AES | Group 16 | Fahlerz | [5 empty] | SAM 1968, vol. 2; Krause 2003, n° 14828
SAM 14829 | Spangenbarren | Spangenbarren | 704 | [5 empty] | Luitpoldpark | 4 | A2a |  |  |  | 0 | 0 | 1.65 | 3.1 | 0.56 | 0 | 0.059 | 0 | 0 | 0 | 0 |  |  | 0 | [10 empty] | 0 | München 1928:3 |  | AES | Group 12 | Fahlerz | [5 empty] | SAM 1968, vol. 2; Krause 2003, n° 14829
SAM 14830 | Spangenbarren | Spangenbarren | 704 | [5 empty] | Luitpoldpark | 4 | A2a |  |  |  | 0 | 0 | 1.25 | 1.75 | 0.46 | 0 | 0.041 | 0 | 0 | 0 | 0.001 |  |  | 0 | [10 empty] | 0 | München 1928:33366 |  | AES | Group 12 | Fahlerz | [5 empty] | SAM 1968, vol. 2; Krause 2003, n° 14830
SAM 14831 | Spangenbarren | Spangenbarren | 704 | [5 empty] | Luitpoldpark | 4 | A2a |  |  |  | 0 | 0.01 | 3.4 | 0.4 | 0.26 | 1.8 | 0.007 | 0 | 0 | 0.07 | 0.001 |  |  | 0 | [10 empty] | 0 | München 1928:33368 |  | AES | Group 16 | Fahlerz | [5 empty] | SAM 1968, vol. 2; Krause 2003, n° 14831
SAM 14832 | Spangenbarren | Spangenbarren | 704 | [5 empty] | Luitpoldpark | 4 | A2a |  |  |  | 0.01 | 0.01 | 3.4 | 0.7 | 0.25 | 1.9 | 0.011 | 0 | 0 | 0.09 | 0.001 |  |  | 0 | [10 empty] | 0 | München 1928:33370 |  | AES | Group 16 | Fahlerz | [5 empty] | SAM 1968, vol. 2; Krause 2003, n° 14832
SAM 14833 | Spangenbarren | Spangenbarren | 704 | [5 empty] | Luitpoldpark | 4 | A2a |  |  |  | 1.36 | 0.05 | 2.3 | 0.51 | 0.29 | 1.3 | 0.012 | 0 | 0 | 0.06 | 0.001 |  |  | 0 | [10 empty] | 0 | München 1928:33372 |  | AES | Group 16 | Bronze | [5 empty] | SAM 1968, vol. 2; Krause 2003, n° 14833
SAM 14834 | Spangenbarren | Spangenbarren | 704 | [5 empty] | Luitpoldpark | 4 | A2a |  |  |  | 0.01 | 0.01 | 3.3 | 0.31 | 0.29 | 1.3 | 0.006 | 0 | 0 | 0.14 | 0.02 |  |  | 0 | [10 empty] | 0 | München 1928:33374 |  | AES | Group 16 | Fahlerz | [5 empty] | SAM 1968, vol. 2; Krause 2003, n° 14834
SAM 14835 | Spangenbarren | Spangenbarren | 704 | [5 empty] | Luitpoldpark | 4 | A2a |  |  |  | 0 | 0 | 0.71 | 2.3 | 0.45 | 0 | 0.057 | 0 | 0 | 0 | 0 |  |  | 0 | [10 empty] | 0 | München 1928:33376 |  | AES | Group 12 | Fahlerz | [5 empty] | SAM 1968, vol. 2; Krause 2003, n° 14835
SAM 14836 | Spangenbarren | Spangenbarren | 704 | [5 empty] | Luitpoldpark | 4 | A2a |  |  |  | 0.01 | 0.002 | 1.2 | 0.21 | 0.24 | 0.61 | 0.005 | 0 | 0 | 0.04 | 0.001 |  |  | 0 | [10 empty] | 0 | München 1928:33378 |  | AES | Group 16 | Fahlerz | [5 empty] | SAM 1968, vol. 2; Krause 2003, n° 14836
SAM 14837 | Spangenbarren | Spangenbarren | 704 | [5 empty] | Luitpoldpark | 4 | A2a |  |  |  | 0.01 | 0.01 | 2.9 | 0.2 | 0.43 | 1.3 | 0.014 | 0 | 0 | 0.04 | 0.001 |  |  | 0 | [10 empty] | 0 | München 1928:33380 |  | AES | Group 16 | Fahlerz | [5 empty] | SAM 1968, vol. 2; Krause 2003, n° 14837
SAM 14838 | Spangenbarren, fragm. | Spangenbarren, fragm. | 704 | [5 empty] | Luitpoldpark | 4 | A2a |  |  |  | 0 | 0 | 1.8 | 2.8 | 0.55 | 0 | 0.051 | 0 | 0 | 0 | 0 |  |  | 0 | [10 empty] | 0 | München 1928:33382 |  | AES | Group 12 | Fahlerz | [5 empty] | SAM 1968, vol. 2; Krause 2003, n° 14838
SAM 14839 | Spangenbarren | Spangenbarren | 704 | [5 empty] | Luitpoldpark | 4 | A2a |  |  |  | 0 | 0 | 0.93 | 2.5 | 0.5 | 0 | 0.098 | 0 | 0 | 0 | 0 |  |  | 0 | [10 empty] | 0 | München 1928:33384 |  | AES | Group 12 | Fahlerz | [5 empty] | SAM 1968, vol. 2; Krause 2003, n° 14839
SAM 14840 | Spangenbarren | Spangenbarren | 704 | [5 empty] | Luitpoldpark | 4 | A2a |  |  |  | 0 | 0 | 1.8 | 2.5 | 0.58 | 0 | 0.072 | 0 | 0 | 0 | 0 |  |  | 0 | [10 empty] | 0 | München 1928:33386 |  | AES | Group 12 | Fahlerz | [5 empty] | SAM 1968, vol. 2; Krause 2003, n° 14840
SAM 14841 | Spangenbarren | Spangenbarren | 704 | [5 empty] | Luitpoldpark | 4 | A2a |  |  |  | 0 | 0.002 | 3.9 | 0.18 | 0.42 | 1.6 | 0.008 | 0 | 0 | 0.05 | 0 |  |  | 0 | [10 empty] | 0 | München 1928:33388 |  | AES | Group 16 | Fahlerz | [5 empty] | SAM 1968, vol. 2; Krause 2003, n° 14841
SAM 14842 | Spangenbarren | Spangenbarren | 704 | [5 empty] | Luitpoldpark | 4 | A2a |  |  |  | 0.06 | 0.002 | 1.4 | 0.54 | 0.29 | 0.97 | 0.009 | 0 | 0.002 | 0.04 | 0.02 |  |  | 0 | [10 empty] | 0 | München 1928:33390 |  | AES | Group 16 | Fahlerz | [5 empty] | SAM 1968, vol. 2; Krause 2003, n° 14842
SAM 14843 | Spangenbarren | Spangenbarren | 704 | [5 empty] | Luitpoldpark | 4 | A2a |  |  |  | 0 | 0 | 1.2 | 2 | 0.52 | 0 | 0.062 | 0 | 0 | 0 | 0.001 |  |  | 0 | [10 empty] | 0 | München 1928:33392 |  | AES | Group 12 | Fahlerz | [5 empty] | SAM 1968, vol. 2; Krause 2003, n° 14843
SAM 14844 | Spangenbarren | Spangenbarren | 704 | [5 empty] | Luitpoldpark | 4 | A2a |  |  |  | 0 | 0 | 1.55 | 2.2 | 0.52 | 0 | 0.094 | 0 | 0 | 0 | 0 |  |  | 0 | [10 empty] | 0 | München 1928:33394 |  | AES | Group 12 | Fahlerz | [5 empty] | SAM 1968, vol. 2; Krause 2003, n° 14844
SAM 14845 | Spangenbarren | Spangenbarren | 704 | [5 empty] | Luitpoldpark | 4 | A2a |  |  |  | 0 | 0 | 1.4 | 2.5 | 0.77 | 0 | 0.094 | 0 | 0 | 0 | 0 |  |  | 0 | [10 empty] | 0 | München 1928:33396 |  | AES | Group 12 | Fahlerz | [5 empty] | SAM 1968, vol. 2; Krause 2003, n° 14845
SAM 14846 | Spangenbarren | Spangenbarren | 704 | [5 empty] | Luitpoldpark | 4 | A2a |  |  |  | 0 | 0 | 0.96 | 1.8 | 0.38 | 0 | 0.038 | 0 | 0 | 0 | 0 |  |  | 0 | [10 empty] | 0 | München 1928:33398 |  | AES | Group 12 | Fahlerz | [5 empty] | SAM 1968, vol. 2; Krause 2003, n° 14846
SAM 14847 | Spangenbarren | Spangenbarren | 704 | [5 empty] | Luitpoldpark | 4 | A2a |  |  |  | 0 | 0 | 0.9 | 3.3 | 0.4 | 0 | 0.071 | 0 | 0 | 0 | 0 |  |  | 0 | [10 empty] | 0 | München 1928:33400 |  | AES | Group 12 | Fahlerz | [5 empty] | SAM 1968, vol. 2; Krause 2003, n° 14847
SAM 14848 | Spangenbarren | Spangenbarren | 704 | [5 empty] | Luitpoldpark | 4 | A2a |  |  |  | 0 | 0 | 2.1 | 3.3 | 0.68 | 0 | 0.1 | 0 | 0 | 0 | 0 |  |  | 0 | [10 empty] | 0 | München 1928:33402 |  | AES | Group 12 | Fahlerz | [5 empty] | SAM 1968, vol. 2; Krause 2003, n° 14848
SAM 14849 | Spangenbarren | Spangenbarren | 704 | [5 empty] | Luitpoldpark | 4 | A2a |  |  |  | 0.04 | 0.002 | 3 | 2.3 | 0.14 | 1.5 | 0.011 | 0 | 0 | 0.32 | 0.02 |  |  | 0 | [10 empty] | 0 | München 1928:33404 |  | AES | Group 16 | Fahlerz | [5 empty] | SAM 1968, vol. 2; Krause 2003, n° 14849
SAM 14850 | Spangenbarren | Spangenbarren | 704 | [5 empty] | Luitpoldpark | 4 | A2a |  |  |  | 0 | 0 | 0.42 | 2.2 | 0.5 | 0 | 0.048 | 0 | 0 | 0 | 0 |  |  | 0 | [10 empty] | 0 | München 1928:33406 |  | AES | Group 12 | Fahlerz | [5 empty] | SAM 1968, vol. 2; Krause 2003, n° 14850
SAM 14851 | Spangenbarren | Spangenbarren | 704 | [5 empty] | Luitpoldpark | 4 | A2a |  |  |  | 0 | 0 | 2 | 2.9 | 0.54 | 0 | 0.011 | 0 | 0 | 0 | 0 |  |  | 0 | [10 empty] | 0 | München 1928:33408 |  | AES | Group 12 | Fahlerz | [5 empty] | SAM 1968, vol. 2; Krause 2003, n° 14851
SAM 14852 | Spangenbarren | Spangenbarren | 704 | [5 empty] | Luitpoldpark | 4 | A2a |  |  |  | 0 | 0 | 1.3 | 2.1 | 0.32 | 0 | 0.075 | 0 | 0 | 0 | 0 |  |  | 0 | [10 empty] | 0 | München 1928:33410 |  | AES | Group 12 | Fahlerz | [5 empty] | SAM 1968, vol. 2; Krause 2003, n° 14852
SAM 14853 | Spangenbarren | Spangenbarren | 704 | [5 empty] | Luitpoldpark | 4 | A2a |  |  |  | 0.03 | 0.002 | 1.9 | 0.56 | 0.21 | 0.94 | 0.012 | 0 | 0 | 0.12 | 0.03 |  |  | 0 | [10 empty] | 0 | München 1928:33412 |  | AES | Group 16 | Fahlerz | [5 empty] | SAM 1968, vol. 2; Krause 2003, n° 14853
SAM 14854 | Spangenbarren | Spangenbarren | 704 | [5 empty] | Luitpoldpark | 4 | A2a |  |  |  | 0 | 0 | 1.9 | 3.3 | 0.47 | 0 | 0.067 | 0 | 0 | 0 | 0 |  |  | 0 | [10 empty] | 0 | München 1928:33414 |  | AES | Group 12 | Fahlerz | [5 empty] | SAM 1968, vol. 2; Krause 2003, n° 14854
SAM 14855 | Spangenbarren | Spangenbarren | 704 | [5 empty] | Luitpoldpark | 4 | A2a |  |  |  | 0.02 | 0.002 | 2.8 | 0.88 | 0.3 | 2.2 | 0.02 | 0 | 0 | 0.22 | 0.001 |  |  | 0 | [10 empty] | 0 | München 1928:33416 |  | AES | Group 16 | Fahlerz | [5 empty] | SAM 1968, vol. 2; Krause 2003, n° 14855
SAM 14856 | Spangenbarren, fragm. | Spangenbarren, fragm. | 704 | [5 empty] | Luitpoldpark | 4 | A2a |  |  |  | 0.01 | 0.05 | 1.85 | 3 | 0.25 | 1.65 | 0.017 | 0 | 0 | 0.07 | 0.001 |  |  | 0 | [10 empty] | 0 | München 1928:33418 |  | AES | Group 16 | Fahlerz | [5 empty] | SAM 1968, vol. 2; Krause 2003, n° 14856
SAM 14857 | Spangenbarren | Spangenbarren | 704 | [5 empty] | Luitpoldpark | 4 | A2a |  |  |  | 0.25 | 0.002 | 1.55 | 1.05 | 0.15 | 1.05 | 0.027 | 0 | 0 | 0.06 | 0.02 |  |  | 0 | [10 empty] | 0 | München 1928:33420 |  | AES | Group 16 | Fahlerz | [5 empty] | SAM 1968, vol. 2; Krause 2003, n° 14857
SAM 14858 | Spangenbarren, fragm. | Spangenbarren, fragm. | 704 | [5 empty] | Luitpoldpark | 4 | A2a |  |  |  | 0 | 0 | 0.97 | 2.9 | 0.5 | 0 | 0.062 | 0 | 0 | 0 | 0 |  |  | 0 | [10 empty] | 0 | München 1928:33422 |  | AES | Group 12 | Fahlerz | [5 empty] | SAM 1968, vol. 2; Krause 2003, n° 14858
SAM 14859 | Spangenbarren | Spangenbarren | 704 | [5 empty] | Luitpoldpark | 4 | A2a |  |  |  | 0 | 0 | 0.84 | 3.1 | 0.61 | 0 | 0.07 | 0 | 0 | 0 | 0 |  |  | 0 | [10 empty] | 0 | München 1928:33424 |  | AES | Group 12 | Fahlerz | [5 empty] | SAM 1968, vol. 2; Krause 2003, n° 14859
SAM 14860 | Spangenbarren, fragm. | Spangenbarren, fragm. | 704 | [5 empty] | Luitpoldpark | 4 | A2a |  |  |  | 0 | 0 | 1.25 | 1.9 | 0.4 | 0.002 | 0.059 | 0 | 0 | 0 | 0 |  |  | 0 | [10 empty] | 0 | München 1928:33426 |  | AES | Group 12 | Fahlerz | [5 empty] | SAM 1968, vol. 2; Krause 2003, n° 14860
SAM 14861 | Spangenbarren | Spangenbarren | 704 | [5 empty] | Luitpoldpark | 4 | A2a |  |  |  | 0 | 0 | 0.79 | 2.3 | 0.4 | 0 | 0.085 | 0 | 0 | 0 | 0 |  |  | 0 | [10 empty] | 0 | München 1928:33428 |  | AES | Group 12 | Fahlerz | [5 empty] | SAM 1968, vol. 2; Krause 2003, n° 14861
SAM 14862 | Spangenbarren | Spangenbarren | 704 | [5 empty] | Luitpoldpark | 4 | A2a |  |  |  | 0.01 | 0.002 | 2.1 | 0.13 | 0.23 | 0.7 | 0.008 | 0 | 0 | 0.03 | 0.001 |  |  | 0 | [10 empty] | 0 | München 1928:33430 |  | AES | Group 16 | Fahlerz | [5 empty] | SAM 1968, vol. 2; Krause 2003, n° 14862
SAM 14863 | Spangenbarren | Spangenbarren | 704 | [5 empty] | Luitpoldpark | 4 | A2a |  |  |  | 0 | 0 | 0.8 | 2.9 | 0.59 | 0 | 0.1 | 0 | 0 | 0 | 0.001 |  |  | 0 | [10 empty] | 0 | München 1928:33432 |  | AES | Group 12 | Fahlerz | [5 empty] | SAM 1968, vol. 2; Krause 2003, n° 14863
SAM 14864 | Spangenbarren | Spangenbarren | 704 | [5 empty] | Luitpoldpark | 4 | A2a |  |  |  | 0.01 | 0.002 | 1.5 | 0.21 | 0.29 | 1.1 | 0.009 | 0 | 0 | 0.07 | 0.03 |  |  | 0 | [10 empty] | 0 | München 1928:33434 |  | AES | Group 16 | Fahlerz | [5 empty] | SAM 1968, vol. 2; Krause 2003, n° 14864
SAM 14865 | Spangenbarren | Spangenbarren | 704 | [5 empty] | Luitpoldpark | 4 | A2a |  |  |  | 0.01 | 0.002 | 1.25 | 0.21 | 0.29 | 0.57 | 0.005 | 0 | 0 | 0.04 | 0.02 |  |  | 0 | [10 empty] | 0 | München 1928:33436 |  | AES | Group 16 | Fahlerz | [5 empty] | SAM 1968, vol. 2; Krause 2003, n° 14865
SAM 14866 | Spangenbarren, fragm. | Spangenbarren, fragm. | 704 | [5 empty] | Luitpoldpark | 4 | A2a |  |  |  | 0 | 0 | 1.4 | 2.9 | 0.53 | 0.002 | 0.052 | 0 | 0 | 0 | 0.001 |  |  | 0 | [10 empty] | 0 | München 1928:33438 |  | AES | Group 12 | Fahlerz | [5 empty] | SAM 1968, vol. 2; Krause 2003, n° 14866
SAM 14867 | Spangenbarren | Spangenbarren | 704 | [5 empty] | Luitpoldpark | 4 | A2a |  |  |  | 0 | 0.002 | 0.65 | 2.4 | 0.39 | 0.08 | 0.04 | 0 | 0 | 0 | 0.001 |  |  | 0 | [10 empty] | 0 | München 1928:33440 |  | AES | Group 12 | Fahlerz | [5 empty] | SAM 1968, vol. 2; Krause 2003, n° 14867
SAM 14868 | Spangenbarren | Spangenbarren | 704 | [5 empty] | Luitpoldpark | 4 | A2a |  |  |  | 0 | 0 | 1.1 | 3.9 | 0.77 | 0 | 0.064 | 0 | 0 | 0 | 0 |  |  | 0 | [10 empty] | 0 | München 1928:33442 |  | AES | Group 12 | Fahlerz | [5 empty] | SAM 1968, vol. 2; Krause 2003, n° 14868
SAM 14869 | Spangenbarren | Spangenbarren | 704 | [5 empty] | Luitpoldpark | 4 | A2a |  |  |  | 0 | 0 | 1.6 | 3.7 | 0.62 | 0 | 0.1 | 0 | 0 | 0 | 0 |  |  | 0 | [10 empty] | 0 | München 1928:33444 |  | AES | Group 12 | Fahlerz | [5 empty] | SAM 1968, vol. 2; Krause 2003, n° 14869
SAM 14870 | Spangenbarren | Spangenbarren | 704 | [5 empty] | Luitpoldpark | 4 | A2a |  |  |  | 0 | 0 | 1.05 | 2.4 | 0.48 | 0 | 0.05 | 0 | 0 | 0 | 0 |  |  | 0 | [10 empty] | 0 | München 1928:33446 |  | AES | Group 12 | Fahlerz | [5 empty] | SAM 1968, vol. 2; Krause 2003, n° 14870
SAM 14871 | Spangenbarren | Spangenbarren | 704 | [5 empty] | Luitpoldpark | 4 | A2a |  |  |  | 0.01 | 0.002 | 2.3 | 0.26 | 0.27 | 0.56 | 0.014 | 0 | 0 | 0.03 | 0.001 |  |  | 0 | [10 empty] | 0 | München 1928:33448 |  | AES | Group 16 | Fahlerz | [5 empty] | SAM 1968, vol. 2; Krause 2003, n° 14871
SAM 14872 | Spangenbarren | Spangenbarren | 704 | [5 empty] | Luitpoldpark | 4 | A2a |  |  |  | 0 | 0 | 2.4 | 2 | 0.64 | 0 | 0.056 | 0 | 0 | 0 | 0 |  |  | 0 | [10 empty] | 0 | München 1928:33450 |  | AES | Group 12 | Fahlerz | [5 empty] | SAM 1968, vol. 2; Krause 2003, n° 14872
SAM 14873 | Spangenbarren, fragm. | Spangenbarren, fragm. | 704 | [5 empty] | Luitpoldpark | 4 | A2a |  |  |  | 0 | 0 | 0.94 | 1.95 | 0.57 | 0.002 | 0.028 | 0 | 0 | 0 | 0 |  |  | 0 | [10 empty] | 0 | München 1928:33452 |  | AES | Group 12 | Fahlerz | [5 empty] | SAM 1968, vol. 2; Krause 2003, n° 14873
SAM 14874 | Spangenbarren, fragm. | Spangenbarren, fragm. | 704 | [5 empty] | Luitpoldpark | 4 | A2a |  |  |  | 0 | 0 | 1.7 | 3.3 | 0.58 | 0.002 | 0.094 | 0 | 0 | 0 | 0 |  |  | 0 | [10 empty] | 0 | München 1928:33454 |  | AES | Group 12 | Fahlerz | [5 empty] | SAM 1968, vol. 2; Krause 2003, n° 14874
SAM 14875 | Spangenbarren, fragm. | Spangenbarren, fragm. | 704 | [5 empty] | Luitpoldpark | 4 | A2a |  |  |  | 0.04 | 0.002 | 1.75 | 0.92 | 0.17 | 1.15 | 0.006 | 0 | 0 | 0.34 | 0.03 |  |  | 0 | [10 empty] | 0 | München 1928:33456 |  | AES | Group 16 | Fahlerz | [5 empty] | SAM 1968, vol. 2; Krause 2003, n° 14875
SAM 14876 | Spangenbarren, fragm. | Spangenbarren, fragm. | 704 | [5 empty] | Luitpoldpark | 4 | A2a |  |  |  | 0.01 | 0.002 | 2.4 | 0.23 | 0.35 | 0.72 | 0.013 | 0 | 0 | 0.005 | 0.001 |  |  | 0 | [10 empty] | 0 | München 1928:33458 |  | AES | Group 16 | Fahlerz | [5 empty] | SAM 1968, vol. 2; Krause 2003, n° 14876
SAM 14877 | Spangenbarren, fragm. | Spangenbarren, fragm. | 704 | [5 empty] | Luitpoldpark | 4 | A2a |  |  |  | 0.01 | 0 | 0.42 | 0.29 | 0.62 | 1.35 | 0.006 | 0 | 0 | 0.05 | 0.02 |  |  | 0 | [10 empty] | 0 | München 1928:33460 |  | AES | Group 16 | Fahlerz | [5 empty] | SAM 1968, vol. 2; Krause 2003, n° 14877
SAM 14878 | Spangenbarren, fragm. | Spangenbarren, fragm. | 704 | [5 empty] | Luitpoldpark | 4 | A2a |  |  |  | 0 | 0.002 | 2.6 | 3 | 0.7 | 0 | 0.07 | 0 | 0 | 0 | 0 |  |  | 0 | [10 empty] | 0 | München 1928:33462 |  | AES | Group 12 | Fahlerz | [5 empty] | SAM 1968, vol. 2; Krause 2003, n° 14878
SAM 14879 | Spangenbarren | Spangenbarren | 704 | [5 empty] | Luitpoldpark | 4 | A2a |  |  |  | 0 | 0 | 1.75 | 2.8 | 0.51 | 0 | 0.1 | 0 | 0 | 0 | 0 |  |  | 0 | [10 empty] | 0 | München 1928:33464 |  | AES | Group 12 | Fahlerz | [5 empty] | SAM 1968, vol. 2; Krause 2003, n° 14879
SAM 14880 | Spangenbarren | Spangenbarren | 704 | [5 empty] | Luitpoldpark | 4 | A2a |  |  |  | 0 | 0 | 1.9 | 2.9 | 0.62 | 0 | 0.067 | 0 | 0 | 0 | 0 |  |  | 0 | [10 empty] | 0 | München 1928:33466 |  | AES | Group 12 | Fahlerz | [5 empty] | SAM 1968, vol. 2; Krause 2003, n° 14880
SAM 14881 | Spangenbarren | Spangenbarren | 704 | [5 empty] | Luitpoldpark | 4 | A2a |  |  |  | 0.01 | 0 | 1.2 | 2.7 | 0.42 | 0.002 | 0.049 | 0 | 0 | 0 | 0 |  |  | 0 | [10 empty] | 0 | München 1928:33468 |  | AES | Group 12 | Fahlerz | [5 empty] | SAM 1968, vol. 2; Krause 2003, n° 14881
SAM 14882 | Spangenbarren | Spangenbarren | 704 | [5 empty] | Luitpoldpark | 4 | A2a |  |  |  | 0 | 0 | 1.65 | 2.8 | 0.65 | 0 | 0.066 | 0 | 0 | 0 | 0 |  |  | 0 | [10 empty] | 0 | München 1928:33470 |  | AES | Group 12 | Fahlerz | [5 empty] | SAM 1968, vol. 2; Krause 2003, n° 14882
SAM 14883 | Spangenbarren | Spangenbarren | 704 | [5 empty] | Luitpoldpark | 4 | A2a |  |  |  | 0 | 0 | 1.1 | 1.6 | 0.38 | 0 | 0.059 | 0 | 0 | 0 | 0 |  |  | 0 | [10 empty] | 0 | München 1928:33472 |  | AES | Group 12 | Fahlerz | [5 empty] | SAM 1968, vol. 2; Krause 2003, n° 14883
SAM 14884 | Spangenbarren | Spangenbarren | 704 | [5 empty] | Luitpoldpark | 4 | A2a |  |  |  | 0 | 0 | 1.05 | 3.1 | 0.51 | 0 | 0.06 | 0 | 0 | 0 | 0 |  |  | 0 | [10 empty] | 0 | München 1928:33474 |  | AES | Group 12 | Fahlerz | [5 empty] | SAM 1968, vol. 2; Krause 2003, n° 14884
SAM 14885 | Spangenbarren | Spangenbarren | 704 | [5 empty] | Luitpoldpark | 4 | A2a |  |  |  | 0 | 0 | 0.44 | 2 | 0.35 | 0 | 0.055 | 0 | 0 | 0 | 0 |  |  | 0 | [10 empty] | 0 | München 1928:33476 |  | AES | Group 12 | Fahlerz | [5 empty] | SAM 1968, vol. 2; Krause 2003, n° 14885
SAM 14886 | Spangenbarren | Spangenbarren | 704 | [5 empty] | Luitpoldpark | 4 | A2a |  |  |  | 0 | 0 | 0.97 | 2 | 0.41 | 0.002 | 0.053 | 0 | 0 | 0 | 0 |  |  | 0 | [10 empty] | 0 | München 1928:33478 |  | AES | Group 12 | Fahlerz | [5 empty] | SAM 1968, vol. 2; Krause 2003, n° 14886
SAM 14887 | Spangenbarren | Spangenbarren | 704 | [5 empty] | Luitpoldpark | 4 | A2a |  |  |  | 0 | 0 | 1.4 | 3.1 | 0.62 | 0 | 0.057 | 0 | 0 | 0 | 0 |  |  | 0 | [10 empty] | 0 | München 1928:33480 |  | AES | Group 12 | Fahlerz | [5 empty] | SAM 1968, vol. 2; Krause 2003, n° 14887
SAM 14888 | Spangenbarren | Spangenbarren | 704 | [5 empty] | Luitpoldpark | 4 | A2a |  |  |  | 0.05 | 0.002 | 2.5 | 0.51 | 0.23 | 1.55 | 0.007 | 0 | 0 | 0.75 | 0.03 |  |  | 0 | [10 empty] | 0 | München 1928:33482 |  | AES | Group 16 | Fahlerz | [5 empty] | SAM 1968, vol. 2; Krause 2003, n° 14888
SAM 14889 | Spangenbarren | Spangenbarren | 704 | [5 empty] | Luitpoldpark | 4 | A2a |  |  |  | 0 | 0 | 0.51 | 3.3 | 0.66 | 0.03 | 0.089 | 0 | 0 | 0 | 0 |  |  | 0 | [10 empty] | 0 | München 1928:3 16 |  | AES | Group 12 | Fahlerz | [5 empty] | SAM 1968, vol. 2; Krause 2003, n° 14889
SAM 14890 | Spangenbarren | Spangenbarren | 704 | [5 empty] | Luitpoldpark | 4 | A2a |  |  |  | 0 | 0 | 0.93 | 2.6 | 0.51 | 0 | 0.04 | 0 | 0 | 0 | 0 |  |  | 0 | [10 empty] | 0 | München 1928:33495 |  | AES | Group 12 | Fahlerz | [5 empty] | SAM 1968, vol. 2; Krause 2003, n° 14890
SAM 14891 | Spangenbarren | Spangenbarren | 704 | [5 empty] | Luitpoldpark | 4 | A2a |  |  |  | 0.02 | 0.002 | 1.4 | 0.75 | 0.18 | 1.35 | 0.012 | 0 | 0 | 0.04 | 0.02 |  |  | 0 | [10 empty] | 0 | München 1928:33497 |  | AES | Group 16 | Fahlerz | [5 empty] | SAM 1968, vol. 2; Krause 2003, n° 14891
SAM 14892 | Spangenbarren | Spangenbarren | 704 | [5 empty] | Luitpoldpark | 4 | A2a |  |  |  | 0.01 | 0.002 | 2.5 | 0.2 | 0.35 | 1.5 | 0.013 | 0 | 0 | 0.05 | 0.02 |  |  | 0 | [10 empty] | 0 | München 1928:33499 |  | AES | Group 16 | Fahlerz | [5 empty] | SAM 1968, vol. 2; Krause 2003, n° 14892
SAM 14893 | Spangenbarren | Spangenbarren | 704 | [5 empty] | Luitpoldpark | 4 | A2a |  |  |  | 0 | 0 | 1.45 | 3 | 0.69 | 0 | 0.05 | 0 | 0 | 0 | 0 |  |  | 0 | [10 empty] | 0 | München 1928:33501 |  | AES | Group 12 | Fahlerz | [5 empty] | SAM 1968, vol. 2; Krause 2003, n° 14893
SAM 14894 | Spangenbarren | Spangenbarren | 704 | [5 empty] | Luitpoldpark | 4 | A2a |  |  |  | 0.03 | 0.002 | 2 | 0.7 | 0.26 | 1.45 | 0.014 | 0 | 0 | 0.06 | 0 |  |  | 0 | [10 empty] | 0 | München 1928:33503 |  | AES | Group 16 | Fahlerz | [5 empty] | SAM 1968, vol. 2; Krause 2003, n° 14894
SAM 14895 | Spangenbarren | Spangenbarren | 704 | [5 empty] | Luitpoldpark | 4 | A2a |  |  |  | 0.01 | 0.95 | 2.9 | 2.8 | 0.31 | 2.4 | 0.01 | 0 | 0 | 0.08 | 0.001 |  |  | 0 | [10 empty] | 0 | München 1928:33505 |  | AES | Group 16 | Fahlerz | [5 empty] | SAM 1968, vol. 2; Krause 2003, n° 14895
SAM 14896 | Spangenbarren | Spangenbarren | 704 | [5 empty] | Luitpoldpark | 4 | A2a |  |  |  | 0 | 0 | 2 | 2.2 | 0.66 | 0 | 0.065 | 0 | 0 | 0 | 0 |  |  | 0 | [10 empty] | 0 | München 1928:33507 |  | AES | Group 12 | Fahlerz | [5 empty] | SAM 1968, vol. 2; Krause 2003, n° 14896
SAM 14897 | Spangenbarren | Spangenbarren | 704 | [5 empty] | Luitpoldpark | 4 | A2a |  |  |  | 0 | 0 | 1.35 | 2 | 0.58 | 0 | 0.048 | 0 | 0 | 0 | 0 |  |  | 0 | [10 empty] | 0 | München 1928:33509 |  | AES | Group 12 | Fahlerz | [5 empty] | SAM 1968, vol. 2; Krause 2003, n° 14897
SAM 14898 | Spangenbarren | Spangenbarren | 704 | [5 empty] | Luitpoldpark | 4 | A2a |  |  |  | 0 | 0 | 2.2 | 2.5 | 0.65 | 0 | 0.057 | 0 | 0 | 0 | 0 |  |  | 0 | [10 empty] | 0 | München 1928:33511 |  | AES | Group 12 | Fahlerz | [5 empty] | SAM 1968, vol. 2; Krause 2003, n° 14898
SAM 14899 | Spangenbarren | Spangenbarren | 704 | [5 empty] | Luitpoldpark | 4 | A2a |  |  |  | 0.01 | 0.002 | 1.7 | 0.22 | 0.35 | 0.79 | 0.014 | 0 | 0 | 0.02 | 0.001 |  |  | 0 | [10 empty] | 0 | München 1928:33513 |  | AES | Group 16 | Fahlerz | [5 empty] | SAM 1968, vol. 2; Krause 2003, n° 14899
SAM 14900 | Spangenbarren | Spangenbarren | 704 | [5 empty] | Luitpoldpark | 4 | A2a |  |  |  | 0.01 | 0.01 | 2.1 | 0.28 | 0.35 | 1.05 | 0.012 | 0 | 0 | 0.04 | 0.001 |  |  | 0 | [10 empty] | 0 | München 1928:33515 |  | AES | Group 16 | Fahlerz | [5 empty] | SAM 1968, vol. 2; Krause 2003, n° 14900
SAM 14901 | Spangenbarren | Spangenbarren | 704 | [5 empty] | Luitpoldpark | 4 | A2a |  |  |  | 0 | 0 | 0.98 | 2.2 | 0.52 | 0 | 0.054 | 0 | 0 | 0 | 0 |  |  | 0 | [10 empty] | 0 | München 1928:33517 |  | AES | Group 12 | Fahlerz | [5 empty] | SAM 1968, vol. 2; Krause 2003, n° 14901
SAM 14902 | Spangenbarren | Spangenbarren | 704 | [5 empty] | Luitpoldpark | 4 | A2a |  |  |  | 0.01 | 0.12 | 1.65 | 1.1 | 0.22 | 1.45 | 0.014 | 0 | 0 | 0.08 | 0.001 |  |  | 0 | [10 empty] | 0 | München 1928:33519 |  | AES | Group 16 | Fahlerz | [5 empty] | SAM 1968, vol. 2; Krause 2003, n° 14902
SAM 14903 | Spangenbarren, fragm. | Spangenbarren, fragm. | 704 | [5 empty] | Luitpoldpark | 4 | A2a |  |  |  | 0.03 | 0.01 | 1.85 | 0.98 | 0.2 | 1.6 | 0.007 | 0 | 0 | 0.44 | 0.03 |  |  | 0 | [10 empty] | 0 | München 1928:33521 |  | AES | Group 16 | Fahlerz | [5 empty] | SAM 1968, vol. 2; Krause 2003, n° 14903
SAM 14904 | Spangenbarren | Spangenbarren | 704 | [5 empty] | Luitpoldpark | 4 | A2a |  |  |  | 0.05 | 0.04 | 3.3 | 2.9 | 0.28 | 2.5 | 0.023 | 0 | 0 | 0.12 | 0.001 |  |  | 0 | [10 empty] | 0 | München 1928:33523 |  | AES | Group 16 | Fahlerz | [5 empty] | SAM 1968, vol. 2; Krause 2003, n° 14904
SAM 14905 | Spangenbarren | Spangenbarren | 704 | [5 empty] | Luitpoldpark | 4 | A2a |  |  |  | 0 | 0 | 1.45 | 4.1 | 0.68 | 0.002 | 0.058 | 0 | 0 | 0 | 0 |  |  | 0 | [10 empty] | 0 | München 1928:33525 |  | AES | Group 12 | Fahlerz | [5 empty] | SAM 1968, vol. 2; Krause 2003, n° 14905
SAM 14906 | Spangenbarren | Spangenbarren | 704 | [5 empty] | Luitpoldpark | 4 | A2a |  |  |  | 0.01 | 0.03 | 5 | 0.72 | 0.31 | 2 | 0.015 | 0 | 0 | 0.09 | 0.02 |  |  | 0 | [10 empty] | 0 | München 1928:33527 |  | AES | Group 16 | Fahlerz | [5 empty] | SAM 1968, vol. 2; Krause 2003, n° 14906
SAM 14907 | Spangenbarren | Spangenbarren | 704 | [5 empty] | Luitpoldpark | 4 | A2a |  |  |  | 0 | 0 | 1.4 | 1.4 | 0.62 | 0 | 0.055 | 0 | 0 | 0 | 0 |  |  | 0 | [10 empty] | 0 | München 1928:33529 |  | AES | Group 12 | Fahlerz | [5 empty] | SAM 1968, vol. 2; Krause 2003, n° 14907
SAM 14908 | Spangenbarren | Spangenbarren | 704 | [5 empty] | Luitpoldpark | 4 | A2a |  |  |  | 0 | 0 | 1.5 | 3.3 | 0.95 | 0 | 0.061 | 0 | 0 | 0 | 0 |  |  | 0 | [10 empty] | 0 | München 1928:33531 |  | AES | Group 12 | Fahlerz | [5 empty] | SAM 1968, vol. 2; Krause 2003, n° 14908
SAM 14909 | Spangenbarren | Spangenbarren | 704 | [5 empty] | Luitpoldpark | 4 | A2a |  |  |  | 0.01 | 0.002 | 1.15 | 0.2 | 0.28 | 0.56 | 0.009 | 0 | 0 | 0.02 | 0.001 |  |  | 0 | [10 empty] | 0 | München 1928:33533 |  | AES | Group 16 | Fahlerz | [5 empty] | SAM 1968, vol. 2; Krause 2003, n° 14909
SAM 14910 | Spangenbarren | Spangenbarren | 704 | [5 empty] | Luitpoldpark | 4 | A2a |  |  |  | 0.01 | 0.002 | 3.3 | 0.36 | 0.47 | 1.35 | 0.016 | 0 | 0 | 0.6 | 0.001 |  |  | 0 | [10 empty] | 0 | München 1928:33535 |  | AES | Group 16 | Fahlerz | [5 empty] | SAM 1968, vol. 2; Krause 2003, n° 14910
SAM 14911 | Spangenbarren | Spangenbarren | 704 | [5 empty] | Luitpoldpark | 4 | A2a |  |  |  | 0 | 0 | 1.95 | 3.2 | 0.8 | 0 | 0.077 | 0 | 0 | 0 | 0 |  |  | 0 | [10 empty] | 0 | München 1928:33537 |  | AES | Group 12 | Fahlerz | [5 empty] | SAM 1968, vol. 2; Krause 2003, n° 14911
SAM 14912 | Spangenbarren | Spangenbarren | 704 | [5 empty] | Luitpoldpark | 4 | A2a |  |  |  | 0.01 | 0.002 | 1.85 | 0.54 | 0.15 | 2.6 | 0.008 | 0 | 0 | 0.26 | 0.001 |  |  | 0 | [10 empty] | 0 | München 1928:33539 |  | AES | Group 16 | Fahlerz | [5 empty] | SAM 1968, vol. 2; Krause 2003, n° 14912
SAM 14913 | Spangenbarren | Spangenbarren | 704 | [5 empty] | Luitpoldpark | 4 | A2a |  |  |  | 0 | 0 | 1.3 | 4 | 0.5 | 0 | 0.056 | 0 | 0 | 0 | 0 |  |  | 0 | [10 empty] | 0 | München 1928:33541 |  | AES | Group 12 | Fahlerz | [5 empty] | SAM 1968, vol. 2; Krause 2003, n° 14913
SAM 14914 | Spangenbarren | Spangenbarren | 704 | [5 empty] | Luitpoldpark | 4 | A2a |  |  |  | 0 | 0 | 1.85 | 3 | 0.53 | 0 | 0.08 | 0 | 0 | 0 | 0 |  |  | 0 | [10 empty] | 0 | München 1928:33543 |  | AES | Group 12 | Fahlerz | [5 empty] | SAM 1968, vol. 2; Krause 2003, n° 14914
SAM 14915 | Spangenbarren | Spangenbarren | 704 | [5 empty] | Luitpoldpark | 4 | A2a |  |  |  | 0 | 0 | 1.8 | 2.7 | 0.8 | 0 | 0.1 | 0 | 0 | 0 | 0 |  |  | 0 | [10 empty] | 0 | München 1928:33545 |  | AES | Group 12 | Fahlerz | [5 empty] | SAM 1968, vol. 2; Krause 2003, n° 14915
SAM 14916 | Spangenbarren | Spangenbarren | 704 | [5 empty] | Luitpoldpark | 4 | A2a |  |  |  | 0 | 0 | 1.15 | 2.4 | 0.81 | 0 | 0.07 | 0 | 0 | 0 | 0 |  |  | 0 | [10 empty] | 0 | München 1928:33547 |  | AES | Group 12 | Fahlerz | [5 empty] | SAM 1968, vol. 2; Krause 2003, n° 14916
SAM 14917 | Spangenbarren | Spangenbarren | 704 | [5 empty] | Luitpoldpark | 4 | A2a |  |  |  | 0.02 | 0.002 | 1.7 | 0.15 | 0.33 | 0.86 | 0.008 | 0 | 0 | 0.04 | 0.001 |  |  | 0 | [10 empty] | 0 | München 1928:33549 |  | AES | Group 16 | Fahlerz | [5 empty] | SAM 1968, vol. 2; Krause 2003, n° 14917
SAM 14918 | Spangenbarren | Spangenbarren | 704 | [5 empty] | Luitpoldpark | 4 | A2a |  |  |  | 0 | 0 | 1.2 | 3.9 | 0.72 | 0 | 0.092 | 0 | 0 | 0 | 0 |  |  | 0 | [10 empty] | 0 | München 1928:33551 |  | AES | Group 12 | Fahlerz | [5 empty] | SAM 1968, vol. 2; Krause 2003, n° 14918
SAM 14919 | Spangenbarren | Spangenbarren | 704 | [5 empty] | Luitpoldpark | 4 | A2a |  |  |  | 0.05 | 0.002 | 1.65 | 0.2 | 0.37 | 0.63 | 0.009 | 0 | 0 | 0.02 | 0.001 |  |  | 0 | [10 empty] | 0 | München 1928:33553 |  | AES | Group 16 | Fahlerz | [5 empty] | SAM 1968, vol. 2; Krause 2003, n° 14919
SAM 14920 | Spangenbarren | Spangenbarren | 704 | [5 empty] | Luitpoldpark | 4 | A2a |  |  |  | 0.01 | 0.002 | 2.4 | 0.16 | 0.42 | 1.8 | 0.007 | 0 | 0 | 0.05 | 0.001 |  |  | 0 | [10 empty] | 0 | München 1928:33555 |  | AES | Group 16 | Fahlerz | [5 empty] | SAM 1968, vol. 2; Krause 2003, n° 14920
SAM 14921 | Spangenbarren | Spangenbarren | 704 | [5 empty] | Luitpoldpark | 4 | A2a |  |  |  | 0 | 0 | 1.4 | 3 | 0.67 | 0 | 0.12 | 0 | 0 | 0 | 0 |  |  | 0 | [10 empty] | 0 | München 1928:33557 |  | AES | Group 12 | Fahlerz | [5 empty] | SAM 1968, vol. 2; Krause 2003, n° 14921
SAM 14922 | Spangenbarren | Spangenbarren | 704 | [5 empty] | Luitpoldpark | 4 | A2a |  |  |  | 0 | 0 | 2.8 | 2.5 | 0.98 | 0 | 0.096 | 0 | 0 | 0 | 0 |  |  | 0 | [10 empty] | 0 | München 1928:33559 |  | AES | Group 12 | Fahlerz | [5 empty] | SAM 1968, vol. 2; Krause 2003, n° 14922
SAM 14923 | Spangenbarren | Spangenbarren | 704 | [5 empty] | Luitpoldpark | 4 | A2a |  |  |  | 0 | 0 | 1.4 | 3.9 | 0.59 | 0 | 0.096 | 0 | 0 | 0 | 0 |  |  | 0 | [10 empty] | 0 | München 1928:33561 |  | AES | Group 12 | Fahlerz | [5 empty] | SAM 1968, vol. 2; Krause 2003, n° 14923
SAM 14924 | Spangenbarren | Spangenbarren | 704 | [5 empty] | Luitpoldpark | 4 | A2a |  |  |  | 0 | 0 | 1.65 | 2.1 | 0.52 | 0 | 0.12 | 0 | 0 | 0 | 0 |  |  | 0 | [10 empty] | 0 | München 1928:33563 |  | AES | Group 12 | Fahlerz | [5 empty] | SAM 1968, vol. 2; Krause 2003, n° 14924
SAM 14925 | Spangenbarren | Spangenbarren | 704 | [5 empty] | Luitpoldpark | 4 | A2a |  |  |  | 0 | 0 | 1.3 | 3.1 | 0.7 | 0 | 0.073 | 0 | 0 | 0 | 0 |  |  | 0 | [10 empty] | 0 | München 1928:33565 |  | AES | Group 12 | Fahlerz | [5 empty] | SAM 1968, vol. 2; Krause 2003, n° 14925
SAM 14926 | Spangenbarren | Spangenbarren | 704 | [5 empty] | Luitpoldpark | 4 | A2a |  |  |  | 0.01 | 0.002 | 2.8 | 0.23 | 0.32 | 1.45 | 0.005 | 0 | 0 | 0.07 | 0.001 |  |  | 0 | [10 empty] | 0 | München 1928:33567 |  | AES | Group 16 | Fahlerz | [5 empty] | SAM 1968, vol. 2; Krause 2003, n° 14926
SAM 14927 | Spangenbarren | Spangenbarren | 704 | [5 empty] | Luitpoldpark | 4 | A2a |  |  |  | 0.01 | 0.002 | 1.8 | 0.44 | 0.2 | 1 | 0.005 | 0 | 0 | 0.16 | 0.02 |  |  | 0 | [10 empty] | 0 | München 1928:33 569 |  | AES | Group 16 | Fahlerz | [5 empty] | SAM 1968, vol. 2; Krause 2003, n° 14927
SAM 14928 | Spangenbarren | Spangenbarren | 704 | [5 empty] | Luitpoldpark | 4 | A2a |  |  |  | 0 | 0 | 1.95 | 2.2 | 0.68 | 0.002 | 0.047 | 0 | 0 | 0 | 0 |  |  | 0 | [10 empty] | 0 | München 1928:33571 |  | AES | Group 12 | Fahlerz | [5 empty] | SAM 1968, vol. 2; Krause 2003, n° 14928
SAM 14929 | Spangenbarren | Spangenbarren | 704 | [5 empty] | Luitpoldpark | 4 | A2a |  |  |  | 0 | 0 | 1.8 | 2.1 | 0.63 | 0 | 0.069 | 0 | 0 | 0 | 0 |  |  | 0 | [10 empty] | 0 | München 1928:33573 |  | AES | Group 12 | Fahlerz | [5 empty] | SAM 1968, vol. 2; Krause 2003, n° 14929
SAM 14930 | Spangenbarren | Spangenbarren | 704 | [5 empty] | Luitpoldpark | 4 | A2a |  |  |  | 0 | 0 | 1.2 | 3.6 | 0.59 | 0 | 0.051 | 0 | 0 | 0 | 0 |  |  | 0 | [10 empty] | 0 | München 1928:33575 |  | AES | Group 12 | Fahlerz | [5 empty] | SAM 1968, vol. 2; Krause 2003, n° 14930
SAM 14931 | Spangenbarren | Spangenbarren | 704 | [5 empty] | Luitpoldpark | 4 | A2a |  |  |  | 0 | 0 | 2.3 | 2.3 | 0.7 | 0 | 0.067 | 0 | 0 | 0 | 0 |  |  | 0 | [10 empty] | 0 | München 1928:33577 |  | AES | Group 12 | Fahlerz | [5 empty] | SAM 1968, vol. 2; Krause 2003, n° 14931
SAM 14932 | Spangenbarren | Spangenbarren | 704 | [5 empty] | Luitpoldpark | 4 | A2a |  |  |  | 0.01 | 0.13 | 2 | 3.8 | 0.83 | 1.1 | 0.019 | 0 | 0 | 0 | 0 |  |  | 0 | [10 empty] | 0 | München 1928:33579 |  | AES | Group 16 | Fahlerz | [5 empty] | SAM 1968, vol. 2; Krause 2003, n° 14932
SAM 14933 | Spangenbarren | Spangenbarren | 704 | [5 empty] | Luitpoldpark | 4 | A2a |  |  |  | 0 | 0 | 1.65 | 2.3 | 0.49 | 0.07 | 0.12 | 0 | 0 | 0 | 0 |  |  | 0 | [10 empty] | 0 | München 1928:33581 |  | AES | Group 12 | Fahlerz | [5 empty] | SAM 1968, vol. 2; Krause 2003, n° 14933
SAM 14934 | Spangenbarren | Spangenbarren | 704 | [5 empty] | Luitpoldpark | 4 | A2a |  |  |  | 0.01 | 0.002 | 0.79 | 0.1 | 0.26 | 0.44 | 0.004 | 0 | 0 | 0 | 0.02 |  |  | 0 | [10 empty] | 0 | München 1928:33583 |  | AES | Group 16 | Fahlerz | [5 empty] | SAM 1968, vol. 2; Krause 2003, n° 14934
SAM 14935 | Spangenbarren, fragm. | Spangenbarren, fragm. | 704 | [5 empty] | Luitpoldpark | 4 | A2a |  |  |  | 0.01 | 0.002 | 0.54 | 0.14 | 0.26 | 0.56 | 0.005 | 0 | 0 | 0.03 | 0.001 |  |  | 0 | [10 empty] | 0 | München 1928:33585 |  | AES | Group 16 | Fahlerz | [5 empty] | SAM 1968, vol. 2; Krause 2003, n° 14935
SAM 14936 | Spangenbarren, fragm. | Spangenbarren, fragm. | 704 | [5 empty] | Luitpoldpark | 4 | A2a |  |  |  | 0.01 | 0 | 0.32 | 0.25 | 0.8 | 1.35 | 0.006 | 0 | 0 | 0.04 | 0 |  |  | 0 | [10 empty] | 0 | München 1928:33587 |  | AES | Group 16 | Fahlerz | [5 empty] | SAM 1968, vol. 2; Krause 2003, n° 14936
SAM 14937 | Ösenringbarren | Ösenringbarren | 702 | [5 empty] | Au | 3 | A1 |  |  |  | 0 | 0.002 | 1.3 | 1.25 | 0.47 | 0.002 | 0.057 | 0 | 0 | 0 | 0.001 |  |  | 0 | [10 empty] | 0 | München 1922.73589 |  | AES | Group 12 | Fahlerz | [5 empty] | SAM 1968, vol. 2; Krause 2003, n° 14937
SAM 14938 | Ösenringbarren | Ösenringbarren | 702 | [5 empty] | Au | 3 | A1 |  |  |  | 0 | 0 | 1 | 1.25 | 0.47 | 0.002 | 0.068 | 0 | 0 | 0 | 0.001 |  |  | 0 | [10 empty] | 0 | München 1922.74591 |  | AES | Group 12 | Fahlerz | [5 empty] | SAM 1968, vol. 2; Krause 2003, n° 14938
SAM 14939 | Ösenringbarren, fragm. | Ösenringbarren, fragm. | 702 | [5 empty] | Au | 3 | A1 |  |  |  | 0 | 0 | 1.35 | 1.8 | 0.67 | 0 | 0.15 | 0 | 0 | 0 | 0 |  |  | 0 | [10 empty] | 0 | München 1922.75593 |  | AES | Group 12 | Fahlerz | [5 empty] | SAM 1968, vol. 2; Krause 2003, n° 14939
SAM 14940 | Spangenbarren | Spangenbarren | 704 | [5 empty] | Thal | 4 | A2a |  |  |  | 0.04 | 0.002 | 0.57 | 0.03 | 0.005 | 0.52 | 0.0002 | 0 | 0 | 0.02 | 0.03 |  |  | 0 | [10 empty] | 0 | München 1952.32595 |  | AES | Group 11 | Fahlerz | [5 empty] | SAM 1968, vol. 2; Krause 2003, n° 14940
SAM 14941 | Spangenbarren | Spangenbarren | 704 | [5 empty] | Thal | 4 | A2a |  |  |  | 0.48 | 0.002 | 0.38 | 0.18 | 0.005 | 0.39 | 0.004 | 0 | 0 | 0.03 | 0.03 |  |  | 0 | [10 empty] | 0 | München 1952.32597 |  | AES | Group 14 | Fahlerz | [5 empty] | SAM 1968, vol. 2; Krause 2003, n° 14941
SAM 14942 | Spangenbarren | Spangenbarren | 704 | [5 empty] | Thal | 4 | A2a |  |  |  | 0.01 | 0.002 | 0.37 | 0.12 | 0.01 | 0.59 | 0 | 0 | 0 | 0.02 | 0.03 |  |  | 0 | [10 empty] | 0 | München 1952.32599 |  | AES | Group 14 | Fahlerz | [5 empty] | SAM 1968, vol. 2; Krause 2003, n° 14942
SAM 14943 | Spangenbarren | Spangenbarren | 704 | [5 empty] | Thal | 4 | A2a |  |  |  | 1.6 | 0.002 | 1.05 | 0.51 | 0.08 | 0.9 | 0.006 | 0 | 0 | 0.35 | 0.03 |  |  | 0 | [10 empty] | 0 | München 1952.32601 |  | AES | Group 14 | Bronze | [5 empty] | SAM 1968, vol. 2; Krause 2003, n° 14943
SAM 14944 | Spangenbarren | Spangenbarren | 704 | [5 empty] | Thal | 4 | A2a |  |  |  | 0.01 | 0.002 | 1.15 | 0.1 | 0.01 | 0.69 | 0 | 0 | 0 | 0.02 | 0.03 |  |  | 0 | [10 empty] | 0 | München 1952.32603 |  | AES | Group 14 | Fahlerz | [5 empty] | SAM 1968, vol. 2; Krause 2003, n° 14944
SAM 14945 | Spangenbarren | Spangenbarren | 704 | [5 empty] | Thal | 4 | A2a |  |  |  | 0.1 | 0 | 0.8 | 0.09 | 0.01 | 0.61 | 0 | 0 | 0 | 0.02 | 0.03 |  |  | 0 | [10 empty] | 0 | München 1952.32605 |  | AES | Group 11 | Fahlerz | [5 empty] | SAM 1968, vol. 2; Krause 2003, n° 14945
SAM 14946 | Spangenbarren | Spangenbarren | 704 | [5 empty] | Thal | 4 | A2a |  |  |  | 0.02 | 0 | 1.4 | 0.05 | 0.005 | 0.51 | 0.0002 | 0 | 0 | 0.02 | 0.03 |  |  | 0 | [10 empty] | 0 | München 1952.32607 |  | AES | Group 11 | Fahlerz | [5 empty] | SAM 1968, vol. 2; Krause 2003, n° 14946
SAM 14947 | Spangenbarren | Spangenbarren | 704 | [5 empty] | Thal | 4 | A2a |  |  |  | 3.3 | 0 | 0.74 | 0.31 | 0.13 | 1.05 | 0.02 | 0 | 0.11 | 0.09 | 0.02 |  |  | 0 | [10 empty] | 0 | München 1952.32609 |  | AES | Group 16 | Bronze | [5 empty] | SAM 1968, vol. 2; Krause 2003, n° 14947
SAM 14948 | Spangenbarren | Spangenbarren | 704 | [5 empty] | Thal | 4 | A2a |  |  |  | 1.2 | 0.002 | 0.63 | 0.78 | 0.14 | 1.1 | 0.007 | 0 | 0.002 | 0.75 | 0.03 |  |  | 0 | [10 empty] | 0 | München 1952.32611 | Co>0.5 | AES | Group 16 | Bronze | [5 empty] | SAM 1968, vol. 2; Krause 2003, n° 14948
SAM 14949 | Spangenbarren | Spangenbarren | 704 | [5 empty] | Thal | 4 | A2a |  |  |  | 2.7 | 0.002 | 0.5 | 0.56 | 0.17 | 0.8 | 0.009 | 0 | 0 | 0.07 | 0.02 |  |  | 0 | [10 empty] | 0 | München 1952.3 164 |  | AES | Group 16 | Bronze | [5 empty] | SAM 1968, vol. 2; Krause 2003, n° 14949
SAM 14950 | Ösenringbarren | Ösenringbarren | 702 | [5 empty] | Große Wiese | 3 | A1 |  |  |  | 0 | 0 | 1.55 | 1.2 | 0.65 | 0.005 | 0.19 | 0 | 0 | 0 | 0 |  |  | 0 | [10 empty] | 0 | München 1954.10c624 |  | AES | Group 12 | Fahlerz | [5 empty] | SAM 1968, vol. 2; Krause 2003, n° 14950
SAM 14951 | Ösenringbarren | Ösenringbarren | 702 | [5 empty] | Große Wiese | 3 | A1 |  |  |  | 0 | 0 | 1.5 | 1.4 | 0.45 | 0.05 | 0.3 | 0 | 0 | 0 | 0 |  |  | 0 | [10 empty] | 0 | München 1954.10f626 |  | AES | Group 12 | Fahlerz | [5 empty] | SAM 1968, vol. 2; Krause 2003, n° 14951
SAM 14952 | Ösenringbarren | Ösenringbarren | 702 | [5 empty] | Große Wiese | 3 | A1 |  |  |  | 0 | 0 | 0.93 | 1.05 | 0.36 | 0.005 | 0.1 | 0 | 0 | 0 | 0.001 |  |  | 0 | [10 empty] | 0 | München 1954.10h628 |  | AES | Group 12 | Fahlerz | [5 empty] | SAM 1968, vol. 2; Krause 2003, n° 14952
SAM 14953 | Ösenringbarren, fragm. | Ösenringbarren, fragm. | 702 | [5 empty] | Große Wiese | 3 | A1 |  |  |  | 0 | 0 | 1.1 | 1.4 | 0.51 | 0.002 | 0.15 | 0 | 0 | 0 | 0 |  |  | 0 | [10 empty] | 0 | München 1954.10i630 |  | AES | Group 12 | Fahlerz | [5 empty] | SAM 1968, vol. 2; Krause 2003, n° 14953
SAM 14954 | Spangenbarren | Spangenbarren | 704 | [5 empty] | Piusheim | 4 | A2a |  |  |  | 0.09 | 0.29 | 1.15 | 1.75 | 0.47 | 0.13 | 0.063 | 0 | 0 | 0 | 0.02 |  |  | 0 | [10 empty] | 0 | München, PStslg. 1916.1 |  | AES | Group 16 | Fahlerz | [5 empty] | SAM 1968, vol. 2; Krause 2003, n° 14954
SAM 14955 | Spangenbarren | Spangenbarren | 704 | [5 empty] | Piusheim | 4 | A2a |  |  |  | 0.01 | 0.002 | 1.3 | 2.6 | 0.54 | 0.05 | 0.088 | 0 | 0 | 0 | 0.03 |  |  | 0 | [10 empty] | 0 | München, PStslg. 1916.1 |  | AES | Group 12 | Fahlerz | [5 empty] | SAM 1968, vol. 2; Krause 2003, n° 14955
SAM 14956 | Spangenbarren | Spangenbarren | 704 | [5 empty] | Piusheim | 4 | A2a |  |  |  | 0 | 0 | 1.55 | 2.1 | 0.68 | 0.005 | 0.096 | 0 | 0 | 0 | 0 |  |  | 0 | [10 empty] | 0 | München, PStslg. 1916.1 |  | AES | Group 12 | Fahlerz | [5 empty] | SAM 1968, vol. 2; Krause 2003, n° 14956
SAM 14957 | Spangenbarren | Spangenbarren | 704 | [5 empty] | Piusheim | 4 | A2a |  |  |  | 0.01 | 0.002 | 1.3 | 1.95 | 0.58 | 0.1 | 0.043 | 0 | 0 | 0 | 0.03 |  |  | 0 | [10 empty] | 0 | München, PStslg. 1916.1 |  | AES | Group 16 | Fahlerz | [5 empty] | SAM 1968, vol. 2; Krause 2003, n° 14957
SAM 14958 | Spangenbarren | Spangenbarren | 704 | [5 empty] | Piusheim | 4 | A2a |  |  |  | 0.01 | 0 | 2.7 | 0.09 | 0.005 | 0.22 | 0 | 0 | 0 | 0 | 0.03 |  |  | 0 | [10 empty] | 0 | München, PStslg. 1916.1 |  | AES | Group 11 | Fahlerz | [5 empty] | SAM 1968, vol. 2; Krause 2003, n° 14958
SAM 14959 | Spangenbarren | Spangenbarren | 704 | [5 empty] | Piusheim | 4 | A2a |  |  |  | 0.09 | 0.03 | 1.35 | 2.7 | 0.7 | 0.03 | 0.07 | 0 | 0 | 0 | 0.03 |  |  | 0 | [10 empty] | 0 | München, PStslg. 1916.1 |  | AES | Group 12 | Fahlerz | [5 empty] | SAM 1968, vol. 2; Krause 2003, n° 14959
SAM 14960 | Spangenbarren | Spangenbarren | 704 | [5 empty] | Piusheim | 4 | A2a |  |  |  | 0.01 | 0 | 1.3 | 2.5 | 0.52 | 0.05 | 0.055 | 0 | 0 | 0 | 0.02 |  |  | 0 | [10 empty] | 0 | München, PStslg. 1916.1 |  | AES | Group 12 | Fahlerz | [5 empty] | SAM 1968, vol. 2; Krause 2003, n° 14960
SAM 14961 | Spangenbarren | Spangenbarren | 704 | [5 empty] | Piusheim | 4 | A2a |  |  |  | 0 | 0 | 1.35 | 1.75 | 0.52 | 0.002 | 0.059 | 0 | 0 | 0 | 0 |  |  | 0 | [10 empty] | 0 | München, PStslg. 1916.1 |  | AES | Group 12 | Fahlerz | [5 empty] | SAM 1968, vol. 2; Krause 2003, n° 14961
SAM 14962 | Spangenbarren | Spangenbarren | 704 | [5 empty] | Piusheim | 4 | A2a |  |  |  | 0 | 0 | 0.72 | 0.31 | 0.14 | 0.04 | 0.01 | 0 | 0 | 0 | 0.02 |  |  | 0 | [10 empty] | 0 | München, PStslg. 1916.1 |  | AES | Group 12 | Fahlerz | [5 empty] | SAM 1968, vol. 2; Krause 2003, n° 14962
SAM 14963 | Spangenbarren | Spangenbarren | 704 | [5 empty] | Piusheim | 4 | A2a |  |  |  | 0 | 0 | 0.12 | 0.01 | 0.005 | 0.04 | 0 | 0 | 0 | 0 | 0.02 |  |  | 0 | [10 empty] | 0 | München, PStslg. 1916.1 |  | AES | Group 2 | Arsenical copper | [5 empty] | SAM 1968, vol. 2; Krause 2003, n° 14963
SAM 14964 | Spangenbarren | Spangenbarren | 704 | [5 empty] | Piusheim | 4 | A2a |  |  |  | 0.02 | 0 | 1.8 | 2 | 0.6 | 0.005 | 0.078 | 0 | 0 | 0 | 0.03 |  |  | 0 | [10 empty] | 0 | München, PStslg. 1916.1 |  | AES | Group 12 | Fahlerz | [5 empty] | SAM 1968, vol. 2; Krause 2003, n° 14964
SAM 14965 | Spangenbarren | Spangenbarren | 704 | [5 empty] | Piusheim | 4 | A2a |  |  |  | 0.01 | 2.2 | 1.55 | 2 | 0.62 | 0.1 | 0.062 | 0 | 0.002 | 0 | 0.03 |  |  | 0 | [10 empty] | 0 | München, PStslg. 1916.1 |  | AES | Group 16 | Fahlerz | [5 empty] | SAM 1968, vol. 2; Krause 2003, n° 14965
SAM 14966 | Spangenbarren | Spangenbarren | 704 | [5 empty] | Piusheim | 4 | A2a |  |  |  | 0.16 | 0.002 | 0.79 | 0.7 | 0.23 | 0.05 | 0.024 | 0 | 0 | 0 | 0.02 |  |  | 0 | [10 empty] | 0 | München, PStslg. 1916.1 |  | AES | Group 12 | Fahlerz | [5 empty] | SAM 1968, vol. 2; Krause 2003, n° 14966
SAM 14967 | Spangenbarren | Spangenbarren | 704 | [5 empty] | Piusheim | 4 | A2a |  |  |  | 0.12 | 0.16 | 0.87 | 1 | 0.25 | 0.58 | 0.019 | 0 | 0 | 0.03 | 0.02 |  |  | 0 | [10 empty] | 0 | München, PStslg. 1916.1 |  | AES | Group 16 | Fahlerz | [5 empty] | SAM 1968, vol. 2; Krause 2003, n° 14967
SAM 14968 | Spangenbarren | Spangenbarren | 704 | [5 empty] | Piusheim | 4 | A2a |  |  |  | 0 | 0 | 0.05 | 0.01 | 0.005 | 0.48 | 0.0002 | 0 | 0 | 0.03 | 0.02 |  |  | 0 | [10 empty] | 0 | München, PStslg. 1916.1 |  | AES | Group 5 | Fahlerz | [5 empty] | SAM 1968, vol. 2; Krause 2003, n° 14968
SAM 14969 | Spangenbarren | Spangenbarren | 704 | [5 empty] | Piusheim | 4 | A2a |  |  |  | 0.09 | 0.002 | 1.85 | 2 | 0.46 | 0.34 | 0.04 | 0 | 0 | 0 | 0.02 |  |  | 0 | [10 empty] | 0 | München, PStslg. 1916.1 |  | AES | Group 16 | Fahlerz | [5 empty] | SAM 1968, vol. 2; Krause 2003, n° 14969
SAM 14970 | Spangenbarren | Spangenbarren | 704 | [5 empty] | Piusheim | 4 | A2a |  |  |  | 0 | 0 | 1.45 | 2 | 0.56 | 0 | 0.075 | 0 | 0 | 0 | 0 |  |  | 0 | [10 empty] | 0 | München, PStslg. 1916.1 |  | AES | Group 12 | Fahlerz | [5 empty] | SAM 1968, vol. 2; Krause 2003, n° 14970
SAM 14971 | Spangenbarren, fragm. | Spangenbarren, fragm. | 704 | [5 empty] | Biburg | 4 | A2a |  |  |  | 0.01 | 0.002 | 1.65 | 0.17 | 0.01 | 1.2 | 0 | 0 | 0 | 0.07 | 0.03 |  |  | 0 | [10 empty] | 0 | München lV 681a666 |  | AES | Group 14 | Fahlerz | [5 empty] | SAM 1968, vol. 2; Krause 2003, n° 14971
SAM 14972 | Spangenbarren, fragm. | Spangenbarren, fragm. | 704 | [5 empty] | Biburg | 4 | A2a |  |  |  | 0 | 0 | 0.61 | 0.09 | 0.005 | 0.61 | 0 | 0 | 0 | 0.02 | 0.03 |  |  | 0 | [10 empty] | 0 | München IV 681a668 |  | AES | Group 11 | Fahlerz | [5 empty] | SAM 1968, vol. 2; Krause 2003, n° 14972
SAM 14973 | Spangenbarren, fragm. | Spangenbarren, fragm. | 704 | [5 empty] | Biburg | 4 | A2a |  |  |  | 0.01 | 0.002 | 1.45 | 0.17 | 0.01 | 0.2 | 0 | 0 | 0 | 0.17 | 0.03 |  |  | 0 | [10 empty] | 0 | München IV 681a670 |  | AES | Group 14 | Fahlerz | [5 empty] | SAM 1968, vol. 2; Krause 2003, n° 14973
SAM 14974 | Spangenbarren, fragm. | Spangenbarren, fragm. | 704 | [5 empty] | Biburg | 4 | A2a |  |  |  | 0.02 | 0.002 | 0.77 | 0.15 | 0.002 | 0.81 | 0 | 0 | 0 | 0.03 | 0.03 |  |  | 0 | [10 empty] | 0 | München IV 681a672 |  | AES | Group 14 | Fahlerz | [5 empty] | SAM 1968, vol. 2; Krause 2003, n° 14974
SAM 14975 | Spangenbarren, fragm. | Spangenbarren, fragm. | 704 | [5 empty] | Biburg | 4 | A2a |  |  |  | 0.01 | 0.002 | 1.3 | 0.1 | 0.005 | 0.13 | 0 | 0 | 0 | 0.11 | 0.05 |  |  | 0 | [10 empty] | 0 | München IV 681a674 | Fe+++ | AES | Group 14 | Fahlerz | [5 empty] | SAM 1968, vol. 2; Krause 2003, n° 14975
SAM 14976 | Spangenbarren, fragm. | Spangenbarren, fragm. | 704 | [5 empty] | Biburg | 4 | A2a |  |  |  | 0.01 | 0 | 0.35 | 0.025 | 0.005 | 0.9 | 0 | 0 | 0 | 0.03 | 0.03 |  |  | 0 | [10 empty] | 0 | München IV 681a676 | Sb<0.05 | AES | Group 11 | Fahlerz | [5 empty] | SAM 1968, vol. 2; Krause 2003, n° 14976
SAM 14977 | Ösenringbarren | Ösenringbarren | 702 | [5 empty] | Reut | 3 | A1 |  |  |  | 0 | 0 | 0.009 | 0 | 0.002 | 0.05 | 0.0002 | 0 | 0 | 0 | 0.02 |  |  | 0 | [10 empty] | 0 | München H.V.39678 |  | AES | Group 1 | Copper | [5 empty] | SAM 1968, vol. 2; Krause 2003, n° 14977
SAM 14978 | Ösenringbarren | Ösenringbarren | 702 | [5 empty] | Reut | 3 | A1 |  |  |  | 0 | 0 | 0.002 | 0 | 0.002 | 0.02 | 0 | 0 | 0 | 0 | 0.02 |  |  | 0 | [10 empty] | 0 | München H.V.40680 |  | AES | Group 1 | Copper | [5 empty] | SAM 1968, vol. 2; Krause 2003, n° 14978
SAM 14979 | Ösenringbarren | Ösenringbarren | 702 | [5 empty] | Reut | 3 | A1 |  |  |  | 0 | 0 | 0.004 | 0 | 0.005 | 0.03 | 0 | 0 | 0 | 0 | 0.03 |  |  | 0 | [10 empty] | 0 | München H.V.45682 |  | AES | Group 1 | Copper | [5 empty] | SAM 1968, vol. 2; Krause 2003, n° 14979
SAM 14980 | Ösenringbarren | Ösenringbarren | 702 | [5 empty] | Reut | 3 | A1 |  |  |  | 0.01 | 0 | 0.04 | 0.007 | 0.005 | 0.07 | 0.0002 | 0 | 0.002 | 0 | 0.03 |  |  | 0 | [10 empty] | 0 | München IV 679?684 |  | AES | Group 1 | Copper | [5 empty] | SAM 1968, vol. 2; Krause 2003, n° 14980
SAM 14981 | Ösenringbarren | Ösenringbarren | 702 | [5 empty] | Reut | 3 | A1 |  |  |  | 0 | 0 | 1.25 | 2 | 0.51 | 0.002 | 0.043 | 0 | 0 | 0 | 0.001 |  |  | 0 | [10 empty] | 0 | München IV 679?686 |  | AES | Group 12 | Fahlerz | [5 empty] | SAM 1968, vol. 2; Krause 2003, n° 14981
SAM 14982 | Ösenringbarren | Ösenringbarren | 702 | [5 empty] | Reut | 3 | A1 |  |  |  | 0 | 0 | 0.01 | 0.002 | 0.002 | 0.05 | 0 | 0 | 0 | 0 | 0.02 |  |  | 0 | [10 empty] | 0 | München lV 679 ?688 |  | AES | Group 1 | Copper | [5 empty] | SAM 1968, vol. 2; Krause 2003, n° 14982
SAM 14983 | Ösenringbarren | Ösenringbarren | 702 | [5 empty] | Reut | 3 | A1 |  |  |  | 0 | 0 | 0.004 | 0.002 | 0.002 | 0.09 | 0 | 0 | 0 | 0 | 0.02 |  |  | 0 | [10 empty] | 0 | München |  | AES | Group 1 | Copper | [5 empty] | SAM 1968, vol. 2; Krause 2003, n° 14983
SAM 14984 | Ösenringbarren | Ösenringbarren | 702 | [5 empty] | Reut | 3 | A1 |  |  |  | 0.01 | 0 | 0.02 | 0 | 0.002 | 0.12 | 0.0002 | 0 | 0.002 | 0 | 0.02 |  |  | 0 | [10 empty] | 0 | München |  | AES | Group 5 | Fahlerz | [5 empty] | SAM 1968, vol. 2; Krause 2003, n° 14984
SAM 14985 | Ösenringbarren | Ösenringbarren | 702 | [5 empty] | Reut | 3 | A1 |  |  |  | 0 | 0 | 0.01 | 0.002 | 0.005 | 0.05 | 0 | 0 | 0 | 0 | 0.02 |  |  | 0 | [10 empty] | 0 | München |  | AES | Group 1 | Copper | [5 empty] | SAM 1968, vol. 2; Krause 2003, n° 14985
SAM 14986 | Ösenringbarren | Ösenringbarren | 702 | [5 empty] | Palling | 3 | A1 |  |  |  | 0 | 0 | 0.95 | 1.3 | 0.5 | 0.01 | 0.071 | 0 | 0 | 0 | 0 |  |  | 0 | [10 empty] | 0 | München H.V.47699 |  | AES | Group 12 | Fahlerz | [5 empty] | SAM 1968, vol. 2; Krause 2003, n° 14986
SAM 14987 | Ösenringbarren | Ösenringbarren | 702 | [5 empty] | Fridolfing | 3 | A1 |  |  |  | 15 | 0 | 0.08 | 0.08 | 0.002 | 0.06 | 0.0002 | 0 | 0 | 0 | 0.03 |  |  | 0 | [10 empty] | 0 | München H.V.31701 |  | AES | Group 1 | Bronze | [5 empty] | SAM 1968, vol. 2; Krause 2003, n° 14987
SAM 14988 | Ösenringbarren | Ösenringbarren | 702 | [5 empty] | Lampoding | 3 | A1 |  |  |  | 0 | 0 | 1.25 | 1.8 | 0.45 | 0.005 | 0.096 | 0 | 0 | 0 | 0.001 |  |  | 0 | [10 empty] | 0 | München 1904.192703 |  | AES | Group 12 | Fahlerz | [5 empty] | SAM 1968, vol. 2; Krause 2003, n° 14988
SAM 14989 | Ösenringbarren | Ösenringbarren | 702 | [5 empty] | Hofham | 3 | A1 |  |  |  | 9.7 | 0.002 | 0.04 | 0.06 | 0.01 | 0.05 | 0.0002 | 0 | 0 | 0 | 0 |  |  | 0 | [10 empty] | 0 | München H.V.162705 |  | AES | Group 1 | Bronze | [5 empty] | SAM 1968, vol. 2; Krause 2003, n° 14989
SAM 14990 | Ösenringbarren | Ösenringbarren | 702 | [5 empty] | Hofham | 3 | A1 |  |  |  | 10 | 0 | 0.03 | 0.06 | 0.1 | 0.12 | 0.0002 | 0 | 0 | 0 | 0.001 |  |  | 0 | [10 empty] | 0 | München H.V.163707 |  | AES | Group 8 | Bronze | [5 empty] | SAM 1968, vol. 2; Krause 2003, n° 14990
SAM 14991 | Ösenringbarren | Ösenringbarren | 702 | [5 empty] | Hofham | 3 | A1 |  |  |  | 10 | 0 | 0.04 | 0.08 | 0.09 | 0.12 | 0.0002 | 0 | 0 | 0 | 0.001 |  |  | 0 | [10 empty] | 0 | München H.V.164709 |  | AES | Group 8 | Bronze | [5 empty] | SAM 1968, vol. 2; Krause 2003, n° 14991
SAM 14992 | Spangenbarren | Spangenbarren | 704 | [5 empty] | Wimmern | 4 | A2a |  |  |  | 0.34 | 0 | 0.04 | 0.05 | 0.005 | 0.06 | 0.0002 | 0 | 0 | 0 | 0.001 |  |  | 0 | [10 empty] | 0 | München 1922.4711 |  | AES | Group 1 | Copper | [5 empty] | SAM 1968, vol. 2; Krause 2003, n° 14992
SAM 14993 | Spangenbarren | Spangenbarren | 704 | [5 empty] | Wimmern | 4 | A2a |  |  |  | 1.5 | 7.5 | 0.02 | 0.09 | 0.2 | 0.29 | 0.0002 | 0 | 0 | 0 | 0.03 |  |  | 0 | [10 empty] | 0 | München 1922.4713 | Pb>>5 | AES | Group 8 | Bronze | [5 empty] | SAM 1968, vol. 2; Krause 2003, n° 14993
SAM 14994 | Spangenbarren | Spangenbarren | 704 | [5 empty] | Wimmern | 4 | A2a |  |  |  | 0.62 | 0.002 | 0.01 | 0.23 | 0.01 | 0.14 | 0 | 0 | 0 | 0 | 0.03 |  |  | 0 | [10 empty] | 0 | München 1922.4715 |  | AES | Group 10 | Fahlerz | [5 empty] | SAM 1968, vol. 2; Krause 2003, n° 14994
SAM 14995 | Spangenbarren | Spangenbarren | 704 | [5 empty] | Wimmern | 4 | A2a |  |  |  | 1.1 | 0 | 0.08 | 0.04 | 0.002 | 0.09 | 0.0002 | 0 | 0 | 0 | 0.001 |  |  | 0 | [10 empty] | 0 | München 1922.4717 |  | AES | Group 1 | Bronze | [5 empty] | SAM 1968, vol. 2; Krause 2003, n° 14995
SAM 14996 | Spangenbarren | Spangenbarren | 704 | [5 empty] | Wimmern | 4 | A2a |  |  |  | 0 | 0 | 0.01 | 0.01 | 0.01 | 0.01 | 0 | 0 | 0 | 0 | 0 |  |  | 0 | [10 empty] | 0 | München, PStslg. 1922.4 | As+; Sb+; Ag+; Ni+; Bi+ | AES | Group 1 | Copper | [5 empty] | SAM 1968, vol. 2; Krause 2003, n° 14996
SAM 14997 | Spangenbarren | Spangenbarren | 704 | [5 empty] | Wimmern | 4 | A2a |  |  |  | 0 | 0.01 | 1.5 | 0.86 | 0.22 | 0 | 0.008 | 0 | 0 | 0 | 0.001 |  |  | 0 | [10 empty] | 0 | München 1922.4719 |  | AES | Group 12 | Fahlerz | [5 empty] | SAM 1968, vol. 2; Krause 2003, n° 14997
SAM 14998 | Spangenbarren | Spangenbarren | 704 | [5 empty] | Wimmern | 4 | A2a |  |  |  | 0.92 | 0 | 0.07 | 0.01 | 0.002 | 0.04 | 0.0002 | 0 | 0 | 0 | 0.02 |  |  | 0 | [10 empty] | 0 | München 1922.4721 |  | AES | Group 1 | Copper | [5 empty] | SAM 1968, vol. 2; Krause 2003, n° 14998
SAM 14999 | Spangenbarren, fragm. | Spangenbarren, fragm. | 704 | [5 empty] | Wimmern | 4 | A2a |  |  |  | 0.1 | 0.002 | 0.07 | 0.07 | 0.005 | 0.1 | 0.0002 | 0 | 0 | 0 | 0.02 |  |  | 0 | [10 empty] | 0 | München 1922.4723 |  | AES | Group 5 | Fahlerz | [5 empty] | SAM 1968, vol. 2; Krause 2003, n° 14999
SAM 15 | Ösenringbarren | Ösenringbarren | 702 | [5 empty] | Aschering | 3 | A1 |  |  |  | 0 | 0 | 3.5 | 2 | 0.8 | 0 | 0.1 | 0 | 0 | 0 | 0.001 |  |  | 0 | [10 empty] | 0 | München, Stslg. 1921:8 |  | AES | Group 12 | Fahlerz | [5 empty] | SAM 1960; Krause 2003, n° 15
SAM 15000 | Spangenbarren | Spangenbarren | 704 | [5 empty] | Wimmern | 4 | A2a |  |  |  | 0.02 | 0 | 0.002 | 0.02 | 0.02 | 0.02 | 0.02 | 0 | 0 | 0 | 0.02 |  |  | 0 | [10 empty] | 0 | München, PStslg. 1922.4 | Sn+; Sb+; Ag+; Ni+; Bi+ | AES | Group 1 | Copper | [5 empty] | SAM 1968, vol. 2; Krause 2003, n° 15000
SAM 15001 | Spangenbarren | Spangenbarren | 704 | [5 empty] | Große Wiese | 4 | A2a |  |  |  | 0.01 | 1.1 | 2.8 | 1.8 | 0.78 | 1.4 | 0.055 | 0 | 0 | 0.005 | 0 |  |  | 0 | [10 empty] | 0 | München H. V.49725 |  | AES | Group 16 | Fahlerz | [5 empty] | SAM 1968, vol. 2; Krause 2003, n° 15001
SAM 15002 | Ösenringbarren | Ösenringbarren | 702 | [5 empty] | Brodhausen | 3 | A1 |  |  |  | 0 | 0 | 0.8 | 0.9 | 0.7 | 0 | 0.042 | 0 | 0 | 0 | 0.001 |  |  | 0 | [10 empty] | 0 | München 1936.170727 |  | AES | Group 12 | Fahlerz | [5 empty] | SAM 1968, vol. 2; Krause 2003, n° 15002
SAM 15003 | Ösenringbarren | Ösenringbarren | 702 | [5 empty] | Brodhausen | 3 | A1 |  |  |  | 0 | 0.002 | 1.2 | 1.7 | 0.64 | 0.002 | 0.086 | 0 | 0 | 0 | 0.02 |  |  | 0 | [10 empty] | 0 | München 1936.170729 |  | AES | Group 12 | Fahlerz | [5 empty] | SAM 1968, vol. 2; Krause 2003, n° 15003
SAM 15004 | Ösenringbarren | Ösenringbarren | 702 | [5 empty] | Brodhausen | 3 | A1 |  |  |  | 0 | 0 | 1.1 | 1.25 | 0.49 | 0.002 | 0.045 | 0 | 0 | 0 | 0.02 |  |  | 0 | [10 empty] | 0 | München 1936.170731 |  | AES | Group 12 | Fahlerz | [5 empty] | SAM 1968, vol. 2; Krause 2003, n° 15004
SAM 15005 | Ösenringbarren, fragm. | Ösenringbarren, fragm. | 702 | [5 empty] | Brodhausen | 3 | A1 |  |  |  | 0 | 0 | 0.8 | 1.1 | 0.78 | 0 | 0.06 | 0 | 0 | 0 | 0 |  |  | 0 | [10 empty] | 0 | München 1936.170733 |  | AES | Group 12 | Fahlerz | [5 empty] | SAM 1968, vol. 2; Krause 2003, n° 15005
SAM 15006 | Armspirale, 11 Wind. | Armspiral, 11 winds | 409 | [5 empty] | Langesöd | 3 | A1 |  |  |  | 8.8 | 0 | 0.02 | 0.27 | 0.18 | 0.03 | 0.008 | 0 | 0 | 0 | 0 |  |  | 0 | [10 empty] | 0 | München H.V.76735 |  | AES | Group 7 | Bronze | [5 empty] | SAM 1968, vol. 2; Krause 2003, n° 15006
SAM 15007 | Armspirale, 7 Wind. | Armspiral, 7 winds | 409 | [5 empty] | Langesöd | 3 | A1 |  |  |  | 8.7 | 0 | 0.02 | 0.05 | 0.04 | 0.03 | 0.0002 | 0 | 0 | 0 | 0.001 |  |  | 0 | [10 empty] | 0 | München H.V.75 737 |  | AES | Group 1 | Bronze | [5 empty] | SAM 1968, vol. 2; Krause 2003, n° 15007
SAM 15008 | Ösenringbarren | Ösenringbarren | 702 | [5 empty] | Langesöd | 3 | A1 |  |  |  | 0.01 | 0 | 0.004 | 0 | 0.005 | 0.17 | 0 | 0 | 0 | 0.005 | 0.03 |  |  | 0 | [10 empty] | 0 | München H.V.24739 |  | AES | Group 5 | Fahlerz | [5 empty] | SAM 1968, vol. 2; Krause 2003, n° 15008
SAM 15009 | Ösenringbarren | Ösenringbarren | 702 | [5 empty] | Langesöd | 3 | A1 |  |  |  | 0.01 | 0 | 0.03 | 0.03 | 0.005 | 0.06 | 0.0002 | 0 | 0 | 0 | 0.02 |  |  | 0 | [10 empty] | 0 | München H.V.25741 |  | AES | Group 1 | Copper | [5 empty] | SAM 1968, vol. 2; Krause 2003, n° 15009
SAM 15010 | Ösenringbarren | Ösenringbarren | 702 | [5 empty] | Langesöd | 3 | A1 |  |  |  | 0 | 0 | 0.004 | 0.002 | 0.002 | 0.05 | 0 | 0 | 0 | 0 | 0.02 |  |  | 0 | [10 empty] | 0 | München H.V.26743 |  | AES | Group 1 | Copper | [5 empty] | SAM 1968, vol. 2; Krause 2003, n° 15010
SAM 15011 | Ösenringbarren | Ösenringbarren | 702 | [5 empty] | Langesöd | 3 | A1 |  |  |  | 0 | 0 | 1.25 | 1.5 | 0.4 | 0.002 | 0.074 | 0 | 0 | 0 | 0.001 |  |  | 0 | [10 empty] | 0 | München H.V.2 752 |  | AES | Group 12 | Fahlerz | [5 empty] | SAM 1968, vol. 2; Krause 2003, n° 15011
SAM 15012 | Spangenbarren | Spangenbarren | 704 | [5 empty] | Waging I | 4 | A2a |  |  |  | 0 | 0 | 2.5 | 1.5 | 0.6 | 0 | 0.041 | 0 | 0 | 0 | 0.001 |  |  | 0 | [10 empty] | 0 | München 35/46-47 |  | AES | Group 12 | Fahlerz | [5 empty] | SAM 1968, vol. 2; Krause 2003, n° 15012
SAM 15013 | Spangenbarren | Spangenbarren | 704 | [5 empty] | Waging I | 4 | A2a |  |  |  | 1.85 | 0 | 0.15 | 0.03 | 0.002 | 0.11 | 0.0002 | 0 | 0 | 0 | 0.02 |  |  | 0 | [10 empty] | 0 | München 13/1422-24 |  | AES | Group 11 | Bronze | [5 empty] | SAM 1968, vol. 2; Krause 2003, n° 15013
SAM 15014 | Spangenbarren | Spangenbarren | 704 | [5 empty] | Waging I | 4 | A2a |  |  |  | 3.5 | 0 | 0.21 | 0.02 | 0.005 | 0.15 | 0.0002 | 0 | 0 | 0 | 0.02 |  |  | 0 | [10 empty] | 0 | München 13/1426-30 |  | AES | Group 11 | Bronze | [5 empty] | SAM 1968, vol. 2; Krause 2003, n° 15014
SAM 15015 | Spangenbarren | Spangenbarren | 704 | [5 empty] | Waging I | 4 | A2a |  |  |  | 0 | 0 | 3 | 2.7 | 1 | 0 | 0.075 | 0 | 0 | 0 | 0 |  |  | 0 | [10 empty] | 0 | München 1903.36 | Ag>1 | AES | Group 12 | Fahlerz | [5 empty] | SAM 1968, vol. 2; Krause 2003, n° 15015
SAM 15016 | Spangenbarren | Spangenbarren | 704 | [5 empty] | Waging I | 4 | A2a |  |  |  | 0.67 | 0 | 0.03 | 0.008 | 0.002 | 0.18 | 0.0002 | 0 | 0 | 0 | 0.02 |  |  | 0 | [10 empty] | 0 | München 1904. 1 |  | AES | Group 5 | Fahlerz | [5 empty] | SAM 1968, vol. 2; Krause 2003, n° 15016
SAM 15017 | Spangenbarren | Spangenbarren | 704 | [5 empty] | Waging I | 4 | A2a |  |  |  | 0 | 0 | 1.55 | 1.6 | 0.69 | 0.07 | 0.051 | 0 | 0 | 0 | 0 |  |  | 0 | [10 empty] | 0 | München 1904.174 |  | AES | Group 12 | Fahlerz | [5 empty] | SAM 1968, vol. 2; Krause 2003, n° 15017
SAM 15018 | Spangenbarren | Spangenbarren | 704 | [5 empty] | Waging I | 4 | A2a |  |  |  | 0.39 | 0 | 0.13 | 0.05 | 0.005 | 0.15 | 0.0002 | 0 | 0.002 | 0.02 | 0.03 |  |  | 0 | [10 empty] | 0 | München 1904.174 |  | AES | Group 11 | Fahlerz | [5 empty] | SAM 1968, vol. 2; Krause 2003, n° 15018
SAM 15019 | Spangenbarren | Spangenbarren | 704 | [5 empty] | Waging I | 4 | A2a |  |  |  | 0.28 | 0.002 | 0.26 | 0.17 | 0.08 | 0.14 | 0.007 | 0 | 0 | 0 | 0.02 |  |  | 0 | [10 empty] | 0 | München 1904.174 |  | AES | Group 14 | Fahlerz | [5 empty] | SAM 1968, vol. 2; Krause 2003, n° 15019
SAM 15020 | Spangenbarren | Spangenbarren | 704 | [5 empty] | Waging I | 4 | A2a |  |  |  | 1.1 | 0.18 | 3.3 | 0.18 | 0.39 | 0.73 | 0.013 | 0 | 0 | 0.03 | 0.001 |  |  | 0 | [10 empty] | 0 | München 1904.174 |  | AES | Group 16 | Bronze | [5 empty] | SAM 1968, vol. 2; Krause 2003, n° 15020
SAM 15021 | Spangenbarren | Spangenbarren | 704 | [5 empty] | Waging I | 4 | A2a |  |  |  | 1.3 | 0 | 0.17 | 0.05 | 0.005 | 0.08 | 0.0002 | 0 | 0 | 0 | 0.02 |  |  | 0 | [10 empty] | 0 | München 1904.174 |  | AES | Group 2 | Bronze | [5 empty] | SAM 1968, vol. 2; Krause 2003, n° 15021
SAM 15022 | Spangenbarren | Spangenbarren | 704 | [5 empty] | Waging I | 4 | A2a |  |  |  | 0 | 0 | 1.45 | 1.15 | 0.5 | 0.002 | 0.037 | 0 | 0 | 0 | 0.001 |  |  | 0 | [10 empty] | 0 | München 1904.174 |  | AES | Group 12 | Fahlerz | [5 empty] | SAM 1968, vol. 2; Krause 2003, n° 15022
SAM 15023 | Spangenbarren | Spangenbarren | 704 | [5 empty] | Waging I | 4 | A2a |  |  |  | 0.78 | 0 | 0.02 | 0.01 | 0.005 | 0.17 | 0.0002 | 0 | 0 | 0 | 0.02 |  |  | 0 | [10 empty] | 0 | München 1904.174 |  | AES | Group 5 | Fahlerz | [5 empty] | SAM 1968, vol. 2; Krause 2003, n° 15023
SAM 15024 | Spangenbarren | Spangenbarren | 704 | [5 empty] | Waging I | 4 | A2a |  |  |  | 0.57 | 0 | 0.14 | 0.05 | 0.005 | 0.2 | 0.0002 | 0 | 0 | 0.04 | 0.03 |  |  | 0 | [10 empty] | 0 | München 1904.174 |  | AES | Group 11 | Fahlerz | [5 empty] | SAM 1968, vol. 2; Krause 2003, n° 15024
SAM 15025 | Spangenbarren | Spangenbarren | 704 | [5 empty] | Waging I | 4 | A2a |  |  |  | 0.02 | 0.1 | 1.85 | 1.15 | 0.29 | 1 | 0.014 | 0 | 0 | 0.04 | 0.02 |  |  | 0 | [10 empty] | 0 | München 1904.174 |  | AES | Group 16 | Fahlerz | [5 empty] | SAM 1968, vol. 2; Krause 2003, n° 15025
SAM 15026 | Spangenbarren | Spangenbarren | 704 | [5 empty] | Waging I | 4 | A2a |  |  |  | 0.66 | 0.05 | 3.6 | 0.22 | 0.31 | 1.45 | 0.008 | 0 | 0 | 0.05 | 0.02 |  |  | 0 | [10 empty] | 0 | München 1904.174 |  | AES | Group 16 | Fahlerz | [5 empty] | SAM 1968, vol. 2; Krause 2003, n° 15026
SAM 15027 | Spangenbarren | Spangenbarren | 704 | [5 empty] | Waging I | 4 | A2a |  |  |  | 2.1 | 0 | 0.24 | 0.06 | 0.005 | 0.21 | 0.0002 | 0 | 0 | 0 | 0.02 |  |  | 0 | [10 empty] | 0 | München 1904.174 |  | AES | Group 11 | Bronze | [5 empty] | SAM 1968, vol. 2; Krause 2003, n° 15027
SAM 15028 | Spangenbarren | Spangenbarren | 704 | [5 empty] | Waging I | 4 | A2a |  |  |  | 1.8 | 0 | 0.53 | 0.04 | 0.005 | 0.52 | 0.0002 | 0 | 0 | 0 | 0.001 |  |  | 0 | [10 empty] | 0 | München 1904.174 |  | AES | Group 11 | Bronze | [5 empty] | SAM 1968, vol. 2; Krause 2003, n° 15028
SAM 15029 | Spangenbarren | Spangenbarren | 704 | [5 empty] | Waging I | 4 | A2a |  |  |  | 4.3 | 0 | 0.16 | 0.2 | 0.01 | 0.23 | 0.0002 | 0 | 0 | 0 | 0.02 |  |  | 0 | [10 empty] | 0 | München 1904.174 |  | AES | Group 14 | Bronze | [5 empty] | SAM 1968, vol. 2; Krause 2003, n° 15029
SAM 15030 | Spangenbarren, fragm. | Spangenbarren, fragm. | 704 | [5 empty] | Waging I | 4 | A2a |  |  |  | 0 | 0 | 0.66 | 3 | 0.5 | 0.002 | 0.057 | 0 | 0 | 0 | 0.001 |  |  | 0 | [10 empty] | 0 | München 1904.174 |  | AES | Group 12 | Fahlerz | [5 empty] | SAM 1968, vol. 2; Krause 2003, n° 15030
SAM 15031 | Spangenbarren | Spangenbarren | 704 | [5 empty] | Waging I | 4 | A2a |  |  |  | 0.71 | 0.72 | 0.56 | 2.8 | 0.04 | 0.77 | 0 | 0 | 0 | 0.005 | 0.02 |  |  | 0 | [10 empty] | 0 | München 1904.174 |  | AES | Group 14 | Fahlerz | [5 empty] | SAM 1968, vol. 2; Krause 2003, n° 15031
SAM 15032 | Spangenbarren | Spangenbarren | 704 | [5 empty] | Waging I | 4 | A2a |  |  |  | 0.43 | 0.002 | 0.61 | 0.28 | 0.005 | 0.15 | 0.0002 | 0 | 0 | 0 | 0.02 |  |  | 0 | [10 empty] | 0 | München 1904.174 |  | AES | Group 14 | Fahlerz | [5 empty] | SAM 1968, vol. 2; Krause 2003, n° 15032
SAM 15033 | Spangenbarren | Spangenbarren | 704 | [5 empty] | Waging I | 4 | A2a |  |  |  | 0 | 0 | 2.2 | 3.1 | 0.7 | 0 | 0.11 | 0 | 0 | 0 | 0 |  |  | 0 | [10 empty] | 0 | München 1904.174 |  | AES | Group 12 | Fahlerz | [5 empty] | SAM 1968, vol. 2; Krause 2003, n° 15033
SAM 15034 | Spangenbarren | Spangenbarren | 704 | [5 empty] | Waging I | 4 | A2a |  |  |  | 0 | 0 | 0.41 | 1.3 | 0.5 | 0.01 | 0.051 | 0 | 0 | 0 | 0.001 |  |  | 0 | [10 empty] | 0 | München 1904.174 |  | AES | Group 12 | Fahlerz | [5 empty] | SAM 1968, vol. 2; Krause 2003, n° 15034
SAM 15035 | Spangenbarren | Spangenbarren | 704 | [5 empty] | Waging I | 4 | A2a |  |  |  | 1.85 | 0.002 | 0.12 | 0.06 | 0.005 | 0.14 | 0.0002 | 0 | 0 | 0 | 0.03 |  |  | 0 | [10 empty] | 0 | München 1904.174 |  | AES | Group 11 | Bronze | [5 empty] | SAM 1968, vol. 2; Krause 2003, n° 15035
SAM 15036 | Spangenbarren | Spangenbarren | 704 | [5 empty] | Waging I | 4 | A2a |  |  |  | 0 | 0 | 2 | 1.2 | 0.67 | 0 | 0.047 | 0 | 0 | 0 | 0 |  |  | 0 | [10 empty] | 0 | München 1904.174 |  | AES | Group 12 | Fahlerz | [5 empty] | SAM 1968, vol. 2; Krause 2003, n° 15036
SAM 15037 | Spangenbarren | Spangenbarren | 704 | [5 empty] | Waging I | 4 | A2a |  |  |  | 0.85 | 0 | 0.31 | 0.14 | 0.005 | 0.16 | 0 | 0 | 0 | 0 | 0.03 |  |  | 0 | [10 empty] | 0 | München 1904.174 |  | AES | Group 14 | Fahlerz | [5 empty] | SAM 1968, vol. 2; Krause 2003, n° 15037
SAM 15038 | Spangenbarren | Spangenbarren | 704 | [5 empty] | Waging I | 4 | A2a |  |  |  | 0 | 0 | 2 | 1.5 | 0.66 | 0 | 0.043 | 0 | 0 | 0 | 0 |  |  | 0 | [10 empty] | 0 | München 1904.174 |  | AES | Group 12 | Fahlerz | [5 empty] | SAM 1968, vol. 2; Krause 2003, n° 15038
SAM 15039 | Spangenbarren | Spangenbarren | 704 | [5 empty] | Waging I | 4 | A2a |  |  |  | 2.3 | 0 | 0.09 | 0.04 | 0.01 | 0.17 | 0.0002 | 0 | 0 | 0 | 0.02 |  |  | 0 | [10 empty] | 0 | München 1904.174 |  | AES | Group 5 | Bronze | [5 empty] | SAM 1968, vol. 2; Krause 2003, n° 15039
SAM 15040 | Spangenbarren | Spangenbarren | 704 | [5 empty] | Waging I | 4 | A2a |  |  |  | 0.02 | 0.002 | 2.1 | 0.11 | 0.11 | 0.48 | 0.0002 | 0 | 0 | 0.005 | 0.02 |  |  | 0 | [10 empty] | 0 | München 1904.174 |  | AES | Group 16 | Fahlerz | [5 empty] | SAM 1968, vol. 2; Krause 2003, n° 15040
SAM 15041 | Spangenbarren | Spangenbarren | 704 | [5 empty] | Waging I | 4 | A2a |  |  |  | 1.85 | 0 | 0.01 | 0.007 | 0.002 | 0.16 | 0 | 0 | 0 | 0 | 0.02 |  |  | 0 | [10 empty] | 0 | München 1904.174 |  | AES | Group 5 | Bronze | [5 empty] | SAM 1968, vol. 2; Krause 2003, n° 15041
SAM 15042 | Spangenbarren, fragm. | Spangenbarren, fragm. | 704 | [5 empty] | Waging I | 4 | A2a |  |  |  | 0.67 | 0 | 0.1 | 0.1 | 0.03 | 0.08 | 0.0002 | 0 | 0 | 0 | 0.02 |  |  | 0 | [10 empty] | 0 | München 1904.174 |  | AES | Group 6 | Fahlerz | [5 empty] | SAM 1968, vol. 2; Krause 2003, n° 15042
SAM 15043 | Spangenbarren | Spangenbarren | 704 | [5 empty] | Waging I | 4 | A2a |  |  |  | 2.6 | 0 | 0.66 | 0.02 | 0.005 | 0.45 | 0.0002 | 0 | 0 | 0 | 0.001 |  |  | 0 | [10 empty] | 0 | München 1904.174 |  | AES | Group 11 | Bronze | [5 empty] | SAM 1968, vol. 2; Krause 2003, n° 15043
SAM 15044 | Spangenbarren | Spangenbarren | 704 | [5 empty] | Waging I | 4 | A2a |  |  |  | 1.4 | 0 | 0.15 | 0.03 | 0.005 | 0.16 | 0.0002 | 0 | 0 | 0 | 0.001 |  |  | 0 | [10 empty] | 0 | München 1904.174 |  | AES | Group 11 | Bronze | [5 empty] | SAM 1968, vol. 2; Krause 2003, n° 15044
SAM 15045 | Spangenbarren | Spangenbarren | 704 | [5 empty] | Waging I | 4 | A2a |  |  |  | 5 | 0 | 0.05 | 0.01 | 0.005 | 0.2 | 0.0002 | 0 | 0 | 0 | 0.02 |  |  | 0 | [10 empty] | 0 | München 1904.174 |  | AES | Group 5 | Bronze | [5 empty] | SAM 1968, vol. 2; Krause 2003, n° 15045
SAM 15046 | Spangenbarren | Spangenbarren | 704 | [5 empty] | Waging I | 4 | A2a |  |  |  | 0.53 | 0 | 0.43 | 0.07 | 0.002 | 0.48 | 0.0002 | 0 | 0 | 0 | 0.001 |  |  | 0 | [10 empty] | 0 | München 1904.174 |  | AES | Group 11 | Fahlerz | [5 empty] | SAM 1968, vol. 2; Krause 2003, n° 15046
SAM 15047 | Spangenbarren | Spangenbarren | 704 | [5 empty] | Waging I | 4 | A2a |  |  |  | 0 | 0 | 2.6 | 2.5 | 1 | 0 | 0.082 | 0 | 0 | 0 | 0.001 |  |  | 0 | [10 empty] | 0 | München 1904.174 | Ag>1 | AES | Group 12 | Fahlerz | [5 empty] | SAM 1968, vol. 2; Krause 2003, n° 15047
SAM 15048 | Spangenbarren | Spangenbarren | 704 | [5 empty] | Waging I | 4 | A2a |  |  |  | 0.42 | 0 | 0.43 | 0.04 | 0.005 | 0.26 | 0.0002 | 0 | 0 | 0 | 0.02 |  |  | 0 | [10 empty] | 0 | München 1904.174 |  | AES | Group 11 | Fahlerz | [5 empty] | SAM 1968, vol. 2; Krause 2003, n° 15048
SAM 15049 | Spangenbarren | Spangenbarren | 704 | [5 empty] | Waging I | 4 | A2a |  |  |  | 0.25 | 0 | 0.09 | 0.05 | 0.002 | 0.16 | 0.0002 | 0 | 0 | 0 | 0.001 |  |  | 0 | [10 empty] | 0 | München 1904.174 |  | AES | Group 5 | Fahlerz | [5 empty] | SAM 1968, vol. 2; Krause 2003, n° 15049
SAM 15050 | Spangenbarren | Spangenbarren | 704 | [5 empty] | Waging I | 4 | A2a |  |  |  | 1.3 | 0 | 0.02 | 0.06 | 0.005 | 0.43 | 0.0002 | 0 | 0 | 0 | 0.02 |  |  | 0 | [10 empty] | 0 | München 1904.174 |  | AES | Group 5 | Bronze | [5 empty] | SAM 1968, vol. 2; Krause 2003, n° 15050
SAM 15051 | Spangenbarren | Spangenbarren | 704 | [5 empty] | Waging I | 4 | A2a |  |  |  | 0.63 | 0.02 | 3 | 0.25 | 0.34 | 1.25 | 0.007 | 0 | 0 | 0.04 | 0.001 |  |  | 0 | [10 empty] | 0 | München 1904.174 |  | AES | Group 16 | Fahlerz | [5 empty] | SAM 1968, vol. 2; Krause 2003, n° 15051
SAM 15052 | Spangenbarren | Spangenbarren | 704 | [5 empty] | Waging I | 4 | A2a |  |  |  | 0.04 | 0 | 0.03 | 0.03 | 0.002 | 0.28 | 0 | 0 | 0 | 0 | 0.02 |  |  | 0 | [10 empty] | 0 | München 1904.174 |  | AES | Group 5 | Fahlerz | [5 empty] | SAM 1968, vol. 2; Krause 2003, n° 15052
SAM 15053 | Spangenbarren | Spangenbarren | 704 | [5 empty] | Waging I | 4 | A2a |  |  |  | 0.07 | 0.03 | 0.95 | 2.2 | 0.62 | 0.07 | 0.036 | 0 | 0 | 0 | 0.001 |  |  | 0 | [10 empty] | 0 | München 1904.174 |  | AES | Group 12 | Fahlerz | [5 empty] | SAM 1968, vol. 2; Krause 2003, n° 15053
SAM 15054 | Spangenbarren | Spangenbarren | 704 | [5 empty] | Waging I | 4 | A2a |  |  |  | 0 | 0 | 2.2 | 1.4 | 0.79 | 0 | 0.053 | 0 | 0 | 0 | 0 |  |  | 0 | [10 empty] | 0 | München 1904.174 |  | AES | Group 12 | Fahlerz | [5 empty] | SAM 1968, vol. 2; Krause 2003, n° 15054
SAM 15055 | Spangenbarren | Spangenbarren | 704 | [5 empty] | Waging I | 4 | A2a |  |  |  | 0 | 0 | 1.75 | 1.3 | 0.71 | 0 | 0.057 | 0 | 0 | 0 | 0 |  |  | 0 | [10 empty] | 0 | München 1904.174 |  | AES | Group 12 | Fahlerz | [5 empty] | SAM 1968, vol. 2; Krause 2003, n° 15055
SAM 15056 | Spangenbarren | Spangenbarren | 704 | [5 empty] | Waging I | 4 | A2a |  |  |  | 1.55 | 0 | 0.01 | 0.01 | 0.005 | 0.41 | 0.0002 | 0 | 0 | 0.06 | 0.03 |  |  | 0 | [10 empty] | 0 | München 1904.174 |  | AES | Group 5 | Bronze | [5 empty] | SAM 1968, vol. 2; Krause 2003, n° 15056
SAM 15057 | Spangenbarren | Spangenbarren | 704 | [5 empty] | Waging I | 4 | A2a |  |  |  | 0.76 | 0 | 0.14 | 0.03 | 0.002 | 0.13 | 0.0002 | 0 | 0 | 0 | 0.001 |  |  | 0 | [10 empty] | 0 | München 1904.174 |  | AES | Group 11 | Fahlerz | [5 empty] | SAM 1968, vol. 2; Krause 2003, n° 15057
SAM 15058 | Spangenbarren | Spangenbarren | 704 | [5 empty] | Waging I | 4 | A2a |  |  |  | 0 | 0 | 1.05 | 2.7 | 0.48 | 0.005 | 0.049 | 0 | 0 | 0 | 0.001 |  |  | 0 | [10 empty] | 0 | München 1904.174 |  | AES | Group 12 | Fahlerz | [5 empty] | SAM 1968, vol. 2; Krause 2003, n° 15058
SAM 15059 | Spangenbarren | Spangenbarren | 704 | [5 empty] | Waging I | 4 | A2a |  |  |  | 2 | 0 | 0.23 | 0.02 | 0.005 | 0.45 | 0.0002 | 0 | 0 | 0 | 0.02 |  |  | 0 | [10 empty] | 0 | München 1904.174 |  | AES | Group 11 | Bronze | [5 empty] | SAM 1968, vol. 2; Krause 2003, n° 15059
SAM 15060 | Spangenbarren | Spangenbarren | 704 | [5 empty] | Waging I | 4 | A2a |  |  |  | 0 | 0 | 1.7 | 1.2 | 0.65 | 0 | 0.062 | 0 | 0 | 0 | 0.02 |  |  | 0 | [10 empty] | 0 | München 1904.174 |  | AES | Group 12 | Fahlerz | [5 empty] | SAM 1968, vol. 2; Krause 2003, n° 15060
SAM 15061 | Spangenbarren | Spangenbarren | 704 | [5 empty] | Waging I | 4 | A2a |  |  |  | 0 | 0 | 2.5 | 2.1 | 0.76 | 0.002 | 0.089 | 0 | 0 | 0 | 0 |  |  | 0 | [10 empty] | 0 | München 1904.174 |  | AES | Group 12 | Fahlerz | [5 empty] | SAM 1968, vol. 2; Krause 2003, n° 15061
SAM 15062 | Spangenbarren, fragm. | Spangenbarren, fragm. | 704 | [5 empty] | Waging I | 4 | A2a |  |  |  | 0.8 | 0 | 0.09 | 0.03 | 0.005 | 0.1 | 0.0002 | 0 | 0 | 0 | 0.02 |  |  | 0 | [10 empty] | 0 | München 1904.174 |  | AES | Group 5 | Fahlerz | [5 empty] | SAM 1968, vol. 2; Krause 2003, n° 15062
SAM 15063 | Spangenbarren | Spangenbarren | 704 | [5 empty] | Waging I | 4 | A2a |  |  |  | 0 | 0 | 1.15 | 2.2 | 0.38 | 0 | 0.049 | 0 | 0 | 0 | 0 |  |  | 0 | [10 empty] | 0 | München 1904.174 |  | AES | Group 12 | Fahlerz | [5 empty] | SAM 1968, vol. 2; Krause 2003, n° 15063
SAM 15064 | Spangenbarren, fragm. | Spangenbarren, fragm. | 704 | [5 empty] | Waging I | 4 | A2a |  |  |  | 0 | 0 | 2.6 | 2.1 | 0.94 | 0 | 0.064 | 0 | 0 | 0 | 0 |  |  | 0 | [10 empty] | 0 | München 1904.174 |  | AES | Group 12 | Fahlerz | [5 empty] | SAM 1968, vol. 2; Krause 2003, n° 15064
SAM 15065 | Spangenbarren, fragm. | Spangenbarren, fragm. | 704 | [5 empty] | Waging I | 4 | A2a |  |  |  | 0 | 0 | 2.6 | 2 | 0.82 | 0 | 0.065 | 0 | 0 | 0 | 0 |  |  | 0 | [10 empty] | 0 | München 1904.174 |  | AES | Group 12 | Fahlerz | [5 empty] | SAM 1968, vol. 2; Krause 2003, n° 15065
SAM 15066 | Spangenbarren, fragm. | Spangenbarren, fragm. | 704 | [5 empty] | Waging I | 4 | A2a |  |  |  | 0 | 0 | 2.4 | 2.7 | 0.86 | 0 | 0.07 | 0 | 0 | 0 | 0.001 |  |  | 0 | [10 empty] | 0 | München 1904.174 |  | AES | Group 12 | Fahlerz |  |  |  |  | 0.83719±7 | SAM 1968, vol. 2; Krause 2003, n° 15066
SAM 15067 | Spangenbarren | Spangenbarren | 704 | [5 empty] | Waging I | 4 | A2a |  |  |  | 0 | 0 | 1.9 | 1.4 | 0.74 | 0 | 0.052 | 0 | 0 | 0 | 0 |  |  | 0 | [10 empty] | 0 | München 1904.174 |  | AES | Group 12 | Fahlerz | [5 empty] | SAM 1968, vol. 2; Krause 2003, n° 15067
SAM 15068 | Spangenbarren | Spangenbarren | 704 | [5 empty] | Waging I | 4 | A2a |  |  |  | 0 | 0 | 2.2 | 2.7 | 0.76 | 0 | 0.082 | 0 | 0 | 0 | 0.001 |  |  | 0 | [10 empty] | 0 | München 1904.174 |  | AES | Group 12 | Fahlerz | [5 empty] | SAM 1968, vol. 2; Krause 2003, n° 15068
SAM 15069 | Spangenbarren, fragm. | Spangenbarren, fragm. | 704 | [5 empty] | Waging I | 4 | A2a |  |  |  | 0 | 0 | 2.6 | 2 | 1 | 0 | 0.059 | 0 | 0 | 0 | 0 |  |  | 0 | [10 empty] | 0 | München 1904.174 |  | AES | Group 12 | Fahlerz | [5 empty] | SAM 1968, vol. 2; Krause 2003, n° 15069
SAM 15070 | Spangenbarren | Spangenbarren | 704 | [5 empty] | Waging I | 4 | A2a |  |  |  | 0.43 | 0.05 | 3.5 | 0.25 | 0.35 | 0.88 | 0.009 | 0 | 0 | 0.005 | 0.001 |  |  | 0 | [10 empty] | 0 | München 1904.174 |  | AES | Group 16 | Fahlerz | [5 empty] | SAM 1968, vol. 2; Krause 2003, n° 15070
SAM 15071 | Spangenbarren | Spangenbarren | 704 | [5 empty] | Waging I | 4 | A2a |  |  |  | 0 | 0 | 2 | 1.75 | 0.67 | 0 | 0.066 | 0 | 0 | 0 | 0.001 |  |  | 0 | [10 empty] | 0 | München 1904.174 |  | AES | Group 12 | Fahlerz | [5 empty] | SAM 1968, vol. 2; Krause 2003, n° 15071
SAM 15072 | Spangenbarren | Spangenbarren | 704 | [5 empty] | Waging I | 4 | A2a |  |  |  | 0.82 | 0.002 | 1.95 | 0.09 | 0.03 | 0.32 | 0.003 | 0 | 0 | 0 | 0.001 |  |  | 0 | [10 empty] | 0 | München 1904.174 |  | AES | Group 11 | Fahlerz | [5 empty] | SAM 1968, vol. 2; Krause 2003, n° 15072
SAM 15073 | Spangenbarren | Spangenbarren | 704 | [5 empty] | Waging I | 4 | A2a |  |  |  | 1.3 | 0 | 0.15 | 0.05 | 0.005 | 0.23 | 0.0002 | 0 | 0 | 0 | 0.02 |  |  | 0 | [10 empty] | 0 | München 1904.174 |  | AES | Group 11 | Bronze | [5 empty] | SAM 1968, vol. 2; Krause 2003, n° 15073
SAM 15074 | Spangenbarren | Spangenbarren | 704 | [5 empty] | Waging I | 4 | A2a |  |  |  | 1.8 | 0 | 0.23 | 0.09 | 0.005 | 0.16 | 0 | 0 | 0 | 0 | 0.02 |  |  | 0 | [10 empty] | 0 | München 1904.174 |  | AES | Group 11 | Bronze | [5 empty] | SAM 1968, vol. 2; Krause 2003, n° 15074
SAM 15075 | Spangenbarren | Spangenbarren | 704 | [5 empty] | Waging I | 4 | A2a |  |  |  | 0 | 0 | 2.6 | 2.3 | 0.74 | 0 | 0.064 | 0 | 0 | 0 | 0 |  |  | 0 | [10 empty] | 0 | München 1904.174 |  | AES | Group 12 | Fahlerz | [5 empty] | SAM 1968, vol. 2; Krause 2003, n° 15075
SAM 15076 | Spangenbarren | Spangenbarren | 704 | [5 empty] | Waging I | 4 | A2a |  |  |  | 0 | 0 | 1.85 | 2.3 | 0.86 | 0.04 | 0.06 | 0 | 0 | 0 | 0.02 |  |  | 0 | [10 empty] | 0 | München 1904.174 |  | AES | Group 12 | Fahlerz | [5 empty] | SAM 1968, vol. 2; Krause 2003, n° 15076
SAM 15077 | Spangenbarren | Spangenbarren | 704 | [5 empty] | Waging I | 4 | A2a |  |  |  | 0.12 | 0 | 0.1 | 0.07 | 0.005 | 0.13 | 0.0002 | 0 | 0 | 0 | 0.03 |  |  | 0 | [10 empty] | 0 | München 1904.174 |  | AES | Group 11 | Fahlerz | [5 empty] | SAM 1968, vol. 2; Krause 2003, n° 15077
SAM 15078 | Spangenbarren | Spangenbarren | 704 | [5 empty] | Waging I | 4 | A2a |  |  |  | 0 | 0 | 2.6 | 2.9 | 0.91 | 0 | 0.087 | 0 | 0 | 0 | 0 |  |  | 0 | [10 empty] | 0 | München 1904.174 |  | AES | Group 12 | Fahlerz | [5 empty] | SAM 1968, vol. 2; Krause 2003, n° 15078
SAM 15079 | Spangenbarren | Spangenbarren | 704 | [5 empty] | Waging I | 4 | A2a |  |  |  | 0.23 | 0.02 | 3.6 | 0.24 | 0.45 | 0.58 | 0.029 | 0 | 0 | 0 | 0.001 |  |  | 0 | [10 empty] | 0 | München 1904.174 |  | AES | Group 16 | Fahlerz | [5 empty] | SAM 1968, vol. 2; Krause 2003, n° 15079
SAM 15080 | Spangenbarren | Spangenbarren | 704 | [5 empty] | Waging I | 4 | A2a |  |  |  | 0.84 | 0.002 | 0.6 | 0.09 | 0.005 | 0.62 | 0 | 0 | 0 | 0.005 | 0.03 |  |  | 0 | [10 empty] | 0 | München 1904.174 |  | AES | Group 11 | Fahlerz | [5 empty] | SAM 1968, vol. 2; Krause 2003, n° 15080
SAM 15081 | Spangenbarren | Spangenbarren | 704 | [5 empty] | Waging I | 4 | A2a |  |  |  | 1.75 | 0 | 0.2 | 0.03 | 0.005 | 1.15 | 0 | 0 | 0 | 0.005 | 0.03 |  |  | 0 | [10 empty] | 0 | München 1904.174 |  | AES | Group 11 | Bronze | [5 empty] | SAM 1968, vol. 2; Krause 2003, n° 15081
SAM 15082 | Spangenbarren, fragm. | Spangenbarren, fragm. | 704 | [5 empty] | Waging I | 4 | A2a |  |  |  | 0 | 0 | 2.3 | 1.75 | 0.82 | 0 | 0.058 | 0 | 0 | 0 | 0.001 |  |  | 0 | [10 empty] | 0 | München 1904.174 |  | AES | Group 12 | Fahlerz | [5 empty] | SAM 1968, vol. 2; Krause 2003, n° 15082
SAM 15083 | Spangenbarren, fragm. | Spangenbarren, fragm. | 704 | [5 empty] | Waging I | 4 | A2a |  |  |  | 0 | 0.002 | 1.05 | 0.13 | 0.005 | 0.26 | 0 | 0 | 0 | 0 | 0.02 |  |  | 0 | [10 empty] | 0 | München 1904.174 |  | AES | Group 14 | Fahlerz | [5 empty] | SAM 1968, vol. 2; Krause 2003, n° 15083
SAM 15084 | Spangenbarren | Spangenbarren | 704 | [5 empty] | Waging I | 4 | A2a |  |  |  | 0.91 | 0 | 0.17 | 0.07 | 0.005 | 0.12 | 0 | 0 | 0 | 0 | 0.03 |  |  | 0 | [10 empty] | 0 | München 1904.174 |  | AES | Group 11 | Fahlerz | [5 empty] | SAM 1968, vol. 2; Krause 2003, n° 15084
SAM 15085 | Spangenbarren | Spangenbarren | 704 | [5 empty] | Waging I | 4 | A2a |  |  |  | 0.66 | 0 | 0.03 | 0.05 | 0.005 | 0.1 | 0.0002 | 0 | 0 | 0 | 0.02 |  |  | 0 | [10 empty] | 0 | München 1904.174 |  | AES | Group 5 | Fahlerz | [5 empty] | SAM 1968, vol. 2; Krause 2003, n° 15085
SAM 15086 | Spangenbarren | Spangenbarren | 704 | [5 empty] | Waging I | 4 | A2a |  |  |  | 0 | 0 | 2.2 | 1.4 | 0.64 | 0 | 0.057 | 0 | 0 | 0 | 0.02 |  |  | 0 | [10 empty] | 0 | München 1904.174 |  | AES | Group 12 | Fahlerz | [5 empty] | SAM 1968, vol. 2; Krause 2003, n° 15086
SAM 15087 | Spangenbarren | Spangenbarren | 704 | [5 empty] | Waging I | 4 | A2a |  |  |  | 0 | 0 | 2.3 | 1.45 | 0.86 | 0 | 0.061 | 0 | 0 | 0 | 0 |  |  | 0 | [10 empty] | 0 | München 1904.174 |  | AES | Group 12 | Fahlerz | [5 empty] | SAM 1968, vol. 2; Krause 2003, n° 15087
SAM 15088 | Spangenbarren | Spangenbarren | 704 | [5 empty] | Waging I | 4 | A2a |  |  |  | 0.73 | 0 | 3.3 | 0.14 | 0.29 | 0.66 | 0.008 | 0 | 0 | 0.005 | 0.001 |  |  | 0 | [10 empty] | 0 | München 1904.174 |  | AES | Group 16 | Fahlerz | [5 empty] | SAM 1968, vol. 2; Krause 2003, n° 15088
SAM 15089 | Spangenbarren | Spangenbarren | 704 | [5 empty] | Waging I | 4 | A2a |  |  |  | 0.05 | 0.01 | 0.81 | 0.49 | 0.07 | 0.57 | 0.003 | 0 | 0 | 0.005 | 0.02 |  |  | 0 | [10 empty] | 0 | München 1904.174 |  | AES | Group 14 | Fahlerz |  |  |  |  | 0.83704±17 | SAM 1968, vol. 2; Krause 2003, n° 15089
SAM 15090 | Spangenbarren | Spangenbarren | 704 | [5 empty] | Waging I | 4 | A2a |  |  |  | 0 | 0 | 1.45 | 2.8 | 0.53 | 0.002 | 0.055 | 0 | 0 | 0 | 0 |  |  | 0 | [10 empty] | 0 | München 1904.174 |  | AES | Group 12 | Fahlerz | [5 empty] | SAM 1968, vol. 2; Krause 2003, n° 15090
SAM 15091 | Spangenbarren, fragm. | Spangenbarren, fragm. | 704 | [5 empty] | Waging I | 4 | A2a |  |  |  | 0 | 0 | 2.2 | 1.7 | 0.82 | 0 | 0.07 | 0 | 0 | 0 | 0.02 |  |  | 0 | [10 empty] | 0 | München 1904.174 |  | AES | Group 12 | Fahlerz | [5 empty] | SAM 1968, vol. 2; Krause 2003, n° 15091
SAM 15092 | Spangenbarren, fragm. | Spangenbarren, fragm. | 704 | [5 empty] | Waging I | 4 | A2a |  |  |  | 0 | 0 | 1.85 | 1.9 | 0.62 | 0 | 0.065 | 0 | 0 | 0 | 0.001 |  |  | 0 | [10 empty] | 0 | München 1904.174 |  | AES | Group 12 | Fahlerz | [5 empty] | SAM 1968, vol. 2; Krause 2003, n° 15092
SAM 15093 | Spangenbarren | Spangenbarren | 704 | [5 empty] | Waging I | 4 | A2a |  |  |  | 1.6 | 0 | 0.01 | 0.01 | 0.005 | 0.18 | 0.0002 | 0 | 0 | 0 | 0.03 |  |  | 0 | [10 empty] | 0 | München 1904.174 |  | AES | Group 5 | Bronze | [5 empty] | SAM 1968, vol. 2; Krause 2003, n° 15093
SAM 15094 | Spangenbarren | Spangenbarren | 704 | [5 empty] | Waging I | 4 | A2a |  |  |  | 0.3 | 0 | 0.68 | 0.08 | 0.005 | 0.15 | 0 | 0 | 0 | 0 | 0.001 |  |  | 0 | [10 empty] | 0 | München 1904.174 |  | AES | Group 11 | Fahlerz | [5 empty] | SAM 1968, vol. 2; Krause 2003, n° 15094
SAM 15095 | Spangenbarren | Spangenbarren | 704 | [5 empty] | Waging I | 4 | A2a |  |  |  | 0.14 | 0 | 0.06 | 0.2 | 0.002 | 0.35 | 0.0002 | 0 | 0 | 0.03 | 0.03 |  |  | 0 | [10 empty] | 0 | München 1904.174 |  | AES | Group 10 | Fahlerz | [5 empty] | SAM 1968, vol. 2; Krause 2003, n° 15095
SAM 15096 | Spangenbarren | Spangenbarren | 704 | [5 empty] | Waging I | 4 | A2a |  |  |  | 2.6 | 0 | 0.17 | 0.08 | 0.005 | 0.27 | 0.0002 | 0 | 0 | 0 | 0.02 |  |  | 0 | [10 empty] | 0 | München 1904.174 |  | AES | Group 11 | Bronze | [5 empty] | SAM 1968, vol. 2; Krause 2003, n° 15096
SAM 15097 | Spangenbarren | Spangenbarren | 704 | [5 empty] | Waging I | 4 | A2a |  |  |  | 0 | 0 | 2.1 | 2.3 | 0.74 | 0 | 0.064 | 0 | 0 | 0 | 0 |  |  | 0 | [10 empty] | 0 | München 1904.174 |  | AES | Group 12 | Fahlerz | [5 empty] | SAM 1968, vol. 2; Krause 2003, n° 15097
SAM 15098 | Spangenbarren | Spangenbarren | 704 | [5 empty] | Waging I | 4 | A2a |  |  |  | 0 | 0 | 1.7 | 1.7 | 0.56 | 0 | 0.056 | 0 | 0 | 0 | 0 |  |  | 0 | [10 empty] | 0 | München 1904.174 |  | AES | Group 12 | Fahlerz | [5 empty] | SAM 1968, vol. 2; Krause 2003, n° 15098
SAM 15099 | Spangenbarren | Spangenbarren | 704 | [5 empty] | Waging I | 4 | A2a |  |  |  | 2.8 | 0 | 0.13 | 0.12 | 0.002 | 0.21 | 0.0002 | 0 | 0 | 0 | 0.03 |  |  | 0 | [10 empty] | 0 | München 1904.174 |  | AES | Group 14 | Bronze | [5 empty] | SAM 1968, vol. 2; Krause 2003, n° 15099
SAM 15100 | Spangenbarren | Spangenbarren | 704 | [5 empty] | Waging I | 4 | A2a |  |  |  | 0.03 | 0.002 | 1.2 | 0.07 | 0.005 | 0.21 | 0.0002 | 0 | 0 | 0.02 | 0.03 |  |  | 0 | [10 empty] | 0 | München 1904.174.3 |  | AES | Group 11 | Fahlerz | [5 empty] | SAM 1968, vol. 2; Krause 2003, n° 15100
SAM 15101 | Spangenbarren, fragm. | Spangenbarren, fragm. | 704 | [5 empty] | Waging I | 4 | A2a |  |  |  | 0.01 | 0 | 1.5 | 0.03 | 0.02 | 0.16 | 0.004 | 0 | 0 | 0.02 | 0.02 |  |  | 0 | [10 empty] | 0 | München 1904.174 |  | AES | Group 11 | Fahlerz | [5 empty] | SAM 1968, vol. 2; Krause 2003, n° 15101
SAM 15102 | Spangenbarren, fragm. | Spangenbarren, fragm. | 704 | [5 empty] | Waging I | 4 | A2a |  |  |  | 0 | 0 | 0.78 | 2.5 | 0.52 | 0.002 | 0.052 | 0 | 0 | 0 | 0.001 |  |  | 0 | [10 empty] | 0 | München 1904.174 |  | AES | Group 12 | Fahlerz | [5 empty] | SAM 1968, vol. 2; Krause 2003, n° 15102
SAM 15103 | Spangenbarren, fragm. | Spangenbarren, fragm. | 704 | [5 empty] | Waging I | 4 | A2a |  |  |  | 0.54 | 0 | 0.15 | 0.09 | 0.03 | 0.08 | 0.0002 | 0 | 0 | 0 | 0.02 |  |  | 0 | [10 empty] | 0 | München 1904.174 |  | AES | Group 2 | Arsenical copper | [5 empty] | SAM 1968, vol. 2; Krause 2003, n° 15103
SAM 15104 | Spangenbarren, fragm. | Spangenbarren, fragm. | 704 | [5 empty] | Waging I | 4 | A2a |  |  |  | 0.63 | 0 | 0.14 | 0.03 | 0.005 | 0.1 | 0.0002 | 0 | 0 | 0 | 0.02 |  |  | 0 | [10 empty] | 0 | München 1904.174 |  | AES | Group 11 | Fahlerz | [5 empty] | SAM 1968, vol. 2; Krause 2003, n° 15104
SAM 15105 | Spangenbarren, fragm. | Spangenbarren, fragm. | 704 | [5 empty] | Waging I | 4 | A2a |  |  |  | 0 | 0 | 2 | 1.55 | 0.79 | 0 | 0.057 | 0 | 0 | 0 | 0 |  |  | 0 | [10 empty] | 0 | München 1904.174 |  | AES | Group 12 | Fahlerz | [5 empty] | SAM 1968, vol. 2; Krause 2003, n° 15105
SAM 15106 | Spangenbarren, fragm. | Spangenbarren, fragm. | 704 | [5 empty] | Waging I | 4 | A2a |  |  |  | 1.2 | 0 | 0.02 | 0.002 | 0.002 | 0.44 | 0 | 0 | 0 | 0.06 | 0.03 |  |  | 0 | [10 empty] | 0 | München 1904.174 |  | AES | Group 5 | Bronze | [5 empty] | SAM 1968, vol. 2; Krause 2003, n° 15106
SAM 15107 | Spangenbarren, fragm. | Spangenbarren, fragm. | 704 | [5 empty] | Waging I | 4 | A2a |  |  |  | 0 | 0 | 2.1 | 2.3 | 0.64 | 0 | 0.075 | 0 | 0 | 0 | 0 |  |  | 0 | [10 empty] | 0 | München 1904.174 |  | AES | Group 12 | Fahlerz | [5 empty] | SAM 1968, vol. 2; Krause 2003, n° 15107
SAM 15108 | Spangenbarren | Spangenbarren | 704 | [5 empty] | Waging I | 4 | A2a |  |  |  | 1.15 | 0 | 0.1 | 0.07 | 0.01 | 0.09 | 0 | 0 | 0 | 0 | 0.001 |  |  | 0 | [10 empty] | 0 | München 13.1426 |  | AES | Group 2 | Bronze | [5 empty] | SAM 1968, vol. 2; Krause 2003, n° 15108
SAM 15109 | Spangenbarren | Spangenbarren | 704 | [5 empty] | Waging I | 4 | A2a |  |  |  | 1.9 | 0.002 | 0.02 | 0.07 | 0.01 | 0.27 | 0 | 0 | 0 | 0 | 0.02 |  |  | 0 | [10 empty] | 0 | München 13.1427 |  | AES | Group 5 | Bronze | [5 empty] | SAM 1968, vol. 2; Krause 2003, n° 15109
SAM 15110 | Spangenbarren | Spangenbarren | 704 | [5 empty] | Waging I | 4 | A2a |  |  |  | 0.81 | 0 | 0.03 | 0.009 | 0.005 | 0.22 | 0.0002 | 0 | 0 | 0 | 0.02 |  |  | 0 | [10 empty] | 0 | München 13.1428 |  | AES | Group 5 | Fahlerz | [5 empty] | SAM 1968, vol. 2; Krause 2003, n° 15110
SAM 15111 | Spangenbarren | Spangenbarren | 704 | [5 empty] | Waging I | 4 | A2a |  |  |  | 0.16 | 0.05 | 2.8 | 1.9 | 0.28 | 1.55 | 0.008 | 0 | 0 | 0.05 | 0.02 |  |  | 0 | [10 empty] | 0 | München 13.1429 |  | AES | Group 16 | Fahlerz | [5 empty] | SAM 1968, vol. 2; Krause 2003, n° 15111
SAM 15112 | Spangenbarren | Spangenbarren | 704 | [5 empty] | Waging I | 4 | A2a |  |  |  | 0 | 0 | 1.7 | 2.3 | 0.49 | 0.03 | 0.097 | 0 | 0 | 0 | 0.001 |  |  | 0 | [10 empty] | 0 | München 13.1430 |  | AES | Group 12 | Fahlerz | [5 empty] | SAM 1968, vol. 2; Krause 2003, n° 15112
SAM 15113 | Spangenbarren | Spangenbarren | 704 | [5 empty] | Waging I | 4 | A2a |  |  |  | 0 | 0 | 2.5 | 1.4 | 0.98 | 0 | 0.055 | 0 | 0 | 0 | 0 |  |  | 0 | [10 empty] | 0 | München 1903.36.1 |  | AES | Group 12 | Fahlerz | [5 empty] | SAM 1968, vol. 2; Krause 2003, n° 15113
SAM 15114 | Spangenbarren | Spangenbarren | 704 | [5 empty] | Waging I | 4 | A2a |  |  |  | 1.1 | 0 | 0.02 | 0.002 | 0.002 | 0.08 | 0 | 0 | 0 | 0 | 0.001 |  |  | 0 | [10 empty] | 0 | München 1903.36.1 |  | AES | Group 1 | Bronze | [5 empty] | SAM 1968, vol. 2; Krause 2003, n° 15114
SAM 15115 | Spangenbarren | Spangenbarren | 704 | [5 empty] | Waging I | 4 | A2a |  |  |  | 1.2 | 0 | 0.02 | 0.009 | 0.002 | 0.12 | 0 | 0 | 0 | 0 | 0.02 |  |  | 0 | [10 empty] | 0 | München 1903.36.1 |  | AES | Group 5 | Bronze | [5 empty] | SAM 1968, vol. 2; Krause 2003, n° 15115
SAM 15116 | Spangenbarren | Spangenbarren | 704 | [5 empty] | Waging I | 4 | A2a |  |  |  | 0 | 0 | 1.6 | 2.8 | 0.68 | 0 | 0.068 | 0 | 0 | 0 | 0 |  |  | 0 | [10 empty] | 0 | München 1903.36.1 |  | AES | Group 12 | Fahlerz | [5 empty] | SAM 1968, vol. 2; Krause 2003, n° 15116
SAM 15117 | Spangenbarren | Spangenbarren | 704 | [5 empty] | Waging I | 4 | A2a |  |  |  | 0.01 | 0 | 1.45 | 0.02 | 0.005 | 0.1 | 0.0002 | 0 | 0 | 0.005 | 0.02 |  |  | 0 | [10 empty] | 0 | München 1903.36.2 |  | AES | Group 11 | Fahlerz |  |  |  |  | 0.85290±13 | SAM 1968, vol. 2; Krause 2003, n° 15117
SAM 15118 | Spangenbarren | Spangenbarren | 704 | [5 empty] | Waging I | 4 | A2a |  |  |  | 0.01 | 0.02 | 1.05 | 0.1 | 0.1 | 0.58 | 0.005 | 0 | 0 | 0.02 | 0.02 |  |  | 0 | [10 empty] | 0 | München 1903.36.2 |  | AES | Group 16 | Fahlerz | [5 empty] | SAM 1968, vol. 2; Krause 2003, n° 15118
SAM 15119 | Spangenbarren | Spangenbarren | 704 | [5 empty] | Waging I | 4 | A2a |  |  |  | 0.01 | 0.01 | 1.75 | 0.05 | 0.005 | 0.21 | 0.005 | 0 | 0 | 0 | 0.02 |  |  | 0 | [10 empty] | 0 | München 1903.36.2 |  | AES | Group 11 | Fahlerz | [5 empty] | SAM 1968, vol. 2; Krause 2003, n° 15119
SAM 15120 | Spangenbarren | Spangenbarren | 704 | [5 empty] | Waging I | 4 | A2a |  |  |  | 0.01 | 0.002 | 0.28 | 0.025 | 0.005 | 0.22 | 0 | 0 | 0 | 0.02 | 0.03 |  |  | 0 | [10 empty] | 0 | München 1903.36.2 | Sb<0.05 | AES | Group 11 | Fahlerz | [5 empty] | SAM 1968, vol. 2; Krause 2003, n° 15120
SAM 15121 | Spangenbarren, fragm. | Spangenbarren, fragm. | 704 | [5 empty] | Waging I | 4 | A2a |  |  |  | 0.01 | 0.02 | 0.47 | 0.29 | 0.005 | 0.7 | 0 | 0 | 0 | 0.02 | 0.03 |  |  | 0 | [10 empty] | 0 | München 1903.36.2 |  | AES | Group 14 | Fahlerz | [5 empty] | SAM 1968, vol. 2; Krause 2003, n° 15121
SAM 15122 | Spangenbarren, fragm. | Spangenbarren, fragm. | 704 | [5 empty] | Waging I | 4 | A2a |  |  |  | 0 | 0 | 1.8 | 1.85 | 0.62 | 0.01 | 0.05 | 0 | 0 | 0 | 0 |  |  | 0 | [10 empty] | 0 | München 1903.36.2 |  | AES | Group 12 | Fahlerz | [5 empty] | SAM 1968, vol. 2; Krause 2003, n° 15122
SAM 15123 | Spangenbarren, fragm. | Spangenbarren, fragm. | 704 | [5 empty] | Waging I | 4 | A2a |  |  |  | 0.01 | 0.002 | 0.14 | 0.13 | 0.002 | 0.39 | 0 | 0 | 0 | 0 | 0.03 |  |  | 0 | [10 empty] | 0 | München 1903.36.2 |  | AES | Group 14 | Fahlerz | [5 empty] | SAM 1968, vol. 2; Krause 2003, n° 15123
SAM 15124 | Spangenbarren, fragm. | Spangenbarren, fragm. | 704 | [5 empty] | Waging I | 4 | A2a |  |  |  | 0.56 | 0.002 | 1.95 | 0.05 | 0.005 | 0.27 | 0 | 0 | 0 | 0 | 0.001 |  |  | 0 | [10 empty] | 0 | München 1903.36.2 |  | AES | Group 11 | Fahlerz | [5 empty] | SAM 1968, vol. 2; Krause 2003, n° 15124
SAM 15125 | Spangenbarren, fragm. | Spangenbarren, fragm. | 704 | [5 empty] | Waging I | 4 | A2a |  |  |  | 0 | 0 | 0.05 | 0.004 | 0.002 | 0.02 | 0.0002 | 0 | 0 | 0 | 0.02 |  |  | 0 | [10 empty] | 0 | München 1903.36.2 |  | AES | Group 1 | Copper | [5 empty] | SAM 1968, vol. 2; Krause 2003, n° 15125
SAM 15126 | Spangenbarren, fragm. | Spangenbarren, fragm. | 704 | [5 empty] | Waging I | 4 | A2a |  |  |  | 0.03 | 0.002 | 1.2 | 0.05 | 0.005 | 0.22 | 0.0002 | 0 | 0 | 0.03 | 0.02 |  |  | 0 | [10 empty] | 0 | München 1903.36.3 |  | AES | Group 11 | Fahlerz | [5 empty] | SAM 1968, vol. 2; Krause 2003, n° 15126
SAM 15127 | Spangenbarren, fragm. | Spangenbarren, fragm. | 704 | [5 empty] | Waging I | 4 | A2a |  |  |  | 0.48 | 0.02 | 1.65 | 0.07 | 0.01 | 0.23 | 0.004 | 0 | 0 | 0 | 0.001 |  |  | 0 | [10 empty] | 0 | München 1903.36.3 |  | AES | Group 11 | Fahlerz | [5 empty] | SAM 1968, vol. 2; Krause 2003, n° 15127
SAM 15128 | Spangenbarren, fragm. | Spangenbarren, fragm. | 704 | [5 empty] | Waging I | 4 | A2a |  |  |  | 0.05 | 0.005 | 1.8 | 0.04 | 0.01 | 0.21 | 0.004 | 0 | 0 | 0.05 | 0.03 |  |  | 0 | [10 empty] | 0 | München 1903.36.3 |  | AES | Group 11 | Fahlerz | [5 empty] | SAM 1968, vol. 2; Krause 2003, n° 15128
SAM 15129 | Spangenbarren, fragm. | Spangenbarren, fragm. | 704 | [5 empty] | Waging I | 4 | A2a |  |  |  | 0.03 | 0.02 | 2.5 | 0.1 | 0.01 | 0.23 | 0.005 | 0 | 0 | 0.02 | 0.02 |  |  | 0 | [10 empty] | 0 | München 1903.36.3 |  | AES | Group 14 | Fahlerz | [5 empty] | SAM 1968, vol. 2; Krause 2003, n° 15129
SAM 15130 | Spangenbarren | Spangenbarren | 704 | [5 empty] | Waging I | 4 | A2a |  |  |  | 0 | 0 | 2.4 | 1.8 | 0.83 | 0 | 0.058 | 0 | 0 | 0 | 0.001 |  |  | 0 | [10 empty] | 0 | München 1904.174 |  | AES | Group 12 | Fahlerz | [5 empty] | SAM 1968, vol. 2; Krause 2003, n° 15130
SAM 15131 | Spangenbarren | Spangenbarren | 704 | [5 empty] | Waging I | 4 | A2a |  |  |  | 0.01 | 0 | 0.92 | 1.15 | 0.58 | 0.002 | 0.03 | 0 | 0 | 0 | 0.02 |  |  | 0 | [10 empty] | 0 | München 1904.174 |  | AES | Group 12 | Fahlerz | [5 empty] | SAM 1968, vol. 2; Krause 2003, n° 15131
SAM 15132 | Spangenbarren | Spangenbarren | 704 | [5 empty] | Waging I | 4 | A2a |  |  |  | 0.01 | 0.03 | 5 | 0.23 | 0.36 | 1.55 | 0.006 | 0 | 0 | 0.05 | 0.02 |  |  | 0 | [10 empty] | 0 | München 1904.174 |  | AES | Group 16 | Fahlerz | [5 empty] | SAM 1968, vol. 2; Krause 2003, n° 15132
SAM 15133 | Spangenbarren | Spangenbarren | 704 | [5 empty] | Waging I | 4 | A2a |  |  |  | 0 | 0 | 1.85 | 1.9 | 0.75 | 0 | 0.084 | 0 | 0 | 0 | 0 |  |  | 0 | [10 empty] | 0 | München 1904.174 |  | AES | Group 12 | Fahlerz | [5 empty] | SAM 1968, vol. 2; Krause 2003, n° 15133
SAM 15134 | Spangenbarren, fragm. | Spangenbarren, fragm. | 704 | [5 empty] | Waging I | 4 | A2a |  |  |  | 0 | 0 | 2.2 | 1.6 | 0.8 | 0 | 0.053 | 0.0002 | 0 | 0.02 | 0.001 |  |  | 0 | [10 empty] | 0 | München 1904.174 |  | AES | Group 12 | Fahlerz | [5 empty] | SAM 1968, vol. 2; Krause 2003, n° 15134
SAM 15135 | Spangenbarren | Spangenbarren | 704 | [5 empty] | Waging I | 4 | A2a |  |  |  | 1.7 | 0 | 0.16 | 0.1 | 0.002 | 0.17 | 0 | 0 | 0 | 0 | 0.03 |  |  | 0 | [10 empty] | 0 | München L 1904.174.1 |  | AES | Group 14 | Bronze | [5 empty] | SAM 1968, vol. 2; Krause 2003, n° 15135
SAM 15136 | Spangenbarren | Spangenbarren | 704 | [5 empty] | Waging I | 4 | A2a |  |  |  | 1 | 0 | 0.2 | 0.04 | 0.002 | 0.74 | 0.0002 | 0 | 0 | 0.02 | 0.001 |  |  | 0 | [10 empty] | 0 | München L 1904.174.1 |  | AES | Group 11 | Bronze | [5 empty] | SAM 1968, vol. 2; Krause 2003, n° 15136
SAM 15137 | Spangenbarren | Spangenbarren | 704 | [5 empty] | Waging I | 4 | A2a |  |  |  | 0.01 | 0.002 | 0.44 | 0.09 | 0.002 | 0.6 | 0.0002 | 0 | 0 | 0 | 0.03 |  |  | 0 | [10 empty] | 0 | München L 1904.174.1 |  | AES | Group 11 | Fahlerz | [5 empty] | SAM 1968, vol. 2; Krause 2003, n° 15137
SAM 15138 | Spangenbarren | Spangenbarren | 704 | [5 empty] | Waging I | 4 | A2a |  |  |  | 0.01 | 0 | 1.25 | 0.08 | 0.02 | 0.66 | 0 | 0 | 0 | 0.02 | 0.02 |  |  | 0 | [10 empty] | 0 | München L 1904.174.1 |  | AES | Group 11 | Fahlerz | [5 empty] | SAM 1968, vol. 2; Krause 2003, n° 15138
SAM 15139 | Spangenbarren | Spangenbarren | 704 | [5 empty] | Waging I | 4 | A2a |  |  |  | 0.69 | 0.002 | 0.95 | 0.02 | 0.01 | 0.13 | 0.003 | 0 | 0 | 0 | 0.001 |  |  | 0 | [10 empty] | 0 | München L 1904.174.1 |  | AES | Group 11 | Fahlerz | [5 empty] | SAM 1968, vol. 2; Krause 2003, n° 15139
SAM 15140 | Spangenbarren | Spangenbarren | 704 | [5 empty] | Waging I | 4 | A2a |  |  |  | 0.01 | 0 | 0.57 | 0.04 | 0.002 | 0.5 | 0.0002 | 0 | 0 | 0.02 | 0.03 |  |  | 0 | [10 empty] | 0 | München L 1904.174.1 |  | AES | Group 11 | Fahlerz | [5 empty] | SAM 1968, vol. 2; Krause 2003, n° 15140
SAM 15141 | Spangenbarren | Spangenbarren | 704 | [5 empty] | Waging I | 4 | A2a |  |  |  | 0.82 | 0.002 | 0.23 | 0.07 | 0.005 | 0.17 | 0 | 0 | 0 | 0.03 | 0.03 |  |  | 0 | [10 empty] | 0 | München L 1904.174.1 |  | AES | Group 11 | Fahlerz | [5 empty] | SAM 1968, vol. 2; Krause 2003, n° 15141
SAM 15142 | Spangenbarren | Spangenbarren | 704 | [5 empty] | Waging I | 4 | A2a |  |  |  | 0.01 | 0 | 0.34 | 0.04 | 0.002 | 0.44 | 0.0002 | 0 | 0 | 0 | 0.02 |  |  | 0 | [10 empty] | 0 | München L 1904.174.1 |  | AES | Group 11 | Fahlerz | [5 empty] | SAM 1968, vol. 2; Krause 2003, n° 15142
SAM 15143 | Spangenbarren | Spangenbarren | 704 | [5 empty] | Waging I | 4 | A2a |  |  |  | 0.01 | 0 | 1.15 | 0.08 | 0.02 | 0.98 | 0 | 0 | 0 | 0.03 | 0.03 |  |  | 0 | [10 empty] | 0 | München L 1904.174.1 |  | AES | Group 11 | Fahlerz | [5 empty] | SAM 1968, vol. 2; Krause 2003, n° 15143
SAM 15144 | Spangenbarren | Spangenbarren | 704 | [5 empty] | Waging I | 4 | A2a |  |  |  | 0.01 | 0 | 0.19 | 0.04 | 0.002 | 0.6 | 0.0002 | 0 | 0 | 0 | 0.03 |  |  | 0 | [10 empty] | 0 | München L 1904.174.1 |  | AES | Group 11 | Fahlerz | [5 empty] | SAM 1968, vol. 2; Krause 2003, n° 15144
SAM 15145 | Spangenbarren | Spangenbarren | 704 | [5 empty] | Waging I | 4 | A2a |  |  |  | 1.25 | 0 | 0.48 | 0.02 | 0.002 | 0.64 | 0.0002 | 0 | 0.002 | 0 | 0.03 |  |  | 0 | [10 empty] | 0 | München L 1904.174.1 |  | AES | Group 11 | Bronze | [5 empty] | SAM 1968, vol. 2; Krause 2003, n° 15145
SAM 15146 | Spangenbarren | Spangenbarren | 704 | [5 empty] | Waging I | 4 | A2a |  |  |  | 0.86 | 0 | 0.35 | 0.025 | 0.01 | 1.1 | 0 | 0 | 0 | 0.05 | 0.02 |  |  | 0 | [10 empty] | 0 | München L 1904.174.1 | Sb<0.05 | AES | Group 11 | Fahlerz |  |  |  |  | 0.85270±9 | SAM 1968, vol. 2; Krause 2003, n° 15146
SAM 15147 | Spangenbarren | Spangenbarren | 704 | [5 empty] | Waging I | 4 | A2a |  |  |  | 0.02 | 0 | 0.43 | 0.26 | 0.005 | 0.1 | 0 | 0 | 0 | 0 | 0.03 |  |  | 0 | [10 empty] | 0 | München L 1904.174.1 |  | AES | Group 14 | Fahlerz | [5 empty] | SAM 1968, vol. 2; Krause 2003, n° 15147
SAM 15148 | Spangenbarren | Spangenbarren | 704 | [5 empty] | Waging I | 4 | A2a |  |  |  | 0.01 | 0.03 | 1.25 | 0.06 | 0.01 | 1.3 | 0 | 0 | 0 | 0.08 | 0.03 |  |  | 0 | [10 empty] | 0 | München L 1904.174.1 |  | AES | Group 11 | Fahlerz | [5 empty] | SAM 1968, vol. 2; Krause 2003, n° 15148
SAM 15149 | Spangenbarren | Spangenbarren | 704 | [5 empty] | Waging I | 4 | A2a |  |  |  | 0.01 | 0.002 | 2.1 | 0.02 | 0.01 | 0.24 | 0.0002 | 0 | 0.002 | 0.11 | 0.03 |  |  | 0 | [10 empty] | 0 | München L 1904.174.1 |  | AES | Group 11 | Fahlerz | [5 empty] | SAM 1968, vol. 2; Krause 2003, n° 15149
SAM 15150 | Spangenbarren | Spangenbarren | 704 | [5 empty] | Waging I | 4 | A2a |  |  |  | 0.01 | 0.002 | 1.4 | 0.06 | 0.01 | 0.21 | 0 | 0 | 0 | 0 | 0.03 |  |  | 0 | [10 empty] | 0 | München L 1904.174.1 |  | AES | Group 11 | Fahlerz | [5 empty] | SAM 1968, vol. 2; Krause 2003, n° 15150
SAM 15151 | Spangenbarren | Spangenbarren | 704 | [5 empty] | Waging I | 4 | A2a |  |  |  | 0.01 | 0 | 0.16 | 0.11 | 0.002 | 0.23 | 0 | 0 | 0 | 0 | 0.03 |  |  | 0 | [10 empty] | 0 | München L 1904.174.1 |  | AES | Group 14 | Fahlerz | [5 empty] | SAM 1968, vol. 2; Krause 2003, n° 15151
SAM 15152 | Spangenbarren | Spangenbarren | 704 | [5 empty] | Waging I | 4 | A2a |  |  |  | 1.7 | 0 | 0.31 | 0.025 | 0.002 | 0.28 | 0.0002 | 0 | 0 | 0 | 0.001 |  |  | 0 | [10 empty] | 0 | München L 1904.174.1 | Sb<0.05 | AES | Group 11 | Bronze | [5 empty] | SAM 1968, vol. 2; Krause 2003, n° 15152
SAM 15153 | Spangenbarren | Spangenbarren | 704 | [5 empty] | Waging I | 4 | A2a |  |  |  | 0.01 | 0.002 | 0.25 | 0.08 | 0.002 | 0.57 | 0 | 0 | 0 | 0.005 | 0.03 |  |  | 0 | [10 empty] | 0 | München L 1904.174.1 |  | AES | Group 11 | Fahlerz | [5 empty] | SAM 1968, vol. 2; Krause 2003, n° 15153
SAM 15154 | Spangenbarren | Spangenbarren | 704 | [5 empty] | Waging I | 4 | A2a |  |  |  | 0.01 | 0.002 | 0.49 | 0.27 | 0.002 | 0.59 | 0 | 0 | 0 | 0.02 | 0.03 |  |  | 0 | [10 empty] | 0 | München L 1904.174.1 |  | AES | Group 14 | Fahlerz | [5 empty] | SAM 1968, vol. 2; Krause 2003, n° 15154
SAM 15155 | Spangenbarren | Spangenbarren | 704 | [5 empty] | Waging I | 4 | A2a |  |  |  | 2.1 | 0 | 0.77 | 0.08 | 0.005 | 0.06 | 0 | 0 | 0 | 0 | 0.02 |  |  | 0 | [10 empty] | 0 | München L 1904.174.1 |  | AES | Group 2 | Bronze |  |  |  |  | 0.85184±28 | SAM 1968, vol. 2; Krause 2003, n° 15155
SAM 15156 | Spangenbarren | Spangenbarren | 704 | [5 empty] | Waging I | 4 | A2a |  |  |  | 0.02 | 0.002 | 1.85 | 0.11 | 0.01 | 0.77 | 0 | 0 | 0 | 0.03 | 0.03 |  |  | 0 | [10 empty] | 0 | München L 1904.174.2 |  | AES | Group 14 | Fahlerz | [5 empty] | SAM 1968, vol. 2; Krause 2003, n° 15156
SAM 15157 | Spangenbarren | Spangenbarren | 704 | [5 empty] | Waging I | 4 | A2a |  |  |  | 0 | 0 | 0.1 | 0.13 | 0.002 | 0.46 | 0.0002 | 0 | 0 | 0 | 0.03 |  |  | 0 | [10 empty] | 0 | München L 1904.174.2 |  | AES | Group 14 | Fahlerz | [5 empty] | SAM 1968, vol. 2; Krause 2003, n° 15157
SAM 15158 | Spangenbarren | Spangenbarren | 704 | [5 empty] | Waging I | 4 | A2a |  |  |  | 0.01 | 0 | 0.75 | 0.17 | 0.002 | 0.59 | 0 | 0 | 0 | 0.005 | 0.001 |  |  | 0 | [10 empty] | 0 | München L 1904.174.2 |  | AES | Group 14 | Fahlerz | [5 empty] | SAM 1968, vol. 2; Krause 2003, n° 15158
SAM 15159 | Spangenbarren | Spangenbarren | 704 | [5 empty] | Waging I | 4 | A2a |  |  |  | 0.14 | 0 | 0.55 | 0.08 | 0.002 | 0.54 | 0 | 0 | 0 | 0.005 | 0.02 |  |  | 0 | [10 empty] | 0 | München L 1904.174.2 |  | AES | Group 11 | Fahlerz | [5 empty] | SAM 1968, vol. 2; Krause 2003, n° 15159
SAM 15160 | Spangenbarren | Spangenbarren | 704 | [5 empty] | Waging I | 4 | A2a |  |  |  | 0.94 | 0 | 0.26 | 0.08 | 0.04 | 0.23 | 0 | 0 | 0 | 0 | 0.02 |  |  | 0 | [10 empty] | 0 | München L 1904.174.2 |  | AES | Group 11 | Fahlerz | [5 empty] | SAM 1968, vol. 2; Krause 2003, n° 15160
SAM 15161 | Spangenbarren | Spangenbarren | 704 | [5 empty] | Waging I | 4 | A2a |  |  |  | 0.58 | 0 | 0.26 | 0.09 | 0.002 | 0.38 | 0 | 0 | 0 | 0 | 0.02 |  |  | 0 | [10 empty] | 0 | München L 1904.174.2 |  | AES | Group 11 | Fahlerz | [5 empty] | SAM 1968, vol. 2; Krause 2003, n° 15161
SAM 15162 | Spangenbarren | Spangenbarren | 704 | [5 empty] | Waging I | 4 | A2a |  |  |  | 0.01 | 0.002 | 1.3 | 0.025 | 0.02 | 0.16 | 0.0002 | 0 | 0 | 0.005 | 0.02 |  |  | 0 | [10 empty] | 0 | München L 1904.174.2 | Sb<0.05 | AES | Group 11 | Fahlerz | [5 empty] | SAM 1968, vol. 2; Krause 2003, n° 15162
SAM 15163 | Spangenbarren | Spangenbarren | 704 | [5 empty] | Waging I | 4 | A2a |  |  |  | 0.02 | 0.002 | 1.35 | 0.06 | 0.01 | 0.19 | 0.0002 | 0 | 0 | 0 | 0.03 |  |  | 0 | [10 empty] | 0 | München L 1904.174.2 |  | AES | Group 11 | Fahlerz | [5 empty] | SAM 1968, vol. 2; Krause 2003, n° 15163
SAM 15164 | Spangenbarren | Spangenbarren | 704 | [5 empty] | Waging I | 4 | A2a |  |  |  | 0 | 0 | 0.12 | 1.45 | 0.01 | 0.17 | 0 | 0.0002 | 0 | 0 | 0.02 |  |  | 0 | [10 empty] | 0 | München L 1904.174.2 |  | AES | Group 14 | Fahlerz | [5 empty] | SAM 1968, vol. 2; Krause 2003, n° 15164
SAM 15165 | Spangenbarren | Spangenbarren | 704 | [5 empty] | Waging I | 4 | A2a |  |  |  | 0.01 | 0.002 | 1.25 | 0.06 | 0.005 | 0.17 | 0 | 0 | 0 | 0.02 | 0.03 |  |  | 0 | [10 empty] | 0 | München L 1904.174.2 |  | AES | Group 11 | Fahlerz | [5 empty] | SAM 1968, vol. 2; Krause 2003, n° 15165
SAM 15166 | Spangenbarren | Spangenbarren | 704 | [5 empty] | Waging I | 4 | A2a |  |  |  | 0.8 | 0.002 | 1.1 | 0.07 | 0.005 | 0.87 | 0 | 0 | 0 | 0.02 | 0.03 |  |  | 0 | [10 empty] | 0 | München L 1904.174.2 |  | AES | Group 11 | Fahlerz | [5 empty] | SAM 1968, vol. 2; Krause 2003, n° 15166
SAM 15167 | Spangenbarren, fragm. | Spangenbarren, fragm. | 704 | [5 empty] | Waging I | 4 | A2a |  |  |  | 0.01 | 0.002 | 1.1 | 0.05 | 0.01 | 0.28 | 0 | 0.0002 | 0 | 0.16 | 0.03 |  |  | 0 | [10 empty] | 0 | München L 1904.174.3 |  | AES | Group 11 | Fahlerz | [5 empty] | SAM 1968, vol. 2; Krause 2003, n° 15167
SAM 15168 | Spangenbarren, fragm. | Spangenbarren, fragm. | 704 | [5 empty] | Waging I | 4 | A2a |  |  |  | 0.01 | 0 | 0.16 | 0.31 | 0.005 | 0.14 | 0 | 0 | 0 | 0 | 0.02 |  |  | 0 | [10 empty] | 0 | München L 1904.174.3 |  | AES | Group 14 | Fahlerz | [5 empty] | SAM 1968, vol. 2; Krause 2003, n° 15168
SAM 15169 | Spangenbarren | Spangenbarren | 704 | [5 empty] | Waging I | 4 | A2a |  |  |  | 0.8 | 0 | 0.94 | 0.07 | 0.02 | 0.8 | 0 | 0 | 0 | 0.02 | 0.03 |  |  | 0 | [10 empty] | 0 | München L 1904.174.3 |  | AES | Group 11 | Fahlerz | [5 empty] | SAM 1968, vol. 2; Krause 2003, n° 15169
SAM 15170 | Spangenbarren, fragm. | Spangenbarren, fragm. | 704 | [5 empty] | Waging I | 4 | A2a |  |  |  | 0.01 | 0.002 | 2.5 | 0.025 | 0.02 | 0.26 | 0.004 | 0.0002 | 0 | 0.04 | 0.02 |  |  | 0 | [10 empty] | 0 | München L 1904.174.3 | Sb<0.05 | AES | Group 11 | Fahlerz | [5 empty] | SAM 1968, vol. 2; Krause 2003, n° 15170
SAM 15171 | Spangenbarren, fragm. | Spangenbarren, fragm. | 704 | [5 empty] | Waging I | 4 | A2a |  |  |  | 0.07 | 0 | 0.55 | 1.65 | 0.25 | 0.06 | 0.02 | 0 | 0 | 0 | 0.02 |  |  | 0 | [10 empty] | 0 | München L 1904.174.3 |  | AES | Group 12 | Fahlerz | [5 empty] | SAM 1968, vol. 2; Krause 2003, n° 15171
SAM 15172 | Spangenbarren, fragm. | Spangenbarren, fragm. | 704 | [5 empty] | Waging I | 4 | A2a |  |  |  | 0.35 | 0 | 0.87 | 0.03 | 0.005 | 0.1 | 0.0002 | 0 | 0.002 | 0.02 | 0.03 |  |  | 0 | [10 empty] | 0 | München L 1904.174.3 |  | AES | Group 11 | Fahlerz | [5 empty] | SAM 1968, vol. 2; Krause 2003, n° 15172
SAM 15173 | Spangenbarren | Spangenbarren | 704 | [5 empty] | Waging I | 4 | A2a |  |  |  | 1.15 | 0 | 0.17 | 0.03 | 0.002 | 1 | 0.0002 | 0 | 0 | 0.005 | 0.001 |  |  | 0 | [10 empty] | 0 | München L 1904.174.3 |  | AES | Group 11 | Bronze |  |  |  |  | 0.83758±12 | SAM 1968, vol. 2; Krause 2003, n° 15173
SAM 15174 | Spangenbarren, fragm. | Spangenbarren, fragm. | 704 | [5 empty] | Waging I | 4 | A2a |  |  |  | 0 | 0.002 | 0.58 | 0.16 | 0.005 | 0.11 | 0 | 0 | 0 | 0 | 0.03 |  |  | 0 | [10 empty] | 0 | München L 1904.174.3 |  | AES | Group 14 | Fahlerz |  |  |  |  | 0.85962±6 | SAM 1968, vol. 2; Krause 2003, n° 15174
SAM 15175 | Spangenbarren, fragm. | Spangenbarren, fragm. | 704 | [5 empty] | Waging I | 4 | A2a |  |  |  | 0.82 | 0 | 0.09 | 0.002 | 0.005 | 0.03 | 0.0002 | 0 | 0 | 0 | 0.02 |  |  | 0 | [10 empty] | 0 | München L 1904.174.3 |  | AES | Group 1 | Copper | [5 empty] | SAM 1968, vol. 2; Krause 2003, n° 15175
SAM 15176 | Spangenbarren, fragm. | Spangenbarren, fragm. | 704 | [5 empty] | Waging I | 4 | A2a |  |  |  | 0 | 0 | 0.66 | 0.04 | 0.005 | 0.13 | 0.0002 | 0 | 0.002 | 0 | 0.03 |  |  | 0 | [10 empty] | 0 | München L 1904.174.3 |  | AES | Group 11 | Fahlerz | [5 empty] | SAM 1968, vol. 2; Krause 2003, n° 15176
SAM 15177 | Spangenbarren, fragm. | Spangenbarren, fragm. | 704 | [5 empty] | Waging I | 4 | A2a |  |  |  | 0.01 | 0 | 0.18 | 0.002 | 0.005 | 0.05 | 0.0002 | 0 | 0 | 0 | 0.001 |  |  | 0 | [10 empty] | 0 | München L 1904.174.4 |  | AES | Group 2 | Arsenical copper | [5 empty] | SAM 1968, vol. 2; Krause 2003, n° 15177
SAM 15178 | Spangenbarren, fragm. | Spangenbarren, fragm. | 704 | [5 empty] | Waging I | 4 | A2a |  |  |  | 0.02 | 0.002 | 2.6 | 0.08 | 0.01 | 0.26 | 0.0002 | 0 | 0 | 0.005 | 0.03 |  |  | 0 | [10 empty] | 0 | München L 1904.174.4 |  | AES | Group 11 | Fahlerz | [5 empty] | SAM 1968, vol. 2; Krause 2003, n° 15178
SAM 15179 | Spangenbarren, fragm. | Spangenbarren, fragm. | 704 | [5 empty] | Waging I | 4 | A2a |  |  |  | 0.14 | 0.002 | 1 | 0.21 | 0.005 | 0.35 | 0 | 0 | 0 | 0 | 0.001 |  |  | 0 | [10 empty] | 0 | München L 1904.174.4 |  | AES | Group 14 | Fahlerz | [5 empty] | SAM 1968, vol. 2; Krause 2003, n° 15179
SAM 15180 | Spangenbarren, fragm. | Spangenbarren, fragm. | 704 | [5 empty] | Waging I | 4 | A2a |  |  |  | 0.68 | 0.002 | 0.27 | 0.09 | 0.002 | 0.37 | 0 | 0 | 0 | 0 | 0.03 |  |  | 0 | [10 empty] | 0 | München L 1904.174.4 |  | AES | Group 11 | Fahlerz | [5 empty] | SAM 1968, vol. 2; Krause 2003, n° 15180
SAM 15181 | Spangenbarren, fragm. | Spangenbarren, fragm. | 704 | [5 empty] | Waging I | 4 | A2a |  |  |  | 0.02 | 0 | 0.66 | 0.12 | 0.005 | 0.41 | 0 | 0 | 0 | 0.02 | 0.02 |  |  | 0 | [10 empty] | 0 | München L 1904.174.4 |  | AES | Group 14 | Fahlerz | [5 empty] | SAM 1968, vol. 2; Krause 2003, n° 15181
SAM 15182 | Spangenbarren, fragm. | Spangenbarren, fragm. | 704 | [5 empty] | Waging I | 4 | A2a |  |  |  | 0.01 | 0 | 0.3 | 0.02 | 0.005 | 0.08 | 0.0002 | 0 | 0 | 0.02 | 0.02 |  |  | 0 | [10 empty] | 0 | München L 1904.174.4 |  | AES | Group 2 | Arsenical copper | [5 empty] | SAM 1968, vol. 2; Krause 2003, n° 15182
SAM 15183 | Spangenbarren, fragm. | Spangenbarren, fragm. | 704 | [5 empty] | Waging I | 4 | A2a |  |  |  | 0.01 | 0.002 | 0.48 | 0.02 | 0.005 | 0.53 | 0.0002 | 0 | 0.002 | 0.03 | 0.03 |  |  | 0 | [10 empty] | 0 | München L 1904.174.4 |  | AES | Group 11 | Fahlerz | [5 empty] | SAM 1968, vol. 2; Krause 2003, n° 15183
SAM 15184 | Spangenbarren, fragm. | Spangenbarren, fragm. | 704 | [5 empty] | Waging I | 4 | A2a |  |  |  | 0.03 | 0.01 | 2.5 | 0.09 | 0.01 | 0.25 | 0.004 | 0 | 0 | 0.02 | 0.03 |  |  | 0 | [10 empty] | 0 | München L 1904.174.4 |  | AES | Group 11 | Fahlerz | [5 empty] | SAM 1968, vol. 2; Krause 2003, n° 15184
SAM 15185 | Spangenbarren, fragm. | Spangenbarren, fragm. | 704 | [5 empty] | Waging I | 4 | A2a |  |  |  | 0.04 | 0.002 | 3.9 | 0.11 | 0.01 | 0.24 | 0.006 | 0 | 0 | 0.03 | 0.02 |  |  | 0 | [10 empty] | 0 | München L 1904.174.4 |  | AES | Group 14 | Fahlerz | [5 empty] | SAM 1968, vol. 2; Krause 2003, n° 15185
SAM 15186 | Spangenbarren, fragm. | Spangenbarren, fragm. | 704 | [5 empty] | Waging I | 4 | A2a |  |  |  | 0 | 0 | 2.1 | 0.17 | 0.02 | 0.1 | 0.0002 | 0 | 0 | 0.03 | 0.03 |  |  | 0 | [10 empty] | 0 | München L 1904.174.4 |  | AES | Group 14 | Fahlerz | [5 empty] | SAM 1968, vol. 2; Krause 2003, n° 15186
SAM 15187 | Spangenbarren, fragm. | Spangenbarren, fragm. | 704 | [5 empty] | Waging I | 4 | A2a |  |  |  | 0 | 0.002 | 1.85 | 0.17 | 0.02 | 0.11 | 0 | 0 | 0 | 0.03 | 0.03 |  |  | 0 | [10 empty] | 0 | München L 1904.174.4 |  | AES | Group 14 | Fahlerz | [5 empty] | SAM 1968, vol. 2; Krause 2003, n° 15187
SAM 15188 | Randleistenbeil, Typ Langquaid | flanged axe, Langquaid type | 111 | [5 empty] | Waging I | 4 | A2a |  |  |  | 10 | 0.002 | 0.24 | 0.23 | 0.03 | 0.22 | 0 | 0 | 0 | 0 | 0.03 |  |  | 0 | [10 empty] | 0 | München 13.1422 |  | AES | Group 14 | Bronze | [5 empty] | SAM 1968, vol. 2; Krause 2003, n° 15188
SAM 15189 | Randleistenbeil, Typ Langquaid | flanged axe, Langquaid type | 111 | [5 empty] | Waging I | 4 | A2a |  |  |  | 10 | 0 | 0.48 | 0.03 | 0.04 | 0.2 | 0.0002 | 0 | 0 | 0 | 0.02 |  |  | 0 | [10 empty] | 0 | München 13.1423 |  | AES | Group 11 | Bronze | [5 empty] | SAM 1968, vol. 2; Krause 2003, n° 15189
SAM 15190 | Meißel | chisel | 134 | [5 empty] | Waging I | 4 | A2a |  |  |  | 0.83 | 0 | 0.05 | 0.002 | 0.005 | 0.38 | 0.0002 | 0 | 0 | 0.005 | 0.03 |  |  | 0 | [10 empty] | 0 | München 13.1424 |  | AES | Group 5 | Fahlerz | [5 empty] | SAM 1968, vol. 2; Krause 2003, n° 15190
SAM 15191 | Randleistenbeil, Typ Langquaid | flanged axe, Langquaid type | 111 | [5 empty] | Waging I | 4 | A2a |  |  |  | 10 | 0 | 0.03 | 0.002 | 0.002 | 0.21 | 0.0002 | 0 | 0 | 0 | 0.001 |  |  | 0 | [10 empty] | 0 | München 1904.1 |  | AES | Group 5 | Bronze | [5 empty] | SAM 1968, vol. 2; Krause 2003, n° 15191
SAM 15192 | Randleistenbeil, Typ Langquaid | flanged axe, Langquaid type | 111 | [5 empty] | Waging I | 4 | A2a |  |  |  | 0.88 | 0.002 | 0.4 | 0.08 | 0.01 | 0.4 | 0.0002 | 0 | 0 | 0 | 0.02 |  |  | 0 | [10 empty] | 0 | München NM 35.47 |  | AES | Group 11 | Fahlerz | [5 empty] | SAM 1968, vol. 2; Krause 2003, n° 15192
SAM 15193 | Randleistenbeil, Typ Langquaid | flanged axe, Langquaid type | 111 | [5 empty] | Waging I | 4 | A2a |  |  |  | 10 | 0 | 0.46 | 0.05 | 0.01 | 0.15 | 0.0002 | 0 | 0 | 0 | 0.001 |  |  | 0 | [10 empty] | 0 | München NM 35.47 |  | AES | Group 11 | Bronze | [5 empty] | SAM 1968, vol. 2; Krause 2003, n° 15193
SAM 15194 | Ösenringbarren | Ösenringbarren | 702 | [5 empty] | Mühldorf | 3 | A1 |  |  |  | 0.01 | 0 | 1.4 | 1.25 | 0.84 | 0.002 | 0.21 | 0 | 0 | 0 | 0.02 |  |  | 0 | [10 empty] | 0 | München 1890.419142 |  | AES | Group 12 | Fahlerz | [5 empty] | SAM 1968, vol. 2; Krause 2003, n° 15194
SAM 15195 | Ösenringbarren, fragm. | Ösenringbarren, fragm. | 702 | [5 empty] | Mühldorf | 3 | A1 |  |  |  | 0 | 0 | 1.45 | 1.6 | 0.49 | 0.005 | 0.094 | 0 | 0 | 0 | 0.001 |  |  | 0 | [10 empty] | 0 | München 1890.420144 |  | AES | Group 12 | Fahlerz | [5 empty] | SAM 1968, vol. 2; Krause 2003, n° 15195
SAM 15196 | Ösenringbarren | Ösenringbarren | 702 | [5 empty] | Heignkam | 3 | A1 |  |  |  | 0 | 0 | 0.72 | 1.45 | 0.76 | 0.005 | 0.07 | 0 | 0 | 0 | 0.001 |  |  | 0 | [10 empty] | 0 | München IV 677146 |  | AES | Group 12 | Fahlerz | [5 empty] | SAM 1968, vol. 2; Krause 2003, n° 15196
SAM 15197 | Ösenringbarren | Ösenringbarren | 702 | [5 empty] | Heignkam | 3 | A1 |  |  |  | 0 | 0 | 1.3 | 1.3 | 0.6 | 0.002 | 0.06 | 0 | 0 | 0 | 0.001 |  |  | 0 | [10 empty] | 0 | München lV 677148 |  | AES | Group 12 | Fahlerz | [5 empty] | SAM 1968, vol. 2; Krause 2003, n° 15197
SAM 15198 | Ösenringbarren | Ösenringbarren | 702 | [5 empty] | Heignkam | 3 | A1 |  |  |  | 0 | 0 | 2.5 | 1.4 | 1 | 0 | 0.066 | 0 | 0 | 0 | 0 |  |  | 0 | [10 empty] | 0 | München IV 677150 |  | AES | Group 12 | Fahlerz | [5 empty] | SAM 1968, vol. 2; Krause 2003, n° 15198
SAM 15199 | Ösenringbarren | Ösenringbarren | 702 | [5 empty] | Heignkam | 3 | A1 |  |  |  | 0 | 0 | 0.98 | 1.4 | 0.52 | 0 | 0.06 | 0 | 0 | 0 | 0 |  |  | 0 | [10 empty] | 0 | München lV 677152 |  | AES | Group 12 | Fahlerz | [5 empty] | SAM 1968, vol. 2; Krause 2003, n° 15199
SAM 15200 | Ösenringbarren | Ösenringbarren | 702 | [5 empty] | Heignkam | 3 | A1 |  |  |  | 0 | 0 | 1.75 | 1.5 | 0.56 | 0 | 0.053 | 0 | 0 | 0 | 0 |  |  | 0 | [10 empty] | 0 | München lV 677154 |  | AES | Group 12 | Fahlerz | [5 empty] | SAM 1968, vol. 2; Krause 2003, n° 15200
SAM 15201 | Ösenringbarren | Ösenringbarren | 702 | [5 empty] | Heignkam | 3 | A1 |  |  |  | 0 | 0 | 1.1 | 1.6 | 0.59 | 0.005 | 0.062 | 0 | 0 | 0 | 0 |  |  | 0 | [10 empty] | 0 | München IV 677156 |  | AES | Group 12 | Fahlerz | [5 empty] | SAM 1968, vol. 2; Krause 2003, n° 15201
SAM 15202 | Ösenringbarren | Ösenringbarren | 702 | [5 empty] | Heignkam | 3 | A1 |  |  |  | 0 | 0 | 1 | 0.96 | 0.6 | 0 | 0.047 | 0 | 0 | 0 | 0 |  |  | 0 | [10 empty] | 0 | München IV 67711 |  | AES | Group 12 | Fahlerz | [5 empty] | SAM 1968, vol. 2; Krause 2003, n° 15202
SAM 15203 | Ösenringbarren | Ösenringbarren | 702 | [5 empty] | Heignkam | 3 | A1 |  |  |  | 0 | 0.002 | 1.35 | 1.15 | 0.42 | 0 | 0.025 | 0 | 0 | 0 | 0 |  |  | 0 | [10 empty] | 0 | München IV 677160 |  | AES | Group 12 | Fahlerz | [5 empty] | SAM 1968, vol. 2; Krause 2003, n° 15203
SAM 15204 | Ösenringbarren | Ösenringbarren | 702 | [5 empty] | Heignkam | 3 | A1 |  |  |  | 0 | 0 | 1.35 | 1.45 | 0.4 | 0.002 | 0.042 | 0 | 0 | 0 | 0 |  |  | 0 | [10 empty] | 0 | München IV 677162 |  | AES | Group 12 | Fahlerz | [5 empty] | SAM 1968, vol. 2; Krause 2003, n° 15204
SAM 15205 | Ösenringbarren | Ösenringbarren | 702 | [5 empty] | Heignkam | 3 | A1 |  |  |  | 0 | 0 | 1.1 | 1.9 | 0.41 | 0.005 | 0.026 | 0 | 0 | 0 | 0 |  |  | 0 | [10 empty] | 0 | München IV 677164 |  | AES | Group 12 | Fahlerz | [5 empty] | SAM 1968, vol. 2; Krause 2003, n° 15205
SAM 15206 | Ösenringbarren | Ösenringbarren | 702 | [5 empty] | Heignkam | 3 | A1 |  |  |  | 0 | 0.002 | 1.25 | 1.35 | 0.45 | 0.005 | 0.054 | 0 | 0 | 0 | 0 |  |  | 0 | [10 empty] | 0 | München IV 677.1#. 168 |  | AES | Group 12 | Fahlerz | [5 empty] | SAM 1968, vol. 2; Krause 2003, n° 15206
SAM 15207 | Ösenringbarren | Ösenringbarren | 702 | [5 empty] | Heignkam | 3 | A1 |  |  |  | 0 | 0 | 0.06 | 0.002 | 0.005 | 0.04 | 0.0002 | 0 | 0 | 0 | 0.001 |  |  | 0 | [10 empty] | 0 | München IV 677170 |  | AES | Group 1 | Copper | [5 empty] | SAM 1968, vol. 2; Krause 2003, n° 15207
SAM 15208 | Spangenbarren | Spangenbarren | 704 | [5 empty] | Schabenberg | 4 | A2a |  |  |  | 0.01 | 0 | 0.39 | 0.14 | 0.002 | 0.66 | 0 | 0 | 0 | 0.005 | 0.02 |  |  | 0 | [10 empty] | 0 | München 1938.5172 |  | AES | Group 14 | Fahlerz | [5 empty] | SAM 1968, vol. 2; Krause 2003, n° 15208
SAM 15209 | Spangenbarren | Spangenbarren | 704 | [5 empty] | Schabenberg | 4 | A2a |  |  |  | 0.01 | 0 | 0.88 | 2.4 | 0.54 | 0.03 | 0.058 | 0 | 0 | 0 | 0.03 |  |  | 0 | [10 empty] | 0 | München 1938.5174 |  | AES | Group 12 | Fahlerz | [5 empty] | SAM 1968, vol. 2; Krause 2003, n° 15209
SAM 15210 | Spangenbarren | Spangenbarren | 704 | [5 empty] | Schabenberg | 4 | A2a |  |  |  | 0.01 | 0 | 0.3 | 0.09 | 0.005 | 0.5 | 0 | 0 | 0 | 0.005 | 0.03 |  |  | 0 | [10 empty] | 0 | München 1938.5176 |  | AES | Group 11 | Fahlerz | [5 empty] | SAM 1968, vol. 2; Krause 2003, n° 15210
SAM 15211 | Spangenbarren | Spangenbarren | 704 | [5 empty] | Schabenberg | 4 | A2a |  |  |  | 0 | 0.002 | 2.5 | 4.5 | 0.96 | 0.02 | 0.12 | 0 | 0 | 0 | 0.03 |  |  | 0 | [10 empty] | 0 | München 1938.5178 |  | AES | Group 12 | Fahlerz | [5 empty] | SAM 1968, vol. 2; Krause 2003, n° 15211
SAM 15212 | Spangenbarren | Spangenbarren | 704 | [5 empty] | Schabenberg | 4 | A2a |  |  |  | 0 | 0.002 | 1.55 | 1.7 | 0.57 | 0.51 | 0.053 | 0 | 0 | 0.02 | 0.03 |  |  | 0 | [10 empty] | 0 | München 1938.5180 |  | AES | Group 16 | Fahlerz | [5 empty] | SAM 1968, vol. 2; Krause 2003, n° 15212
SAM 15213 | Spangenbarren | Spangenbarren | 704 | [5 empty] | Schabenberg | 4 | A2a |  |  |  | 0 | 0 | 0.13 | 0.04 | 0.002 | 0.51 | 0.0002 | 0 | 0 | 0 | 0.03 |  |  | 0 | [10 empty] | 0 | München 1938.5182 |  | AES | Group 11 | Fahlerz | [5 empty] | SAM 1968, vol. 2; Krause 2003, n° 15213
SAM 15214 | Spangenbarren | Spangenbarren | 704 | [5 empty] | Schabenberg | 4 | A2a |  |  |  | 0.01 | 0 | 0.07 | 0.05 | 0.002 | 0.46 | 0.0002 | 0 | 0 | 0 | 0.03 |  |  | 0 | [10 empty] | 0 | München 1938.5184 |  | AES | Group 5 | Fahlerz | [5 empty] | SAM 1968, vol. 2; Krause 2003, n° 15214
SAM 15215 | Spangenbarren | Spangenbarren | 704 | [5 empty] | Schabenberg | 4 | A2a |  |  |  | 0 | 0 | 2.7 | 3.5 | 0.88 | 0.01 | 0.063 | 0 | 0 | 0 | 0.02 |  |  | 0 | [10 empty] | 0 | München 1938.5186 |  | AES | Group 12 | Fahlerz | [5 empty] | SAM 1968, vol. 2; Krause 2003, n° 15215
SAM 15216 | Spangenbarren | Spangenbarren | 704 | [5 empty] | Schabenberg | 4 | A2a |  |  |  | 0.01 | 0.002 | 1.6 | 0.17 | 0.01 | 0.46 | 0 | 0 | 0 | 0.03 | 0.03 |  |  | 0 | [10 empty] | 0 | München 1938.5188 |  | AES | Group 14 | Fahlerz | [5 empty] | SAM 1968, vol. 2; Krause 2003, n° 15216
SAM 15217 | Spangenbarren | Spangenbarren | 704 | [5 empty] | Schabenberg | 4 | A2a |  |  |  | 0.01 | 0 | 0.58 | 0.04 | 0.005 | 0.14 | 0.0002 | 0 | 0 | 0 | 0.02 |  |  | 0 | [10 empty] | 0 | München 1938.5190 |  | AES | Group 11 | Fahlerz | [5 empty] | SAM 1968, vol. 2; Krause 2003, n° 15217
SAM 15218 | Spangenbarren | Spangenbarren | 704 | [5 empty] | Schabenberg | 4 | A2a |  |  |  | 0 | 0 | 1.4 | 2.1 | 0.57 | 0.09 | 0.05 | 0 | 0 | 0 | 0.03 |  |  | 0 | [10 empty] | 0 | München 1938.5192 |  | AES | Group 12 | Fahlerz | [5 empty] | SAM 1968, vol. 2; Krause 2003, n° 15218
SAM 15219 | Spangenbarren | Spangenbarren | 704 | [5 empty] | Schabenberg | 4 | A2a |  |  |  | 0.01 | 0 | 0.71 | 0.025 | 0.002 | 1.4 | 0 | 0 | 0 | 0.04 | 0.03 |  |  | 0 | [10 empty] | 0 | München 1938.5194 | Sb<0.05 | AES | Group 11 | Fahlerz | [5 empty] | SAM 1968, vol. 2; Krause 2003, n° 15219
SAM 15220 | Spangenbarren | Spangenbarren | 704 | [5 empty] | Schabenberg | 4 | A2a |  |  |  | 0.01 | 0 | 0.7 | 0.36 | 0.26 | 0.45 | 0.015 | 0 | 0 | 0 | 0.02 |  |  | 0 | [10 empty] | 0 | München 1938.5196 |  | AES | Group 16 | Fahlerz | [5 empty] | SAM 1968, vol. 2; Krause 2003, n° 15220
SAM 15221 | Spangenbarren | Spangenbarren | 704 | [5 empty] | Schabenberg | 4 | A2a |  |  |  | 0.01 | 0.002 | 0.01 | 0.009 | 0.005 | 0.22 | 0 | 0 | 0 | 0.03 | 0.03 |  |  | 0 | [10 empty] | 0 | München 1938.5198 |  | AES | Group 5 | Fahlerz | [5 empty] | SAM 1968, vol. 2; Krause 2003, n° 15221
SAM 15222 | Spangenbarren | Spangenbarren | 704 | [5 empty] | Schabenberg | 4 | A2a |  |  |  | 0 | 0 | 1.75 | 1.7 | 0.64 | 0.03 | 0.06 | 0 | 0 | 0 | 0.001 |  |  | 0 | [10 empty] | 0 | München 1938.5200 |  | AES | Group 12 | Fahlerz | [5 empty] | SAM 1968, vol. 2; Krause 2003, n° 15222
SAM 15223 | Spangenbarren | Spangenbarren | 704 | [5 empty] | Schabenberg | 4 | A2a |  |  |  | 0.01 | 0 | 3.2 | 1.6 | 0.1 | 2.2 | 0.009 | 0 | 0 | 0.08 | 0.03 |  |  | 0 | [10 empty] | 0 | München 1938.5202 |  | AES | Group 16 | Fahlerz | [5 empty] | SAM 1968, vol. 2; Krause 2003, n° 15223
SAM 15224 | Spangenbarren | Spangenbarren | 704 | [5 empty] | Schabenberg | 4 | A2a |  |  |  | 0 | 0 | 0.28 | 0.13 | 0.005 | 0.16 | 0 | 0 | 0 | 0 | 0.02 |  |  | 0 | [10 empty] | 0 | München 1938.5204 |  | AES | Group 14 | Fahlerz | [5 empty] | SAM 1968, vol. 2; Krause 2003, n° 15224
SAM 15225 | Spangenbarren | Spangenbarren | 704 | [5 empty] | Schabenberg | 4 | A2a |  |  |  | 0.01 | 0 | 0.51 | 0.19 | 0.005 | 0.16 | 0 | 0 | 0 | 0 | 0.02 |  |  | 0 | [10 empty] | 0 | München 1938.5206 |  | AES | Group 14 | Fahlerz | [5 empty] | SAM 1968, vol. 2; Krause 2003, n° 15225
SAM 15226 | Spangenbarren | Spangenbarren | 704 | [5 empty] | Schabenberg | 4 | A2a |  |  |  | 0.01 | 0 | 0.62 | 0.07 | 0.005 | 0.18 | 0.0002 | 0 | 0 | 0.04 | 0.03 |  |  | 0 | [10 empty] | 0 | München 1938.5208 |  | AES | Group 11 | Fahlerz | [5 empty] | SAM 1968, vol. 2; Krause 2003, n° 15226
SAM 15227 | Spangenbarren | Spangenbarren | 704 | [5 empty] | Schabenberg | 4 | A2a |  |  |  | 0 | 0 | 0.1 | 0.04 | 0.002 | 0.12 | 0.0002 | 0 | 0 | 0 | 0.02 |  |  | 0 | [10 empty] | 0 | München 1938.5210 |  | AES | Group 11 | Fahlerz | [5 empty] | SAM 1968, vol. 2; Krause 2003, n° 15227
SAM 15228 | Spangenbarren | Spangenbarren | 704 | [5 empty] | Schabenberg | 4 | A2a |  |  |  | 0.06 | 0.15 | 0.73 | 0.43 | 0.2 | 0.65 | 0.015 | 0 | 0 | 0.02 | 0.03 |  |  | 0 | [10 empty] | 0 | München 1938.5212 |  | AES | Group 16 | Fahlerz | [5 empty] | SAM 1968, vol. 2; Krause 2003, n° 15228
SAM 15229 | Spangenbarren | Spangenbarren | 704 | [5 empty] | Schabenberg | 4 | A2a |  |  |  | 0 | 0 | 0.29 | 0.07 | 0.002 | 0.16 | 0.0002 | 0 | 0.002 | 0 | 0.02 |  |  | 0 | [10 empty] | 0 | München 1938.5214 |  | AES | Group 11 | Fahlerz | [5 empty] | SAM 1968, vol. 2; Krause 2003, n° 15229
SAM 15230 | Spangenbarren | Spangenbarren | 704 | [5 empty] | Schabenberg | 4 | A2a |  |  |  | 0.01 | 0 | 0.28 | 0.29 | 0.24 | 0.92 | 0.013 | 0 | 0 | 0 | 0.02 |  |  | 0 | [10 empty] | 0 | München l938.5216 |  | AES | Group 16 | Fahlerz | [5 empty] | SAM 1968, vol. 2; Krause 2003, n° 15230
SAM 15231 | Spangenbarren | Spangenbarren | 704 | [5 empty] | Schabenberg | 4 | A2a |  |  |  | 0 | 0.002 | 1.35 | 1.7 | 0.55 | 0.19 | 0.06 | 0 | 0 | 0 | 0.02 |  |  | 0 | [10 empty] | 0 | München 1938.51 |  | AES | Group 16 | Fahlerz | [5 empty] | SAM 1968, vol. 2; Krause 2003, n° 15231
SAM 15232 | Spangenbarren | Spangenbarren | 704 | [5 empty] | Schabenberg | 4 | A2a |  |  |  | 0.01 | 0 | 0.53 | 1.2 | 0.28 | 0.42 | 0.019 | 0 | 0 | 0.005 | 0.02 |  |  | 0 | [10 empty] | 0 | München 1938.5220 |  | AES | Group 16 | Fahlerz | [5 empty] | SAM 1968, vol. 2; Krause 2003, n° 15232
SAM 15233 | Spangenbarren | Spangenbarren | 704 | [5 empty] | Schabenberg | 4 | A2a |  |  |  | 0.01 | 0.002 | 1.85 | 3.4 | 0.66 | 0.18 | 0.073 | 0 | 0 | 0 | 0.03 |  |  | 0 | [10 empty] | 0 | München 1938.5222 |  | AES | Group 16 | Fahlerz | [5 empty] | SAM 1968, vol. 2; Krause 2003, n° 15233
SAM 15234 | Spangenbarren | Spangenbarren | 704 | [5 empty] | Schabenberg | 4 | A2a |  |  |  | 0.01 | 0.92 | 1.1 | 0.06 | 0.02 | 0.21 | 0.005 | 0 | 0 | 0.06 | 0.02 |  |  | 0 | [10 empty] | 0 | München 1938.5 |  | AES | Group 11 | Fahlerz | [5 empty] | SAM 1968, vol. 2; Krause 2003, n° 15234
SAM 15235 | Spangenbarren | Spangenbarren | 704 | [5 empty] | Schabenberg | 4 | A2a |  |  |  | 0.01 | 0 | 0.35 | 0.025 | 0.002 | 0.65 | 0 | 0 | 0 | 0.005 | 0.02 |  |  | 0 | [10 empty] | 0 | München 1938.5226 | Sb<0.05 | AES | Group 11 | Fahlerz | [5 empty] | SAM 1968, vol. 2; Krause 2003, n° 15235
SAM 15236 | Spangenbarren | Spangenbarren | 704 | [5 empty] | Schabenberg | 4 | A2a |  |  |  | 0.01 | 0 | 0.16 | 0.03 | 0.002 | 0.74 | 0.0002 | 0 | 0 | 0.005 | 0.02 |  |  | 0 | [10 empty] | 0 | München 1938.5228 |  | AES | Group 11 | Fahlerz | [5 empty] | SAM 1968, vol. 2; Krause 2003, n° 15236
SAM 15237 | Spangenbarren, fragm. | Spangenbarren, fragm. | 704 | [5 empty] | Schabenberg | 4 | A2a |  |  |  | 0.01 | 0.002 | 1.15 | 1.05 | 0.27 | 0.17 | 0.046 | 0 | 0 | 0.02 | 0.03 |  |  | 0 | [10 empty] | 0 | München 1938.5 |  | AES | Group 16 | Fahlerz | [5 empty] | SAM 1968, vol. 2; Krause 2003, n° 15237
SAM 15238 | Spangenbarren | Spangenbarren | 704 | [5 empty] | Schabenberg | 4 | A2a |  |  |  | 0.04 | 0 | 0.57 | 0.24 | 0.04 | 0.33 | 0.004 | 0 | 0 | 0 | 0.02 |  |  | 0 | [10 empty] | 0 | München 1938.5232 |  | AES | Group 14 | Fahlerz | [5 empty] | SAM 1968, vol. 2; Krause 2003, n° 15238
SAM 15239 | Spangenbarren, fragm. | Spangenbarren, fragm. | 704 | [5 empty] | Schabenberg | 4 | A2a |  |  |  | 0.01 | 0 | 1.35 | 1.85 | 0.49 | 0.11 | 0.057 | 0 | 0 | 0.03 | 0.03 |  |  | 0 | [10 empty] | 0 | München 1938.5234 |  | AES | Group 16 | Fahlerz | [5 empty] | SAM 1968, vol. 2; Krause 2003, n° 15239
SAM 15240 | Spangenbarren, fragm. | Spangenbarren, fragm. | 704 | [5 empty] | Schabenberg | 4 | A2a |  |  |  | 0.01 | 0 | 0.84 | 0.025 | 0.002 | 0.66 | 0 | 0 | 0 | 0.03 | 0.02 |  |  | 0 | [10 empty] | 0 | München 1938.5236 | Sb<0.05 | AES | Group 11 | Fahlerz | [5 empty] | SAM 1968, vol. 2; Krause 2003, n° 15240
SAM 15241 | Spangenbarren, fragm. | Spangenbarren, fragm. | 704 | [5 empty] | Schabenberg | 4 | A2a |  |  |  | 0 | 0 | 0.06 | 0.006 | 0.002 | 0.15 | 0 | 0 | 0 | 0 | 0.02 |  |  | 0 | [10 empty] | 0 | München 1938.5238 |  | AES | Group 5 | Fahlerz | [5 empty] | SAM 1968, vol. 2; Krause 2003, n° 15241
SAM 15242 | Spangenbarren | Spangenbarren | 704 | [5 empty] | Schabenberg | 4 | A2a |  |  |  | 0.06 | 0.002 | 0.9 | 0.07 | 0.01 | 0.24 | 0 | 0 | 0 | 0.04 | 0.03 |  |  | 0 | [10 empty] | 0 | München 1938.5240 |  | AES | Group 11 | Fahlerz | [5 empty] | SAM 1968, vol. 2; Krause 2003, n° 15242
SAM 15243 | Spangenbarren | Spangenbarren | 704 | [5 empty] | Schabenberg | 4 | A2a |  |  |  | 0.27 | 0.002 | 0.92 | 1.3 | 0.38 | 0.06 | 0.063 | 0 | 0 | 0.02 | 0.03 |  |  | 0 | [10 empty] | 0 | München 1938.5242 |  | AES | Group 12 | Fahlerz | [5 empty] | SAM 1968, vol. 2; Krause 2003, n° 15243
SAM 15244 | Spangenbarren | Spangenbarren | 704 | [5 empty] | Schabenberg | 4 | A2a |  |  |  | 0.01 | 0 | 0.44 | 0.27 | 0.005 | 0.21 | 0 | 0 | 0 | 0 | 0.02 |  |  | 0 | [10 empty] | 0 | München 1938.5244 |  | AES | Group 14 | Fahlerz | [5 empty] | SAM 1968, vol. 2; Krause 2003, n° 15244
SAM 15245 | Spangenbarren | Spangenbarren | 704 | [5 empty] | Schabenberg | 4 | A2a |  |  |  | 0 | 0.002 | 0.35 | 0.01 | 0.01 | 0.03 | 0.0002 | 0 | 0 | 0 | 0.02 |  |  | 0 | [10 empty] | 0 | München 1938.5 246 |  | AES | Group 2 | Arsenical copper | [5 empty] | SAM 1968, vol. 2; Krause 2003, n° 15245
SAM 15246 | Spangenbarren | Spangenbarren | 704 | [5 empty] | Schabenberg | 4 | A2a |  |  |  | 0 | 0 | 0.19 | 0.04 | 0.005 | 0.17 | 0.0002 | 0 | 0 | 0 | 0.02 |  |  | 0 | [10 empty] | 0 | München 1938.5248 |  | AES | Group 11 | Fahlerz | [5 empty] | SAM 1968, vol. 2; Krause 2003, n° 15246
SAM 15247 | Spangenbarren | Spangenbarren | 704 | [5 empty] | Schabenberg | 4 | A2a |  |  |  | 0.98 | 0.002 | 0.45 | 0.2 | 0.01 | 0.37 | 0 | 0 | 0 | 0 | 0.03 |  |  | 0 | [10 empty] | 0 | München 1938.5250 |  | AES | Group 14 | Fahlerz | [5 empty] | SAM 1968, vol. 2; Krause 2003, n° 15247
SAM 15248 | Spangenbarren | Spangenbarren | 704 | [5 empty] | Schabenberg | 4 | A2a |  |  |  | 0.01 | 0 | 1.15 | 0.02 | 0.005 | 0.31 | 0.002 | 0 | 0 | 0.02 | 0.02 |  |  | 0 | [10 empty] | 0 | München 1938.5252 |  | AES | Group 11 | Fahlerz | [5 empty] | SAM 1968, vol. 2; Krause 2003, n° 15248
SAM 15249 | Spangenbarren | Spangenbarren | 704 | [5 empty] | Schabenberg | 4 | A2a |  |  |  | 0.01 | 0 | 0.84 | 0.29 | 0.005 | 0.37 | 0 | 0 | 0 | 0.03 | 0.02 |  |  | 0 | [10 empty] | 0 | München 1938.5254 |  | AES | Group 14 | Fahlerz | [5 empty] | SAM 1968, vol. 2; Krause 2003, n° 15249
SAM 15250 | Spangenbarren | Spangenbarren | 704 | [5 empty] | Schabenberg | 4 | A2a |  |  |  | 0 | 0 | 1.7 | 2.1 | 0.72 | 0.05 | 0.11 | 0 | 0 | 0 | 0.02 |  |  | 0 | [10 empty] | 0 | München 1938.5256 |  | AES | Group 12 | Fahlerz | [5 empty] | SAM 1968, vol. 2; Krause 2003, n° 15250
SAM 15251 | Spangenbarren | Spangenbarren | 704 | [5 empty] | Schabenberg | 4 | A2a |  |  |  | 0 | 0.002 | 0.09 | 0.1 | 0.005 | 0.52 | 0 | 0 | 0 | 0.04 | 0.03 |  |  | 0 | [10 empty] | 0 | München 1938. 265 |  | AES | Group 10 | Fahlerz | [5 empty] | SAM 1968, vol. 2; Krause 2003, n° 15251
SAM 15252 | Spangenbarren | Spangenbarren | 704 | [5 empty] | Schabenberg | 4 | A2a |  |  |  | 0.01 | 0 | 0.45 | 0.17 | 0.1 | 0.49 | 0.007 | 0 | 0 | 0 | 0.03 |  |  | 0 | [10 empty] | 0 | München 1938.5267 |  | AES | Group 16 | Fahlerz | [5 empty] | SAM 1968, vol. 2; Krause 2003, n° 15252
SAM 15253 | Spangenbarren | Spangenbarren | 704 | [5 empty] | Schabenberg | 4 | A2a |  |  |  | 0.01 | 0.005 | 1 | 2.2 | 0.31 | 0.02 | 0.062 | 0 | 0 | 0 | 0.03 |  |  | 0 | [10 empty] | 0 | München 1938.5 269 |  | AES | Group 12 | Fahlerz | [5 empty] | SAM 1968, vol. 2; Krause 2003, n° 15253
SAM 15254 | Spangenbarren | Spangenbarren | 704 | [5 empty] | Schabenberg | 4 | A2a |  |  |  | 0.03 | 0.002 | 0.95 | 1.3 | 0.27 | 0.37 | 0.036 | 0 | 0 | 0.005 | 0.03 |  |  | 0 | [10 empty] | 0 | München 1938.5271 |  | AES | Group 16 | Fahlerz | [5 empty] | SAM 1968, vol. 2; Krause 2003, n° 15254
SAM 15255 | Spangenbarren, fragm. | Spangenbarren, fragm. | 704 | [5 empty] | Schabenberg | 4 | A2a |  |  |  | 0 | 0 | 0.1 | 0.07 | 0.002 | 0.25 | 0.0002 | 0 | 0 | 0 | 0.02 |  |  | 0 | [10 empty] | 0 | München 1938.5273 |  | AES | Group 11 | Fahlerz | [5 empty] | SAM 1968, vol. 2; Krause 2003, n° 15255
SAM 15256 | Spangenbarren | Spangenbarren | 704 | [5 empty] | Schabenberg | 4 | A2a |  |  |  | 0 | 0 | 1.35 | 2.2 | 0.72 | 0.005 | 0.084 | 0 | 0 | 0 | 0.03 |  |  | 0 | [10 empty] | 0 | München 1938.5275 |  | AES | Group 12 | Fahlerz | [5 empty] | SAM 1968, vol. 2; Krause 2003, n° 15256
SAM 15257 | Spangenbarren | Spangenbarren | 704 | [5 empty] | Schabenberg | 4 | A2a |  |  |  | 0 | 0 | 0.25 | 0.04 | 0.002 | 0.95 | 0.0002 | 0 | 0 | 0.005 | 0.02 |  |  | 0 | [10 empty] | 0 | München 1938.5277 |  | AES | Group 11 | Fahlerz | [5 empty] | SAM 1968, vol. 2; Krause 2003, n° 15257
SAM 15258 | Spangenbarren, fragm. | Spangenbarren, fragm. | 704 | [5 empty] | Schabenberg | 4 | A2a |  |  |  | 0.01 | 0.002 | 1.15 | 2.1 | 0.57 | 0.01 | 0.06 | 0 | 0 | 0 | 0.03 |  |  | 0 | [10 empty] | 0 | München 1938.5279 |  | AES | Group 12 | Fahlerz | [5 empty] | SAM 1968, vol. 2; Krause 2003, n° 15258
SAM 15259 | Spangenbarren | Spangenbarren | 704 | [5 empty] | Schabenberg | 4 | A2a |  |  |  | 0 | 0 | 0.9 | 1.8 | 0.45 | 0.002 | 0.042 | 0 | 0 | 0 | 0.001 |  |  | 0 | [10 empty] | 0 | München 1938.5281 |  | AES | Group 12 | Fahlerz | [5 empty] | SAM 1968, vol. 2; Krause 2003, n° 15259
SAM 15260 | Spangenbarren | Spangenbarren | 704 | [5 empty] | Schabenberg | 4 | A2a |  |  |  | 0.01 | 0 | 0.15 | 0.025 | 0.002 | 0.59 | 0 | 0 | 0 | 0.005 | 0.03 |  |  | 0 | [10 empty] | 0 | München 1938.5283 | Sb<0.05 | AES | Group 11 | Fahlerz | [5 empty] | SAM 1968, vol. 2; Krause 2003, n° 15260
SAM 15261 | Spangenbarren | Spangenbarren | 704 | [5 empty] | Schabenberg | 4 | A2a |  |  |  | 0.01 | 0.002 | 0.67 | 0.025 | 0.005 | 0.93 | 0 | 0 | 0 | 0.04 | 0.03 |  |  | 0 | [10 empty] | 0 | München 1938.5285 | Sb<0.05 | AES | Group 11 | Fahlerz | [5 empty] | SAM 1968, vol. 2; Krause 2003, n° 15261
SAM 15262 | Spangenbarren | Spangenbarren | 704 | [5 empty] | Schabenberg | 4 | A2a |  |  |  | 0.01 | 0 | 0.57 | 0.02 | 0.005 | 0.28 | 0.0002 | 0 | 0 | 0.005 | 0.02 |  |  | 0 | [10 empty] | 0 | München 1938.5287 |  | AES | Group 11 | Fahlerz | [5 empty] | SAM 1968, vol. 2; Krause 2003, n° 15262
SAM 15263 | Spangenbarren | Spangenbarren | 704 | [5 empty] | Schabenberg | 4 | A2a |  |  |  | 0.01 | 1.1 | 0.77 | 0.15 | 0.05 | 0.55 | 0.0002 | 0 | 0 | 0 | 0.03 |  |  | 0 | [10 empty] | 0 | München 1938.5289 |  | AES | Group 14 | Fahlerz | [5 empty] | SAM 1968, vol. 2; Krause 2003, n° 15263
SAM 15264 | Spangenbarren | Spangenbarren | 704 | [5 empty] | Schabenberg | 4 | A2a |  |  |  | 0 | 0 | 1.1 | 0.06 | 0.005 | 0.15 | 0 | 0 | 0 | 0 | 0.02 |  |  | 0 | [10 empty] | 0 | München 1938.5291 |  | AES | Group 11 | Fahlerz | [5 empty] | SAM 1968, vol. 2; Krause 2003, n° 15264
SAM 15265 | Spangenbarren, fragm. | Spangenbarren, fragm. | 704 | [5 empty] | Schabenberg | 4 | A2a |  |  |  | 0.01 | 3.5 | 1.7 | 1.6 | 0.65 | 0.16 | 0.047 | 0 | 0.05 | 0 | 0 |  |  | 0 | [10 empty] | 0 | München 1938.5293 |  | AES | Group 16 | Fahlerz | [5 empty] | SAM 1968, vol. 2; Krause 2003, n° 15265
SAM 15266 | Spangenbarren, fragm. | Spangenbarren, fragm. | 704 | [5 empty] | Schabenberg | 4 | A2a |  |  |  | 0.06 | 0.002 | 0.7 | 0.92 | 0.34 | 0.31 | 0.026 | 0 | 0 | 0 | 0.03 |  |  | 0 | [10 empty] | 0 | München 1938.5295 |  | AES | Group 16 | Fahlerz | [5 empty] | SAM 1968, vol. 2; Krause 2003, n° 15266
SAM 15267 | Spangenbarren, fragm. | Spangenbarren, fragm. | 704 | [5 empty] | Schabenberg | 4 | A2a |  |  |  | 0.01 | 0 | 0.32 | 0.26 | 0.005 | 0.97 | 0 | 0 | 0 | 0.03 | 0.02 |  |  | 0 | [10 empty] | 0 | München 1938.5297 |  | AES | Group 14 | Fahlerz | [5 empty] | SAM 1968, vol. 2; Krause 2003, n° 15267
SAM 15268 | Spangenbarren | Spangenbarren | 704 | [5 empty] | Schabenberg | 4 | A2a |  |  |  | 0.01 | 0 | 0.2 | 0.16 | 0.002 | 0.74 | 0 | 0 | 0 | 0.03 | 0.03 |  |  | 0 | [10 empty] | 0 | München 1938.5299 |  | AES | Group 14 | Fahlerz | [5 empty] | SAM 1968, vol. 2; Krause 2003, n° 15268
SAM 15269 | Spangenbarren | Spangenbarren | 704 | [5 empty] | Schabenberg | 4 | A2a |  |  |  | 0 | 0 | 0.69 | 0.025 | 0.005 | 0.14 | 0 | 0 | 0 | 0.005 | 0.02 |  |  | 0 | [10 empty] | 0 | München 1938.5301 | Sb<0.05 | AES | Group 11 | Fahlerz | [5 empty] | SAM 1968, vol. 2; Krause 2003, n° 15269
SAM 15270 | Spangenbarren | Spangenbarren | 704 | [5 empty] | Schabenberg | 4 | A2a |  |  |  | 0.01 | 0 | 0.34 | 0.2 | 0.005 | 0.2 | 0 | 0 | 0 | 0.005 | 0.02 |  |  | 0 | [10 empty] | 0 | München 1938.5303 |  | AES | Group 14 | Fahlerz | [5 empty] | SAM 1968, vol. 2; Krause 2003, n° 15270
SAM 15271 | Spangenbarren | Spangenbarren | 704 | [5 empty] | Schabenberg | 4 | A2a |  |  |  | 0.01 | 0.002 | 0.7 | 0.025 | 0.005 | 0.22 | 0 | 0 | 0 | 0.005 | 0.02 |  |  | 0 | [10 empty] | 0 | München 1938.5305 | Sb<0.05 | AES | Group 11 | Fahlerz | [5 empty] | SAM 1968, vol. 2; Krause 2003, n° 15271
SAM 15272 | Spangenbarren | Spangenbarren | 704 | [5 empty] | Schabenberg | 4 | A2a |  |  |  | 0.01 | 0.002 | 1.55 | 1.9 | 0.62 | 0.11 | 0.069 | 0 | 0 | 0 | 0.02 |  |  | 0 | [10 empty] | 0 | München 1938.5307 |  | AES | Group 16 | Fahlerz | [5 empty] | SAM 1968, vol. 2; Krause 2003, n° 15272
SAM 15273 | Spangenbarren | Spangenbarren | 704 | [5 empty] | Schabenberg | 4 | A2a |  |  |  | 0.01 | 0 | 0.12 | 0.01 | 0.005 | 0.17 | 0.0002 | 0 | 0 | 0 | 0.02 |  |  | 0 | [10 empty] | 0 | München 1938.5309 |  | AES | Group 11 | Fahlerz | [5 empty] | SAM 1968, vol. 2; Krause 2003, n° 15273
SAM 15274 | Spangenbarren, fragm. | Spangenbarren, fragm. | 704 | [5 empty] | Schabenberg | 4 | A2a |  |  |  | 0.01 | 0 | 0.09 | 0.02 | 0.002 | 0.64 | 0.0002 | 0 | 0 | 0 | 0.02 |  |  | 0 | [10 empty] | 0 | München 1938.5311 |  | AES | Group 5 | Fahlerz | [5 empty] | SAM 1968, vol. 2; Krause 2003, n° 15274
SAM 15275 | Spangenbarren | Spangenbarren | 704 | [5 empty] | Schabenberg | 4 | A2a |  |  |  | 0.01 | 0.002 | 0.87 | 0.06 | 0.005 | 0.18 | 0 | 0 | 0 | 0.005 | 0.03 |  |  | 0 | [10 empty] | 0 | München 1938.5313 |  | AES | Group 11 | Fahlerz | [5 empty] | SAM 1968, vol. 2; Krause 2003, n° 15275
SAM 15276 | Spangenbarren | Spangenbarren | 704 | [5 empty] | Schabenberg | 4 | A2a |  |  |  | 2.4 | 0 | 0.18 | 0.06 | 0.005 | 0.25 | 0.0002 | 0 | 0 | 0 | 0.02 |  |  | 0 | [10 empty] | 0 | München 1938.5315 |  | AES | Group 11 | Bronze | [5 empty] | SAM 1968, vol. 2; Krause 2003, n° 15276
SAM 15277 | Spangenbarren | Spangenbarren | 704 | [5 empty] | Schabenberg | 4 | A2a |  |  |  | 0.56 | 0.002 | 0.6 | 0.72 | 0.08 | 0.55 | 0.012 | 0 | 0 | 0.005 | 0.03 |  |  | 0 | [10 empty] | 0 | München 1938.5317 |  | AES | Group 14 | Fahlerz | [5 empty] | SAM 1968, vol. 2; Krause 2003, n° 15277
SAM 15278 | Spangenbarren | Spangenbarren | 704 | [5 empty] | Schabenberg | 4 | A2a |  |  |  | 0.01 | 0 | 0.18 | 0.08 | 0.02 | 0.55 | 0 | 0 | 0 | 0 | 0.03 |  |  | 0 | [10 empty] | 0 | München 1938.5319 |  | AES | Group 11 | Fahlerz | [5 empty] | SAM 1968, vol. 2; Krause 2003, n° 15278
SAM 15279 | Spangenbarren | Spangenbarren | 704 | [5 empty] | Schabenberg | 4 | A2a |  |  |  | 0.07 | 0.002 | 1.85 | 0.1 | 0.01 | 0.2 | 0 | 0 | 0 | 0.04 | 0.03 |  |  | 0 | [10 empty] | 0 | München 1938.5321 |  | AES | Group 14 | Fahlerz | [5 empty] | SAM 1968, vol. 2; Krause 2003, n° 15279
SAM 15280 | Spangenbarren | Spangenbarren | 704 | [5 empty] | Schabenberg | 4 | A2a |  |  |  | 0.01 | 0 | 1.05 | 2.3 | 0.61 | 0.04 | 0.062 | 0 | 0 | 0 | 0.03 |  |  | 0 | [10 empty] | 0 | München 1938.5323 |  | AES | Group 12 | Fahlerz | [5 empty] | SAM 1968, vol. 2; Krause 2003, n° 15280
SAM 15281 | Spangenbarren | Spangenbarren | 704 | [5 empty] | Schabenberg | 4 | A2a |  |  |  | 0.01 | 0.002 | 0.6 | 0.49 | 0.2 | 0.48 | 0.016 | 0 | 0 | 0.005 | 0.03 |  |  | 0 | [10 empty] | 0 | München 1938.5325 |  | AES | Group 16 | Fahlerz | [5 empty] | SAM 1968, vol. 2; Krause 2003, n° 15281
SAM 15282 | Spangenbarren, fragm. | Spangenbarren, fragm. | 704 | [5 empty] | Schabenberg | 4 | A2a |  |  |  | 0.02 | 0.002 | 0.97 | 1.6 | 0.39 | 0.41 | 0.029 | 0 | 0 | 0 | 0.02 |  |  | 0 | [10 empty] | 0 | München 1938.5327 |  | AES | Group 16 | Fahlerz | [5 empty] | SAM 1968, vol. 2; Krause 2003, n° 15282
SAM 15283 | Spangenbarren | Spangenbarren | 704 | [5 empty] | Schabenberg | 4 | A2a |  |  |  | 0.01 | 0 | 0.11 | 0.05 | 0.002 | 0.34 | 0 | 0 | 0 | 0 | 0.02 |  |  | 0 | [10 empty] | 0 | München 1938.5329 |  | AES | Group 11 | Fahlerz | [5 empty] | SAM 1968, vol. 2; Krause 2003, n° 15283
SAM 15284 | Spangenbarren | Spangenbarren | 704 | [5 empty] | Schabenberg | 4 | A2a |  |  |  | 0.01 | 0 | 0.21 | 0.05 | 0.005 | 0.76 | 0 | 0 | 0 | 0.03 | 0.03 |  |  | 0 | [10 empty] | 0 | München 1938.5331 |  | AES | Group 11 | Fahlerz | [5 empty] | SAM 1968, vol. 2; Krause 2003, n° 15284
SAM 15285 | Spangenbarren | Spangenbarren | 704 | [5 empty] | Schabenberg | 4 | A2a |  |  |  | 0 | 0.002 | 1.1 | 1.7 | 0.37 | 0.005 | 0.063 | 0 | 0 | 0 | 0.03 |  |  | 0 | [10 empty] | 0 | München 1938.5333 |  | AES | Group 12 | Fahlerz | [5 empty] | SAM 1968, vol. 2; Krause 2003, n° 15285
SAM 15286 | Spangenbarren | Spangenbarren | 704 | [5 empty] | Schabenberg | 4 | A2a |  |  |  | 0.01 | 0.002 | 0.71 | 1.2 | 0.39 | 0.38 | 0.038 | 0 | 0 | 0 | 0.02 |  |  | 0 | [10 empty] | 0 | München 1938.5335 |  | AES | Group 16 | Fahlerz | [5 empty] | SAM 1968, vol. 2; Krause 2003, n° 15286
SAM 15287 | Spangenbarren | Spangenbarren | 704 | [5 empty] | Schabenberg | 4 | A2a |  |  |  | 0.01 | 0 | 1.2 | 2.4 | 0.66 | 0.07 | 0.066 | 0 | 0 | 0 | 0.03 |  |  | 0 | [10 empty] | 0 | München 1938.5337 |  | AES | Group 12 | Fahlerz | [5 empty] | SAM 1968, vol. 2; Krause 2003, n° 15287
SAM 15288 | Spangenbarren | Spangenbarren | 704 | [5 empty] | Schabenberg | 4 | A2a |  |  |  | 0 | 0 | 1.4 | 2.3 | 0.53 | 0.13 | 0.052 | 0 | 0 | 0 | 0.03 |  |  | 0 | [10 empty] | 0 | München 1938.5339 |  | AES | Group 16 | Fahlerz | [5 empty] | SAM 1968, vol. 2; Krause 2003, n° 15288
SAM 15289 | Spangenbarren | Spangenbarren | 704 | [5 empty] | Schabenberg | 4 | A2a |  |  |  | 0.23 | 0.002 | 1.95 | 1.7 | 0.45 | 0.27 | 0.045 | 0 | 0 | 0 | 0.03 |  |  | 0 | [10 empty] | 0 | München 1938.5341 |  | AES | Group 16 | Fahlerz | [5 empty] | SAM 1968, vol. 2; Krause 2003, n° 15289
SAM 15290 | Spangenbarren | Spangenbarren | 704 | [5 empty] | Schabenberg | 4 | A2a |  |  |  | 0.01 | 0 | 0.04 | 0.01 | 0.005 | 0.29 | 0 | 0 | 0 | 0 | 0.03 |  |  | 0 | [10 empty] | 0 | München 1938.5343 |  | AES | Group 5 | Fahlerz | [5 empty] | SAM 1968, vol. 2; Krause 2003, n° 15290
SAM 15291 | Spangenbarren | Spangenbarren | 704 | [5 empty] | Schabenberg | 4 | A2a |  |  |  | 0.01 | 0.002 | 1.05 | 1.05 | 0.33 | 0.18 | 0.038 | 0 | 0 | 0.005 | 0.03 |  |  | 0 | [10 empty] | 0 | München 1938.5345 |  | AES | Group 16 | Fahlerz | [5 empty] | SAM 1968, vol. 2; Krause 2003, n° 15291
SAM 15292 | Spangenbarren | Spangenbarren | 704 | [5 empty] | Schabenberg | 4 | A2a |  |  |  | 0 | 0.002 | 2.3 | 2.2 | 0.61 | 0.005 | 0.13 | 0 | 0 | 0 | 0.03 |  |  | 0 | [10 empty] | 0 | München 1938.5347 |  | AES | Group 12 | Fahlerz | [5 empty] | SAM 1968, vol. 2; Krause 2003, n° 15292
SAM 15293 | Spangenbarren | Spangenbarren | 704 | [5 empty] | Schabenberg | 4 | A2a |  |  |  | 0 | 0 | 1.2 | 1.8 | 0.51 | 0.09 | 0.04 | 0 | 0 | 0 | 0.03 |  |  | 0 | [10 empty] | 0 | München 1938. 5349 |  | AES | Group 12 | Fahlerz | [5 empty] | SAM 1968, vol. 2; Krause 2003, n° 15293
SAM 15294 | Spangenbarren | Spangenbarren | 704 | [5 empty] | Schabenberg | 4 | A2a |  |  |  | 0.01 | 0 | 0.98 | 0.06 | 0.002 | 1.3 | 0 | 0 | 0 | 0.04 | 0.02 |  |  | 0 | [10 empty] | 0 | München 1938.5351 |  | AES | Group 11 | Fahlerz | [5 empty] | SAM 1968, vol. 2; Krause 2003, n° 15294
SAM 15295 | Spangenbarren | Spangenbarren | 704 | [5 empty] | Schabenberg | 4 | A2a |  |  |  | 0.01 | 0 | 0.53 | 0.025 | 0.005 | 0.58 | 0 | 0 | 0 | 0.005 | 0.03 |  |  | 0 | [10 empty] | 0 | München 1938.5353 | Sb<0.05 | AES | Group 11 | Fahlerz | [5 empty] | SAM 1968, vol. 2; Krause 2003, n° 15295
SAM 15296 | Spangenbarren | Spangenbarren | 704 | [5 empty] | Schabenberg | 4 | A2a |  |  |  | 0 | 0 | 0.07 | 0.04 | 0.002 | 0.36 | 0.0002 | 0 | 0 | 0 | 0.03 |  |  | 0 | [10 empty] | 0 | München 1938.5355 |  | AES | Group 5 | Fahlerz | [5 empty] | SAM 1968, vol. 2; Krause 2003, n° 15296
SAM 15297 | Spangenbarren | Spangenbarren | 704 | [5 empty] | Schabenberg | 4 | A2a |  |  |  | 0 | 0.002 | 1.4 | 1.8 | 0.51 | 0.16 | 0.078 | 0 | 0 | 0 | 0.03 |  |  | 0 | [10 empty] | 0 | München 1938.5357 |  | AES | Group 16 | Fahlerz | [5 empty] | SAM 1968, vol. 2; Krause 2003, n° 15297
SAM 15298 | Spangenbarren | Spangenbarren | 704 | [5 empty] | Schabenberg | 4 | A2a |  |  |  | 0.01 | 0.002 | 0.83 | 0.025 | 0.005 | 1.5 | 0 | 0 | 0 | 0.05 | 0.02 |  |  | 0 | [10 empty] | 0 | München 1938.5359 | Sb<0.05 | AES | Group 11 | Fahlerz | [5 empty] | SAM 1968, vol. 2; Krause 2003, n° 15298
SAM 15299 | Spangenbarren, fragm. | Spangenbarren, fragm. | 704 | [5 empty] | Schabenberg | 4 | A2a |  |  |  | 0.31 | 0.002 | 1.6 | 1.5 | 0.56 | 0.05 | 0.037 | 0 | 0 | 0 | 0.03 |  |  | 0 | [10 empty] | 0 | München 1938.5361 |  | AES | Group 12 | Fahlerz | [5 empty] | SAM 1968, vol. 2; Krause 2003, n° 15299
SAM 15300 | Spangenbarren, fragm. | Spangenbarren, fragm. | 704 | [5 empty] | Schabenberg | 4 | A2a |  |  |  | 0 | 0 | 0.13 | 0.025 | 0.005 | 0.2 | 0 | 0 | 0 | 0 | 0.02 |  |  | 0 | [10 empty] | 0 | München 1938.5363 | Sb<0.05 | AES | Group 11 | Fahlerz | [5 empty] | SAM 1968, vol. 2; Krause 2003, n° 15300
SAM 15301 | Spangenbarren | Spangenbarren | 704 | [5 empty] | Schabenberg | 4 | A2a |  |  |  | 0.03 | 0 | 0.73 | 0.16 | 0.13 | 1.2 | 0.009 | 0 | 0 | 0.04 | 0.03 |  |  | 0 | [10 empty] | 0 | München 1938.5365 |  | AES | Group 16 | Fahlerz | [5 empty] | SAM 1968, vol. 2; Krause 2003, n° 15301
SAM 15302 | Spangenbarren, fragm. | Spangenbarren, fragm. | 704 | [5 empty] | Schabenberg | 4 | A2a |  |  |  | 0.01 | 0 | 1.2 | 0.87 | 0.27 | 0.63 | 0.028 | 0 | 0 | 0.005 | 0.02 |  |  | 0 | [10 empty] | 0 | München 1938.5367 |  | AES | Group 16 | Fahlerz | [5 empty] | SAM 1968, vol. 2; Krause 2003, n° 15302
SAM 15303 | Spangenbarren | Spangenbarren | 704 | [5 empty] | Schabenberg | 4 | A2a |  |  |  | 0 | 0.002 | 0.22 | 0.06 | 0.005 | 0.37 | 0 | 0 | 0 | 0 | 0.03 |  |  | 0 | [10 empty] | 0 | München 1938.5369 |  | AES | Group 11 | Fahlerz | [5 empty] | SAM 1968, vol. 2; Krause 2003, n° 15303
SAM 15304 | Spangenbarren | Spangenbarren | 704 | [5 empty] | Schabenberg | 4 | A2a |  |  |  | 0.01 | 0 | 0.77 | 0.025 | 0.005 | 1.1 | 0 | 0 | 0 | 0.05 | 0.03 |  |  | 0 | [10 empty] | 0 | München 1938.5371 | Sb<0.05 | AES | Group 11 | Fahlerz | [5 empty] | SAM 1968, vol. 2; Krause 2003, n° 15304
SAM 15305 | Spangenbarren | Spangenbarren | 704 | [5 empty] | Schabenberg | 4 | A2a |  |  |  | 0.14 | 0 | 1.1 | 2.6 | 0.48 | 0.12 | 0.051 | 0 | 0 | 0 | 0.03 |  |  | 0 | [10 empty] | 0 | München 1938.5373 |  | AES | Group 16 | Fahlerz | [5 empty] | SAM 1968, vol. 2; Krause 2003, n° 15305
SAM 15306 | Spangenbarren, fragm. | Spangenbarren, fragm. | 704 | [5 empty] | Schabenberg | 4 | A2a |  |  |  | 0.01 | 0 | 0.33 | 0.16 | 0.005 | 0.9 | 0 | 0 | 0 | 0.03 | 0.02 |  |  | 0 | [10 empty] | 0 | München 1938.5375 |  | AES | Group 14 | Fahlerz | [5 empty] | SAM 1968, vol. 2; Krause 2003, n° 15306
SAM 15307 | Spangenbarren, fragm. | Spangenbarren, fragm. | 704 | [5 empty] | Schabenberg | 4 | A2a |  |  |  | 0.19 | 0.002 | 0.97 | 1.45 | 0.34 | 0.22 | 0.06 | 0 | 0 | 0.005 | 0.03 |  |  | 0 | [10 empty] | 0 | München 1938.5377 |  | AES | Group 16 | Fahlerz | [5 empty] | SAM 1968, vol. 2; Krause 2003, n° 15307
SAM 15308 | Spangenbarren | Spangenbarren | 704 | [5 empty] | Schabenberg | 4 | A2a |  |  |  | 0.01 | 0 | 0.35 | 0.3 | 0.05 | 0.91 | 0.0002 | 0 | 0 | 0.005 | 0.03 |  |  | 0 | [10 empty] | 0 | München 1938.5379 |  | AES | Group 14 | Fahlerz | [5 empty] | SAM 1968, vol. 2; Krause 2003, n° 15308
SAM 15309 | Spangenbarren, fragm. | Spangenbarren, fragm. | 704 | [5 empty] | Schabenberg | 4 | A2a |  |  |  | 0.01 | 0.002 | 1.1 | 2.2 | 0.52 | 0.05 | 0.1 | 0 | 0 | 0 | 0.03 |  |  | 0 | [10 empty] | 0 | München 1938.5381 |  | AES | Group 12 | Fahlerz | [5 empty] | SAM 1968, vol. 2; Krause 2003, n° 15309
SAM 15310 | Spangenbarren, fragm. | Spangenbarren, fragm. | 704 | [5 empty] | Schabenberg | 4 | A2a |  |  |  | 0.01 | 0.002 | 1.7 | 2 | 0.85 | 0.005 | 0.08 | 0 | 0 | 0 | 0.03 |  |  | 0 | [10 empty] | 0 | München 1938.5383 |  | AES | Group 12 | Fahlerz | [5 empty] | SAM 1968, vol. 2; Krause 2003, n° 15310
SAM 15311 | Spangenbarren, fragm. | Spangenbarren, fragm. | 704 | [5 empty] | Schabenberg | 4 | A2a |  |  |  | 0.01 | 2.2 | 1.3 | 1.5 | 0.54 | 0.17 | 0.056 | 0 | 0.002 | 0 | 0.001 |  |  | 0 | [10 empty] | 0 | München 1938. 17 394 |  | AES | Group 16 | Fahlerz | [5 empty] | SAM 1968, vol. 2; Krause 2003, n° 15311
SAM 15312 | Spangenbarren, fragm. | Spangenbarren, fragm. | 704 | [5 empty] | Schabenberg | 4 | A2a |  |  |  | 0 | 0 | 0.06 | 0.01 | 0.005 | 0.16 | 0.0002 | 0 | 0 | 0 | 0.03 |  |  | 0 | [10 empty] | 0 | München l938.5396 |  | AES | Group 5 | Fahlerz | [5 empty] | SAM 1968, vol. 2; Krause 2003, n° 15312
SAM 15313 | Spangenbarren, fragm. | Spangenbarren, fragm. | 704 | [5 empty] | Schabenberg | 4 | A2a |  |  |  | 0 | 0 | 1.5 | 2.7 | 0.43 | 0.01 | 0.067 | 0 | 0 | 0 | 0.02 |  |  | 0 | [10 empty] | 0 | München 1938.5398 |  | AES | Group 12 | Fahlerz | [5 empty] | SAM 1968, vol. 2; Krause 2003, n° 15313
SAM 15314 | Blechstreifen, verzinkt | metal strip, decorated | 501 | [5 empty] | Schabenberg | 4 | A2a |  |  |  | 0 | 0 | 0 | 0 | 0 | 0.002 | 0 | 0 | 0 | 0 | 0.02 |  |  | 0 | [10 empty] | 0 | München, PStslg. 1938.5 |  | AES | Group 1 | Copper | [5 empty] | SAM 1968, vol. 2; Krause 2003, n° 15314
SAM 15316 | Spiralarmring, fragm. | Spiralarmring, fragm. | 409 | [5 empty] | Wolnzach | 3 | A1 |  |  |  | 0.01 | 0.02 | 1 | 1.85 | 0.54 | 0.6 | 0.01 | 0 | 0.002 | 0.15 | 0.02 |  |  | 0 | [10 empty] | 0 | München 1952.59e400 |  | AES | Group 16 | Fahlerz | [5 empty] | SAM 1968, vol. 2; Krause 2003, n° 15316
SAM 15317 | Spiralarmring, fragm. | Spiralarmring, fragm. | 409 | [5 empty] | Wolnzach | 3 | A1 |  |  |  | 0.01 | 0 | 1.1 | 1.6 | 0.45 | 0.91 | 0.0002 | 0 | 0 | 0.12 | 0.001 |  |  | 0 | [10 empty] | 0 | München 1952.59e402 |  | AES | Group 16 | Fahlerz | [5 empty] | SAM 1968, vol. 2; Krause 2003, n° 15317
SAM 15318 | Spiralarmring, fragm. | Spiralarmring, fragm. | 409 | [5 empty] | Wolnzach | 3 | A1 |  |  |  | 0.01 | 0.62 | 1.55 | 4.2 | 1 | 1.5 | 0.023 | 0 | 0 | 0.08 | 0.001 |  |  | 0 | [10 empty] | 0 | München 1952.59e404 |  | AES | Group 16 | Fahlerz | [5 empty] | SAM 1968, vol. 2; Krause 2003, n° 15318
SAM 15319 | Spiralarmring, fragm. | Spiralarmring, fragm. | 409 | [5 empty] | Wolnzach | 3 | A1 |  |  |  | 0 | 0 | 1.45 | 1.85 | 0.53 | 0.82 | 0.007 | 0 | 0 | 0.07 | 0.001 |  |  | 0 | [10 empty] | 0 | München 1952.59e406 |  | AES | Group 16 | Fahlerz | [5 empty] | SAM 1968, vol. 2; Krause 2003, n° 15319
SAM 15320 | Randleistenbeil, sächsischer Typ | flanged axe, Saxony type | 110 | [5 empty] | Wolnzach | 3 | A1 |  |  |  | 0.01 | 0.002 | 0.67 | 2.9 | 0.71 | 0.7 | 0.014 | 0 | 0.002 | 0.11 | 0.02 |  |  | 0 | [10 empty] | 0 | München 1952.59c |  | AES | Group 16 | Fahlerz | [5 empty] | SAM 1968, vol. 2; Krause 2003, n° 15320
SAM 15321 | Randleistenbeil, sächsischer Typ | flanged axe, Saxony type | 110 | [5 empty] | Wolnzach | 3 | A1 |  |  |  | 0.03 | 0.002 | 0.81 | 2.5 | 0.44 | 1.2 | 0.008 | 0 | 0 | 0.28 | 0.001 |  |  | 0 | [10 empty] | 0 | München 1952.59a |  | AES | Group 16 | Fahlerz | [5 empty] | SAM 1968, vol. 2; Krause 2003, n° 15321
SAM 15322 | Randleistenbeil, sächsischer Typ | flanged axe, Saxony type | 110 | [5 empty] | Wolnzach | 3 | A1 |  |  |  | 0.01 | 0.002 | 0.51 | 2.1 | 0.57 | 1.1 | 0.007 | 0 | 0 | 0.06 | 0.001 |  |  | 0 | [10 empty] | 0 | München 1952.59b |  | AES | Group 16 | Fahlerz | [5 empty] | SAM 1968, vol. 2; Krause 2003, n° 15322
SAM 15323 | Randleistenbeil, sächsischer Typ | flanged axe, Saxony type | 110 | [5 empty] | Wolnzach | 3 | A1 |  |  |  | 0.14 | 0.002 | 0.2 | 1.7 | 0.38 | 0.71 | 0.007 | 0 | 0 | 0.03 | 0.001 |  |  | 0 | [10 empty] | 0 | München 1952.59d |  | AES | Group 16 | Fahlerz | [5 empty] | SAM 1968, vol. 2; Krause 2003, n° 15323
SAM 15324 | Ösenringbarren | Ösenringbarren | 702 | [5 empty] | Aschering | 3 | A1 |  |  |  | 0 | 0 | 1.15 | 1.4 | 0.52 | 0 | 0.068 | 0 | 0 | 0 | 0.02 |  |  | 0 | [10 empty] | 0 | München 1921.8416 |  | AES | Group 12 | Fahlerz | [5 empty] | SAM 1968, vol. 2; Krause 2003, n° 15324
SAM 15325 | Ösenringbarren | Ösenringbarren | 702 | [5 empty] | Aschering | 3 | A1 |  |  |  | 0 | 0 | 2 | 1.6 | 0.62 | 0 | 0.09 | 0 | 0 | 0 | 0.001 |  |  | 0 | [10 empty] | 0 | München 1921.8418 |  | AES | Group 12 | Fahlerz | [5 empty] | SAM 1968, vol. 2; Krause 2003, n° 15325
SAM 15326 | Ösenringbarren | Ösenringbarren | 702 | [5 empty] | Aschering | 3 | A1 |  |  |  | 0 | 0 | 1.5 | 1.55 | 0.67 | 0 | 0.061 | 0 | 0 | 0 | 0.02 |  |  | 0 | [10 empty] | 0 | München 1921.8420 |  | AES | Group 12 | Fahlerz | [5 empty] | SAM 1968, vol. 2; Krause 2003, n° 15326
SAM 15327 | Ösenringbarren | Ösenringbarren | 702 | [5 empty] | Aschering | 3 | A1 |  |  |  | 0 | 0 | 1.7 | 1.35 | 0.76 | 0 | 0.057 | 0 | 0 | 0 | 0.001 |  |  | 0 | [10 empty] | 0 | München 1921.8422 |  | AES | Group 12 | Fahlerz | [5 empty] | SAM 1968, vol. 2; Krause 2003, n° 15327
SAM 15328 | Ösenringbarren | Ösenringbarren | 702 | [5 empty] | Aschering | 3 | A1 |  |  |  | 0 | 0 | 1.6 | 2.1 | 0.68 | 0 | 0.075 | 0 | 0 | 0 | 0.001 |  |  | 0 | [10 empty] | 0 | München 1921.8424 |  | AES | Group 12 | Fahlerz | [5 empty] | SAM 1968, vol. 2; Krause 2003, n° 15328
SAM 15329 | Ösenringbarren | Ösenringbarren | 702 | [5 empty] | Aschering | 3 | A1 |  |  |  | 0 | 0 | 0.94 | 0.86 | 0.54 | 0 | 0.049 | 0 | 0 | 0 | 0.02 |  |  | 0 | [10 empty] | 0 | München 1921.8426 |  | AES | Group 12 | Fahlerz | [5 empty] | SAM 1968, vol. 2; Krause 2003, n° 15329
SAM 15330 | Ösenringbarren | Ösenringbarren | 702 | [5 empty] | Aschering | 3 | A1 |  |  |  | 0 | 0 | 1.05 | 1.4 | 0.37 | 0.002 | 0.058 | 0 | 0 | 0 | 0.02 |  |  | 0 | [10 empty] | 0 | München 1921.8428 |  | AES | Group 12 | Fahlerz | [5 empty] | SAM 1968, vol. 2; Krause 2003, n° 15330
SAM 15331 | Ösenringbarren | Ösenringbarren | 702 | [5 empty] | Aschering | 3 | A1 |  |  |  | 0 | 0 | 1.05 | 1.05 | 0.54 | 0 | 0.064 | 0 | 0 | 0 | 0.02 |  |  | 0 | [10 empty] | 0 | München 1921.8430 |  | AES | Group 12 | Fahlerz | [5 empty] | SAM 1968, vol. 2; Krause 2003, n° 15331
SAM 15332 | Ösenringbarren | Ösenringbarren | 702 | [5 empty] | Aschering | 3 | A1 |  |  |  | 0 | 0 | 1.85 | 1.6 | 0.67 | 0 | 0.083 | 0 | 0 | 0 | 0.02 |  |  | 0 | [10 empty] | 0 | München 1921.8432 |  | AES | Group 12 | Fahlerz | [5 empty] | SAM 1968, vol. 2; Krause 2003, n° 15332
SAM 15333 | Ösenringbarren | Ösenringbarren | 702 | [5 empty] | Aschering | 3 | A1 |  |  |  | 0 | 0 | 1.6 | 1.25 | 0.7 | 0 | 0.081 | 0 | 0 | 0 | 0.02 |  |  | 0 | [10 empty] | 0 | München 1921.8434 |  | AES | Group 12 | Fahlerz | [5 empty] | SAM 1968, vol. 2; Krause 2003, n° 15333
SAM 15334 | Ösenringbarren | Ösenringbarren | 702 | [5 empty] | Aschering | 3 | A1 |  |  |  | 0 | 0 | 1.1 | 1.2 | 0.58 | 0 | 0.08 | 0 | 0 | 0 | 0.02 |  |  | 0 | [10 empty] | 0 | München 1921.8436 |  | AES | Group 12 | Fahlerz | [5 empty] | SAM 1968, vol. 2; Krause 2003, n° 15334
SAM 15335 | Ösenringbarren | Ösenringbarren | 702 | [5 empty] | Aschering | 3 | A1 |  |  |  | 0 | 0 | 1.7 | 1.3 | 0.58 | 0 | 0.048 | 0 | 0 | 0 | 0.001 |  |  | 0 | [10 empty] | 0 | München 1921.8438 |  | AES | Group 12 | Fahlerz | [5 empty] | SAM 1968, vol. 2; Krause 2003, n° 15335
SAM 15336 | Ösenringbarren | Ösenringbarren | 702 | [5 empty] | Aschering | 3 | A1 |  |  |  | 0 | 0 | 1.25 | 1.3 | 0.61 | 0 | 0.053 | 0 | 0 | 0 | 0.02 |  |  | 0 | [10 empty] | 0 | München 1921.8440 |  | AES | Group 12 | Fahlerz | [5 empty] | SAM 1968, vol. 2; Krause 2003, n° 15336
SAM 15337 | Ösenringbarren | Ösenringbarren | 702 | [5 empty] | Aschering | 3 | A1 |  |  |  | 0 | 0 | 2 | 1.7 | 0.55 | 0 | 0.069 | 0 | 0 | 0 | 0.02 |  |  | 0 | [10 empty] | 0 | München 1921.8442 |  | AES | Group 12 | Fahlerz | [5 empty] | SAM 1968, vol. 2; Krause 2003, n° 15337
SAM 15338 | Ösenringbarren | Ösenringbarren | 702 | [5 empty] | Aschering | 3 | A1 |  |  |  | 0 | 0 | 1.45 | 1.35 | 0.65 | 0 | 0.048 | 0 | 0 | 0 | 0.02 |  |  | 0 | [10 empty] | 0 | München 1921.8444 |  | AES | Group 12 | Fahlerz | [5 empty] | SAM 1968, vol. 2; Krause 2003, n° 15338
SAM 15339 | Ösenringbarren | Ösenringbarren | 702 | [5 empty] | Aschering | 3 | A1 |  |  |  | 0 | 0 | 1.4 | 1.15 | 0.61 | 0 | 0.063 | 0 | 0 | 0 | 0.001 |  |  | 0 | [10 empty] | 0 | München 1921.8446 |  | AES | Group 12 | Fahlerz | [5 empty] | SAM 1968, vol. 2; Krause 2003, n° 15339
SAM 15340 | Ösenringbarren | Ösenringbarren | 702 | [5 empty] | Aschering | 3 | A1 |  |  |  | 0 | 0 | 1.25 | 1.3 | 0.55 | 0 | 0.081 | 0 | 0 | 0 | 0.02 |  |  | 0 | [10 empty] | 0 | München 1921.8448 |  | AES | Group 12 | Fahlerz | [5 empty] | SAM 1968, vol. 2; Krause 2003, n° 15340
SAM 15341 | Ösenringbarren | Ösenringbarren | 702 | [5 empty] | Aschering | 3 | A1 |  |  |  | 0 | 0 | 1.4 | 1.55 | 0.57 | 0 | 0.055 | 0 | 0 | 0 | 0.03 |  |  | 0 | [10 empty] | 0 | München 1921.8450 |  | AES | Group 12 | Fahlerz | [5 empty] | SAM 1968, vol. 2; Krause 2003, n° 15341
SAM 15342 | Ösenringbarren | Ösenringbarren | 702 | [5 empty] | Aschering | 3 | A1 |  |  |  | 0 | 0 | 1.1 | 1.6 | 0.5 | 0 | 0.06 | 0 | 0 | 0 | 0.03 |  |  | 0 | [10 empty] | 0 | München 1921.8452 |  | AES | Group 12 | Fahlerz | [5 empty] | SAM 1968, vol. 2; Krause 2003, n° 15342
SAM 15343 | Ösenringbarren | Ösenringbarren | 702 | [5 empty] | Aschering | 3 | A1 |  |  |  | 0 | 0 | 1.9 | 1.35 | 1 | 0 | 0.067 | 0 | 0 | 0 | 0.001 |  |  | 0 | [10 empty] | 0 | München 1921.8454 | Ag>1 | AES | Group 12 | Fahlerz | [5 empty] | SAM 1968, vol. 2; Krause 2003, n° 15343
SAM 15344 | Ösenringbarren | Ösenringbarren | 702 | [5 empty] | Aschering | 3 | A1 |  |  |  | 0 | 0 | 1.4 | 1 | 0.84 | 0.002 | 0.073 | 0 | 0 | 0 | 0 |  |  | 0 | [10 empty] | 0 | München 1921.8456 |  | AES | Group 12 | Fahlerz | [5 empty] | SAM 1968, vol. 2; Krause 2003, n° 15344
SAM 15345 | Ösenringbarren | Ösenringbarren | 702 | [5 empty] | Aschering | 3 | A1 |  |  |  | 0.01 | 0.002 | 0.28 | 0.04 | 0.01 | 0.27 | 0.0002 | 0 | 0 | 0.28 | 0.03 |  |  | 0 | [10 empty] | 0 | München 1921.8458 |  | AES | Group 11 | Fahlerz | [5 empty] | SAM 1968, vol. 2; Krause 2003, n° 15345
SAM 15346 | Ösenringbarren | Ösenringbarren | 702 | [5 empty] | Aschering | 3 | A1 |  |  |  | 0 | 0 | 2.3 | 1.7 | 1 | 0 | 0.081 | 0 | 0 | 0 | 0.02 |  |  | 0 | [10 empty] | 0 | München 1921.8460 |  | AES | Group 12 | Fahlerz | [5 empty] | SAM 1968, vol. 2; Krause 2003, n° 15346
SAM 15347 | Ösenringbarren | Ösenringbarren | 702 | [5 empty] | Aschering | 3 | A1 |  |  |  | 0 | 0 | 2.3 | 1.75 | 0.94 | 0 | 0.09 | 0 | 0 | 0 | 0 |  |  | 0 | [10 empty] | 0 | München 1921.8462 |  | AES | Group 12 | Fahlerz | [5 empty] | SAM 1968, vol. 2; Krause 2003, n° 15347
SAM 15348 | Ösenringbarren | Ösenringbarren | 702 | [5 empty] | Aschering | 3 | A1 |  |  |  | 0 | 0 | 1.6 | 1.3 | 1 | 0 | 0.067 | 0 | 0 | 0 | 0 |  |  | 0 | [10 empty] | 0 | München 1921.8464 | Ag>1 | AES | Group 12 | Fahlerz | [5 empty] | SAM 1968, vol. 2; Krause 2003, n° 15348
SAM 15349 | Ösenringbarren | Ösenringbarren | 702 | [5 empty] | Aschering | 3 | A1 |  |  |  | 0 | 0 | 1.45 | 1.05 | 1 | 0 | 0.057 | 0 | 0 | 0 | 0.001 |  |  | 0 | [10 empty] | 0 | München 1921.8466 |  | AES | Group 12 | Fahlerz | [5 empty] | SAM 1968, vol. 2; Krause 2003, n° 15349
SAM 15350 | Ösenringbarren | Ösenringbarren | 702 | [5 empty] | Aschering | 3 | A1 |  |  |  | 0 | 0 | 1.4 | 1.4 | 0.58 | 0 | 0.061 | 0 | 0 | 0 | 0.001 |  |  | 0 | [10 empty] | 0 | München 1921.8468 |  | AES | Group 12 | Fahlerz | [5 empty] | SAM 1968, vol. 2; Krause 2003, n° 15350
SAM 15351 | Ösenringbarren | Ösenringbarren | 702 | [5 empty] | Aschering | 3 | A1 |  |  |  | 0 | 0 | 1.1 | 1.25 | 0.53 | 0 | 0.062 | 0 | 0 | 0 | 0.02 |  |  | 0 | [10 empty] | 0 | München 1921.8470 |  | AES | Group 12 | Fahlerz | [5 empty] | SAM 1968, vol. 2; Krause 2003, n° 15351
SAM 15352 | Ösenringbarren | Ösenringbarren | 702 | [5 empty] | Aschering | 3 | A1 |  |  |  | 0 | 0 | 2.5 | 1.7 | 0.9 | 0 | 0.074 | 0 | 0 | 0 | 0.001 |  |  | 0 | [10 empty] | 0 | München 1921.8472 |  | AES | Group 12 | Fahlerz | [5 empty] | SAM 1968, vol. 2; Krause 2003, n° 15352
SAM 15353 | Ösenringbarren | Ösenringbarren | 702 | [5 empty] | Aschering | 3 | A1 |  |  |  | 0 | 0 | 1.6 | 1.3 | 1 | 0 | 0.054 | 0 | 0 | 0 | 0.02 |  |  | 0 | [10 empty] | 0 | München 1921.8474 |  | AES | Group 12 | Fahlerz | [5 empty] | SAM 1968, vol. 2; Krause 2003, n° 15353
SAM 15354 | Ösenringbarren | Ösenringbarren | 702 | [5 empty] | Aschering | 3 | A1 |  |  |  | 0 | 0 | 1.05 | 1.1 | 0.64 | 0 | 0.043 | 0 | 0 | 0 | 0.02 |  |  | 0 | [10 empty] | 0 | München 1921.8476 |  | AES | Group 12 | Fahlerz | [5 empty] | SAM 1968, vol. 2; Krause 2003, n° 15354
SAM 15355 | Ösenringbarren | Ösenringbarren | 702 | [5 empty] | Aschering | 3 | A1 |  |  |  | 0 | 0 | 1.55 | 1.5 | 0.66 | 0 | 0.072 | 0 | 0 | 0 | 0.02 |  |  | 0 | [10 empty] | 0 | München 1921.8478 |  | AES | Group 12 | Fahlerz | [5 empty] | SAM 1968, vol. 2; Krause 2003, n° 15355
SAM 15356 | Ösenringbarren | Ösenringbarren | 702 | [5 empty] | Aschering | 3 | A1 |  |  |  | 0 | 0 | 2 | 1.95 | 0.7 | 0 | 0.079 | 0 | 0 | 0 | 0.02 |  |  | 0 | [10 empty] | 0 | München 1921.8480 |  | AES | Group 12 | Fahlerz | [5 empty] | SAM 1968, vol. 2; Krause 2003, n° 15356
SAM 15357 | Ösenringbarren | Ösenringbarren | 702 | [5 empty] | Aschering | 3 | A1 |  |  |  | 0 | 0 | 1.4 | 1.4 | 0.85 | 0 | 0.055 | 0 | 0 | 0 | 0.001 |  |  | 0 | [10 empty] | 0 | München 1921.8482 |  | AES | Group 12 | Fahlerz | [5 empty] | SAM 1968, vol. 2; Krause 2003, n° 15357
SAM 15358 | Ösenringbarren | Ösenringbarren | 702 | [5 empty] | Aschering | 3 | A1 |  |  |  | 0 | 0 | 1.3 | 1.6 | 1 | 0 | 0.076 | 0 | 0 | 0 | 0.02 |  |  | 0 | [10 empty] | 0 | München 1921.8484 |  | AES | Group 12 | Fahlerz | [5 empty] | SAM 1968, vol. 2; Krause 2003, n° 15358
SAM 15359 | Ösenringbarren | Ösenringbarren | 702 | [5 empty] | Aschering | 3 | A1 |  |  |  | 0 | 0 | 1.85 | 1.6 | 0.86 | 0 | 0.061 | 0 | 0 | 0 | 0.02 |  |  | 0 | [10 empty] | 0 | München 1921.8486 |  | AES | Group 12 | Fahlerz | [5 empty] | SAM 1968, vol. 2; Krause 2003, n° 15359
SAM 15360 | Ösenringbarren | Ösenringbarren | 702 | [5 empty] | Aschering | 3 | A1 |  |  |  | 0 | 0 | 1.4 | 1.9 | 0.54 | 0.002 | 0.073 | 0 | 0 | 0 | 0.02 |  |  | 0 | [10 empty] | 0 | München 1921.8488 |  | AES | Group 12 | Fahlerz | [5 empty] | SAM 1968, vol. 2; Krause 2003, n° 15360
SAM 15361 | Ösenringbarren | Ösenringbarren | 702 | [5 empty] | Aschering | 3 | A1 |  |  |  | 0 | 0 | 2.7 | 2.1 | 0.99 | 0 | 0.1 | 0 | 0 | 0 | 0.001 |  |  | 0 | [10 empty] | 0 | München 1921.8490 |  | AES | Group 12 | Fahlerz | [5 empty] | SAM 1968, vol. 2; Krause 2003, n° 15361
SAM 15362 | Ösenringbarren | Ösenringbarren | 702 | [5 empty] | Aschering | 3 | A1 |  |  |  | 0 | 0 | 1.3 | 1.2 | 0.45 | 0 | 0.1 | 0 | 0 | 0 | 0.02 |  |  | 0 | [10 empty] | 0 | München 1921.8492 |  | AES | Group 12 | Fahlerz | [5 empty] | SAM 1968, vol. 2; Krause 2003, n° 15362
SAM 15363 | Ösenringbarren | Ösenringbarren | 702 | [5 empty] | Aschering | 3 | A1 |  |  |  | 0 | 0 | 1.45 | 1.4 | 0.91 | 0 | 0.065 | 0 | 0 | 0 | 0.001 |  |  | 0 | [10 empty] | 0 | München 1921.8494 |  | AES | Group 12 | Fahlerz | [5 empty] | SAM 1968, vol. 2; Krause 2003, n° 15363
SAM 15364 | Ösenringbarren | Ösenringbarren | 702 | [5 empty] | Aschering | 3 | A1 |  |  |  | 0 | 0 | 1.1 | 1.3 | 0.69 | 0 | 0.063 | 0 | 0 | 0 | 0.001 |  |  | 0 | [10 empty] | 0 | München 1921.8 |  | AES | Group 12 | Fahlerz | [5 empty] | SAM 1968, vol. 2; Krause 2003, n° 15364
SAM 15365 | Ösenringbarren | Ösenringbarren | 702 | [5 empty] | Aschering | 3 | A1 |  |  |  | 0 | 0 | 1.3 | 1.2 | 0.45 | 0.002 | 0.055 | 0 | 0 | 0 | 0.001 |  |  | 0 | [10 empty] | 0 | München 1921.8498 |  | AES | Group 12 | Fahlerz | [5 empty] | SAM 1968, vol. 2; Krause 2003, n° 15365
SAM 15366 | Ösenringbarren | Ösenringbarren | 702 | [5 empty] | Aschering | 3 | A1 |  |  |  | 0 | 0 | 1.5 | 1.45 | 0.61 | 0 | 0.072 | 0 | 0 | 0 | 0.001 |  |  | 0 | [10 empty] | 0 | München 1921.8500 |  | AES | Group 12 | Fahlerz | [5 empty] | SAM 1968, vol. 2; Krause 2003, n° 15366
SAM 15367 | Ösenringbarren | Ösenringbarren | 702 | [5 empty] | Aschering | 3 | A1 |  |  |  | 0 | 0 | 2.4 | 1.7 | 0.62 | 0 | 0.065 | 0 | 0 | 0 | 0.02 |  |  | 0 | [10 empty] | 0 | München 1921.8502 |  | AES | Group 12 | Fahlerz | [5 empty] | SAM 1968, vol. 2; Krause 2003, n° 15367
SAM 15368 | Ösenringbarren | Ösenringbarren | 702 | [5 empty] | Aschering | 3 | A1 |  |  |  | 0 | 0 | 1.95 | 1.15 | 0.65 | 0 | 0.09 | 0 | 0 | 0 | 0.02 |  |  | 0 | [10 empty] | 0 | München 1921.8504 |  | AES | Group 12 | Fahlerz | [5 empty] | SAM 1968, vol. 2; Krause 2003, n° 15368
SAM 15369 | Ösenringbarren | Ösenringbarren | 702 | [5 empty] | Aschering | 3 | A1 |  |  |  | 0 | 0 | 1.6 | 1.5 | 0.73 | 0 | 0.055 | 0 | 0 | 0 | 0.02 |  |  | 0 | [10 empty] | 0 | München 1921.8506 |  | AES | Group 12 | Fahlerz | [5 empty] | SAM 1968, vol. 2; Krause 2003, n° 15369
SAM 15370 | Ösenringbarren | Ösenringbarren | 702 | [5 empty] | Aschering | 3 | A1 |  |  |  | 0.01 | 0 | 0.03 | 0.06 | 0.005 | 0.05 | 0.0002 | 0 | 0 | 0 | 0.02 |  |  | 0 | [10 empty] | 0 | München 1921.8508 |  | AES | Group 1 | Copper | [5 empty] | SAM 1968, vol. 2; Krause 2003, n° 15370
SAM 15371 | Ösenringbarren | Ösenringbarren | 702 | [5 empty] | Aschering | 3 | A1 |  |  |  | 0 | 0 | 2.4 | 1.8 | 0.59 | 0 | 0.1 | 0 | 0 | 0 | 0.001 |  |  | 0 | [10 empty] | 0 | München 1921.8510 |  | AES | Group 12 | Fahlerz | [5 empty] | SAM 1968, vol. 2; Krause 2003, n° 15371
SAM 15372 | Ösenringbarren | Ösenringbarren | 702 | [5 empty] | Aschering | 3 | A1 |  |  |  | 0 | 0 | 1.9 | 1.5 | 0.81 | 0 | 0.065 | 0 | 0 | 0 | 0 |  |  | 0 | [10 empty] | 0 | München 1921.8 |  | AES | Group 12 | Fahlerz | [5 empty] | SAM 1968, vol. 2; Krause 2003, n° 15372
SAM 15373 | Ösenringbarren | Ösenringbarren | 702 | [5 empty] | Aschering | 3 | A1 |  |  |  | 0 | 0 | 1.4 | 1.45 | 0.7 | 0.002 | 0.052 | 0 | 0 | 0 | 0 |  |  | 0 | [10 empty] | 0 | München 1921.8551 |  | AES | Group 12 | Fahlerz | [5 empty] | SAM 1968, vol. 2; Krause 2003, n° 15373
SAM 15374 | Ösenringbarren | Ösenringbarren | 702 | [5 empty] | Aschering | 3 | A1 |  |  |  | 0 | 0 | 2.6 | 2.2 | 0.92 | 0 | 0.11 | 0 | 0 | 0 | 0.001 |  |  | 0 | [10 empty] | 0 | München 1921.8 |  | AES | Group 12 | Fahlerz | [5 empty] | SAM 1968, vol. 2; Krause 2003, n° 15374
SAM 15375 | Ösenringbarren | Ösenringbarren | 702 | [5 empty] | Aschering | 3 | A1 |  |  |  | 0 | 0 | 1.1 | 1.2 | 0.43 | 0 | 0.047 | 0 | 0 | 0 | 0.001 |  |  | 0 | [10 empty] | 0 | München 1921.8 |  | AES | Group 12 | Fahlerz | [5 empty] | SAM 1968, vol. 2; Krause 2003, n° 15375
SAM 15376 | Ösenringbarren | Ösenringbarren | 702 | [5 empty] | Aschering | 3 | A1 |  |  |  | 0 | 0 | 2.1 | 1.7 | 0.95 | 0 | 0.096 | 0 | 0 | 0 | 0 |  |  | 0 | [10 empty] | 0 | München 1921.8529 |  | AES | Group 12 | Fahlerz | [5 empty] | SAM 1968, vol. 2; Krause 2003, n° 15376
SAM 15377 | Ösenringbarren | Ösenringbarren | 702 | [5 empty] | Aschering | 3 | A1 |  |  |  | 0.07 | 0 | 0.009 | 0.02 | 0.005 | 0.05 | 0.0002 | 0 | 0 | 0 | 0.02 |  |  | 0 | [10 empty] | 0 | München 1921.8531 |  | AES | Group 1 | Copper | [5 empty] | SAM 1968, vol. 2; Krause 2003, n° 15377
SAM 15378 | Ösenringbarren | Ösenringbarren | 702 | [5 empty] | Aschering | 3 | A1 |  |  |  | 0 | 0 | 2 | 1.5 | 0.99 | 0 | 0.069 | 0 | 0 | 0 | 0.02 |  |  | 0 | [10 empty] | 0 | München 1921.8533 |  | AES | Group 12 | Fahlerz | [5 empty] | SAM 1968, vol. 2; Krause 2003, n° 15378
SAM 15379 | Ösenringbarren | Ösenringbarren | 702 | [5 empty] | Aschering | 3 | A1 |  |  |  | 0 | 0 | 1.65 | 1.35 | 0.78 | 0 | 0.062 | 0 | 0 | 0 | 0.02 |  |  | 0 | [10 empty] | 0 | München 1921.8535 |  | AES | Group 12 | Fahlerz | [5 empty] | SAM 1968, vol. 2; Krause 2003, n° 15379
SAM 15380 | Ösenringbarren | Ösenringbarren | 702 | [5 empty] | Aschering | 3 | A1 |  |  |  | 0 | 0 | 1.15 | 1.25 | 0.62 | 0 | 0.062 | 0 | 0 | 0 | 0.03 |  |  | 0 | [10 empty] | 0 | München 1921.8537 |  | AES | Group 12 | Fahlerz | [5 empty] | SAM 1968, vol. 2; Krause 2003, n° 15380
SAM 15381 | Ösenringbarren | Ösenringbarren | 702 | [5 empty] | Aschering | 3 | A1 |  |  |  | 0 | 0 | 2.1 | 1.4 | 0.99 | 0 | 0.073 | 0 | 0 | 0 | 0 |  |  | 0 | [10 empty] | 0 | München 1921.8539 |  | AES | Group 12 | Fahlerz | [5 empty] | SAM 1968, vol. 2; Krause 2003, n° 15381
SAM 15382 | Ösenringbarren | Ösenringbarren | 702 | [5 empty] | Aschering | 3 | A1 |  |  |  | 0 | 0 | 1.15 | 1.1 | 0.66 | 0 | 0.064 | 0 | 0 | 0 | 0.02 |  |  | 0 | [10 empty] | 0 | München 1921.8541 |  | AES | Group 12 | Fahlerz | [5 empty] | SAM 1968, vol. 2; Krause 2003, n° 15382
SAM 15383 | Ösenringbarren | Ösenringbarren | 702 | [5 empty] | Aschering | 3 | A1 |  |  |  | 0 | 0 | 1.4 | 1.4 | 0.52 | 0 | 0.097 | 0 | 0 | 0 | 0.03 |  |  | 0 | [10 empty] | 0 | München 1921.8543 |  | AES | Group 12 | Fahlerz | [5 empty] | SAM 1968, vol. 2; Krause 2003, n° 15383
SAM 15384 | Ösenringbarren | Ösenringbarren | 702 | [5 empty] | Aschering | 3 | A1 |  |  |  | 0 | 0 | 1.75 | 1.3 | 0.88 | 0 | 0.068 | 0 | 0 | 0 | 0.001 |  |  | 0 | [10 empty] | 0 | München 19218545 |  | AES | Group 12 | Fahlerz | [5 empty] | SAM 1968, vol. 2; Krause 2003, n° 15384
SAM 15385 | Ösenringbarren | Ösenringbarren | 702 | [5 empty] | Aschering | 3 | A1 |  |  |  | 0 | 0 | 1.8 | 1.35 | 0.61 | 0.002 | 0.052 | 0 | 0 | 0 | 0.02 |  |  | 0 | [10 empty] | 0 | München 1921.8547 |  | AES | Group 12 | Fahlerz | [5 empty] | SAM 1968, vol. 2; Krause 2003, n° 15385
SAM 15386 | Ösenringbarren | Ösenringbarren | 702 | [5 empty] | Aschering | 3 | A1 |  |  |  | 0 | 0 | 2.5 | 2 | 0.79 | 0 | 0.1 | 0 | 0 | 0 | 0 |  |  | 0 | [10 empty] | 0 | München 1921.8549 |  | AES | Group 12 | Fahlerz | [5 empty] | SAM 1968, vol. 2; Krause 2003, n° 15386
SAM 15387 | Ösenringbarren | Ösenringbarren | 702 | [5 empty] | Aschering | 3 | A1 |  |  |  | 0 | 0 | 0.85 | 0.69 | 0.66 | 0 | 0.032 | 0 | 0 | 0 | 0.02 |  |  | 0 | [10 empty] | 0 | München 1921.8551 |  | AES | Group 12 | Fahlerz | [5 empty] | SAM 1968, vol. 2; Krause 2003, n° 15387
SAM 15388 | Ösenringbarren | Ösenringbarren | 702 | [5 empty] | Aschering | 3 | A1 |  |  |  | 0 | 0 | 1.9 | 1.4 | 0.77 | 0 | 0.08 | 0 | 0 | 0 | 0 |  |  | 0 | [10 empty] | 0 | München 1921.8553 |  | AES | Group 12 | Fahlerz | [5 empty] | SAM 1968, vol. 2; Krause 2003, n° 15388
SAM 15389 | Ösenringbarren | Ösenringbarren | 702 | [5 empty] | Aschering | 3 | A1 |  |  |  | 0 | 0 | 1.65 | 1.4 | 0.56 | 0.002 | 0.034 | 0 | 0 | 0 | 0 |  |  | 0 | [10 empty] | 0 | München 1921.8555 |  | AES | Group 12 | Fahlerz | [5 empty] | SAM 1968, vol. 2; Krause 2003, n° 15389
SAM 15390 | Ösenringbarren | Ösenringbarren | 702 | [5 empty] | Aschering | 3 | A1 |  |  |  | 0 | 0 | 2 | 1.6 | 1 | 0 | 0.075 | 0 | 0 | 0 | 0.001 |  |  | 0 | [10 empty] | 0 | München 1921.8557 | Ag>1 | AES | Group 12 | Fahlerz | [5 empty] | SAM 1968, vol. 2; Krause 2003, n° 15390
SAM 15391 | Ösenringbarren | Ösenringbarren | 702 | [5 empty] | Aschering | 3 | A1 |  |  |  | 0 | 0 | 1.15 | 1.5 | 0.97 | 0 | 0.1 | 0 | 0 | 0 | 0.02 |  |  | 0 | [10 empty] | 0 | München 1921.8559 |  | AES | Group 12 | Fahlerz | [5 empty] | SAM 1968, vol. 2; Krause 2003, n° 15391
SAM 15392 | Ösenringbarren, fragm. | Ösenringbarren, fragm. | 702 | [5 empty] | Aschering | 3 | A1 |  |  |  | 0 | 0 | 1.7 | 1.65 | 0.53 | 0 | 0.064 | 0 | 0 | 0 | 0.02 |  |  | 0 | [10 empty] | 0 | München 1921.8561 |  | AES | Group 12 | Fahlerz | [5 empty] | SAM 1968, vol. 2; Krause 2003, n° 15392
SAM 15393 | Ösenringbarren, fragm. | Ösenringbarren, fragm. | 702 | [5 empty] | Aschering | 3 | A1 |  |  |  | 0 | 0 | 1.15 | 1.3 | 0.56 | 0 | 0.056 | 0 | 0 | 0 | 0.02 |  |  | 0 | [10 empty] | 0 | München 1921.8563 |  | AES | Group 12 | Fahlerz | [5 empty] | SAM 1968, vol. 2; Krause 2003, n° 15393
SAM 15394 | Ösenringbarren, fragm. | Ösenringbarren, fragm. | 702 | [5 empty] | Aschering | 3 | A1 |  |  |  | 0 | 0 | 1.65 | 1.6 | 0.69 | 0 | 0.071 | 0 | 0 | 0 | 0.001 |  |  | 0 | [10 empty] | 0 | München 1921.8565 |  | AES | Group 12 | Fahlerz | [5 empty] | SAM 1968, vol. 2; Krause 2003, n° 15394
SAM 15395 | Ösenringbarren, fragm. | Ösenringbarren, fragm. | 702 | [5 empty] | Aschering | 3 | A1 |  |  |  | 0 | 0.002 | 1.2 | 1.65 | 0.74 | 0.002 | 0.05 | 0 | 0 | 0 | 0 |  |  | 0 | [10 empty] | 0 | München 1921.8567 |  | AES | Group 12 | Fahlerz | [5 empty] | SAM 1968, vol. 2; Krause 2003, n° 15395
SAM 15396 | Ösenringbarren, fragm. | Ösenringbarren, fragm. | 702 | [5 empty] | Aschering | 3 | A1 |  |  |  | 0 | 0 | 1.45 | 1.65 | 0.6 | 0.002 | 0.05 | 0 | 0 | 0 | 0.001 |  |  | 0 | [10 empty] | 0 | München 1921.8569 |  | AES | Group 12 | Fahlerz | [5 empty] | SAM 1968, vol. 2; Krause 2003, n° 15396
SAM 15397 | Ösenringbarren, 5 fragm. | Ösenringbarren, 5 fragm. | 702 | [5 empty] | Aschering | 3 | A1 |  |  |  | 0 | 0 | 1.2 | 1.25 | 1 | 0 | 0.059 | 0 | 0 | 0 | 0.001 |  |  | 0 | [10 empty] | 0 | München 1921.8571 | Ag>1 | AES | Group 12 | Fahlerz | [5 empty] | SAM 1968, vol. 2; Krause 2003, n° 15397
SAM 15398 | Ösenringbarren, fragm. | Ösenringbarren, fragm. | 702 | [5 empty] | Aschering | 3 | A1 |  |  |  | 0.01 | 0 | 0.17 | 0.45 | 0.38 | 0.03 | 0.016 | 0 | 0 | 0 | 0.02 |  |  | 0 | [10 empty] | 0 | München 1921.8573 |  | AES | Group 12 | Fahlerz | [5 empty] | SAM 1968, vol. 2; Krause 2003, n° 15398
SAM 15399 | Ösenringbarren, fragm. | Ösenringbarren, fragm. | 702 | [5 empty] | Aschering | 3 | A1 |  |  |  | 0 | 0 | 1.8 | 1.2 | 0.58 | 0 | 0.055 | 0 | 0 | 0 | 0.001 |  |  | 0 | [10 empty] | 0 | München 1921.8575 |  | AES | Group 12 | Fahlerz | [5 empty] | SAM 1968, vol. 2; Krause 2003, n° 15399
SAM 15400 | Ösenringbarren, fragm. | Ösenringbarren, fragm. | 702 | [5 empty] | Aschering | 3 | A1 |  |  |  | 0 | 0 | 2.4 | 1.5 | 0.66 | 0 | 0.076 | 0 | 0 | 0 | 0.001 |  |  | 0 | [10 empty] | 0 | München 1921.8577 |  | AES | Group 12 | Fahlerz | [5 empty] | SAM 1968, vol. 2; Krause 2003, n° 15400
SAM 15401 | Ösenringbarren, fragm. | Ösenringbarren, fragm. | 702 | [5 empty] | Aschering | 3 | A1 |  |  |  | 0 | 0 | 1.4 | 1.25 | 0.68 | 0.002 | 0.065 | 0 | 0 | 0 | 0.001 |  |  | 0 | [10 empty] | 0 | München 1921.8579 |  | AES | Group 12 | Fahlerz | [5 empty] | SAM 1968, vol. 2; Krause 2003, n° 15401
SAM 15402 | Ösenringbarren, fragm. | Ösenringbarren, fragm. | 702 | [5 empty] | Aschering | 3 | A1 |  |  |  | 0 | 0 | 1.05 | 1.2 | 0.43 | 0 | 0.056 | 0 | 0 | 0 | 0.02 |  |  | 0 | [10 empty] | 0 | München 1921.8 581 |  | AES | Group 12 | Fahlerz | [5 empty] | SAM 1968, vol. 2; Krause 2003, n° 15402
SAM 15403 | Ösenringbarren, fragm. | Ösenringbarren, fragm. | 702 | [5 empty] | Aschering | 3 | A1 |  |  |  | 0 | 0 | 1.4 | 1.2 | 0.47 | 0 | 0.059 | 0 | 0 | 0 | 0.001 |  |  | 0 | [10 empty] | 0 | München 1921.8583 |  | AES | Group 12 | Fahlerz | [5 empty] | SAM 1968, vol. 2; Krause 2003, n° 15403
SAM 15404 | Ösenringbarren, fragm. | Ösenringbarren, fragm. | 702 | [5 empty] | Aschering | 3 | A1 |  |  |  | 0 | 0 | 1.7 | 1.4 | 0.54 | 0.002 | 0.05 | 0 | 0 | 0 | 0.001 |  |  | 0 | [10 empty] | 0 | München 1921.8585 |  | AES | Group 12 | Fahlerz | [5 empty] | SAM 1968, vol. 2; Krause 2003, n° 15404
SAM 15405 | Ösenringbarren, fragm. | Ösenringbarren, fragm. | 702 | [5 empty] | Aschering | 3 | A1 |  |  |  | 0 | 0 | 1.15 | 1.2 | 0.66 | 0 | 0.061 | 0 | 0 | 0 | 0.001 |  |  | 0 | [10 empty] | 0 | München 1921.8587 |  | AES | Group 12 | Fahlerz | [5 empty] | SAM 1968, vol. 2; Krause 2003, n° 15405
SAM 15406 | Ösenringbarren, fragm. | Ösenringbarren, fragm. | 702 | [5 empty] | Aschering | 3 | A1 |  |  |  | 0 | 0 | 2.3 | 1.6 | 0.91 | 0 | 0.078 | 0 | 0 | 0 | 0.02 |  |  | 0 | [10 empty] | 0 | München 1921.8589 |  | AES | Group 12 | Fahlerz | [5 empty] | SAM 1968, vol. 2; Krause 2003, n° 15406
SAM 15407 | Ösenringbarren, fragm. | Ösenringbarren, fragm. | 702 | [5 empty] | Aschering | 3 | A1 |  |  |  | 0 | 0 | 2.5 | 1.6 | 0.68 | 0 | 0.07 | 0 | 0 | 0 | 0 |  |  | 0 | [10 empty] | 0 | München 1921.8591 |  | AES | Group 12 | Fahlerz | [5 empty] | SAM 1968, vol. 2; Krause 2003, n° 15407
SAM 15408 | Ösenringbarren, fragm. | Ösenringbarren, fragm. | 702 | [5 empty] | Aschering | 3 | A1 |  |  |  | 0 | 0 | 1.45 | 1.2 | 0.7 | 0 | 0.044 | 0 | 0 | 0 | 0.001 |  |  | 0 | [10 empty] | 0 | München 1921.8593 |  | AES | Group 12 | Fahlerz | [5 empty] | SAM 1968, vol. 2; Krause 2003, n° 15408
SAM 15409 | Ösenringbarren, fragm. | Ösenringbarren, fragm. | 702 | [5 empty] | Aschering | 3 | A1 |  |  |  | 0 | 0.002 | 1.3 | 1.45 | 0.54 | 0.002 | 0.053 | 0 | 0 | 0 | 0 |  |  | 0 | [10 empty] | 0 | München 1921.8595 |  | AES | Group 12 | Fahlerz | [5 empty] | SAM 1968, vol. 2; Krause 2003, n° 15409
SAM 15410 | Ösenringbarren, fragm. | Ösenringbarren, fragm. | 702 | [5 empty] | Aschering | 3 | A1 |  |  |  | 0 | 0 | 1.45 | 1.35 | 0.46 | 0 | 0.11 | 0 | 0 | 0 | 0.03 |  |  | 0 | [10 empty] | 0 | München 1921.8597 |  | AES | Group 12 | Fahlerz | [5 empty] | SAM 1968, vol. 2; Krause 2003, n° 15410
SAM 15411 | Ösenringbarren, fragm. | Ösenringbarren, fragm. | 702 | [5 empty] | Aschering | 3 | A1 |  |  |  | 0 | 0 | 1.35 | 1.5 | 0.76 | 0 | 0.077 | 0 | 0 | 0 | 0.001 |  |  | 0 | [10 empty] | 0 | München 1921.8599 |  | AES | Group 12 | Fahlerz | [5 empty] | SAM 1968, vol. 2; Krause 2003, n° 15411
SAM 15412 | Ösenringbarren, fragm. | Ösenringbarren, fragm. | 702 | [5 empty] | Aschering | 3 | A1 |  |  |  | 0 | 0 | 1.2 | 1.15 | 0.67 | 0 | 0.086 | 0 | 0 | 0 | 0.03 |  |  | 0 | [10 empty] | 0 | München 1921.8601 |  | AES | Group 12 | Fahlerz | [5 empty] | SAM 1968, vol. 2; Krause 2003, n° 15412
SAM 15413 | Ösenringbarren, fragm. | Ösenringbarren, fragm. | 702 | [5 empty] | Aschering | 3 | A1 |  |  |  | 0 | 0 | 0.98 | 0.88 | 0.71 | 0 | 0.08 | 0 | 0 | 0 | 0.02 |  |  | 0 | [10 empty] | 0 | München 1921.8603 |  | AES | Group 12 | Fahlerz | [5 empty] | SAM 1968, vol. 2; Krause 2003, n° 15413
SAM 15414 | Ösenringbarren, fragm. | Ösenringbarren, fragm. | 702 | [5 empty] | Aschering | 3 | A1 |  |  |  | 0 | 0 | 2 | 1.7 | 0.76 | 0 | 0.064 | 0 | 0 | 0 | 0.001 |  |  | 0 | [10 empty] | 0 | München 1921.8605 |  | AES | Group 12 | Fahlerz | [5 empty] | SAM 1968, vol. 2; Krause 2003, n° 15414
SAM 15415 | Ösenringbarren, fragm. | Ösenringbarren, fragm. | 702 | [5 empty] | Aschering | 3 | A1 |  |  |  | 0 | 0 | 1.3 | 1.3 | 0.5 | 0 | 0.05 | 0 | 0 | 0 | 0.02 |  |  | 0 | [10 empty] | 0 | München 1921.8607 |  | AES | Group 12 | Fahlerz | [5 empty] | SAM 1968, vol. 2; Krause 2003, n° 15415
SAM 15416 | Ösenringbarren, fragm. | Ösenringbarren, fragm. | 702 | [5 empty] | Aschering | 3 | A1 |  |  |  | 0 | 0 | 1.5 | 1.4 | 0.88 | 0 | 0.069 | 0 | 0 | 0 | 0.02 |  |  | 0 | [10 empty] | 0 | München 1921.8609 |  | AES | Group 12 | Fahlerz | [5 empty] | SAM 1968, vol. 2; Krause 2003, n° 15416
SAM 15417 | Ösenringbarren, fragm. | Ösenringbarren, fragm. | 702 | [5 empty] | Aschering | 3 | A1 |  |  |  | 0 | 0 | 2.7 | 1.85 | 0.95 | 0 | 0.095 | 0 | 0 | 0 | 0.001 |  |  | 0 | [10 empty] | 0 | München 1921.8611 |  | AES | Group 12 | Fahlerz | [5 empty] | SAM 1968, vol. 2; Krause 2003, n° 15417
SAM 15418 | Ösenringbarren, fragm. | Ösenringbarren, fragm. | 702 | [5 empty] | Aschering | 3 | A1 |  |  |  | 0 | 0 | 2.1 | 1.5 | 0.73 | 0 | 0.076 | 0 | 0 | 0 | 0.02 |  |  | 0 | [10 empty] | 0 | München 1921.8613 |  | AES | Group 12 | Fahlerz | [5 empty] | SAM 1968, vol. 2; Krause 2003, n° 15418
SAM 15419 | Ösenringbarren, fragm. | Ösenringbarren, fragm. | 702 | [5 empty] | Aschering | 3 | A1 |  |  |  | 0 | 0 | 1.4 | 1.4 | 0.87 | 0 | 0.085 | 0 | 0 | 0 | 0.02 |  |  | 0 | [10 empty] | 0 | München 1921.8615 |  | AES | Group 12 | Fahlerz | [5 empty] | SAM 1968, vol. 2; Krause 2003, n° 15419
SAM 15420 | Ösenringbarren, fragm. | Ösenringbarren, fragm. | 702 | [5 empty] | Aschering | 3 | A1 |  |  |  | 0 | 0 | 1.65 | 1.6 | 0.62 | 0 | 0.084 | 0 | 0 | 0 | 0.02 |  |  | 0 | [10 empty] | 0 | München 1921.8617 |  | AES | Group 12 | Fahlerz | [5 empty] | SAM 1968, vol. 2; Krause 2003, n° 15420
SAM 15421 | Spangenbarren | Spangenbarren | 704 | [5 empty] | Niederscheyern | 4 | A2a |  |  |  | 0.02 | 0 | 0.52 | 0.01 | 0.005 | 0.19 | 0.0002 | 0 | 0 | 0 | 0.02 |  |  | 0 | [10 empty] | 0 | München H.V.64619 |  | AES | Group 11 | Fahlerz | [5 empty] | SAM 1968, vol. 2; Krause 2003, n° 15421
SAM 15422 | Spangenbarren | Spangenbarren | 704 | [5 empty] | Niederscheyern | 4 | A2a |  |  |  | 0.35 | 0 | 0.55 | 0.92 | 0.29 | 0.27 | 0.014 | 0 | 0 | 0 | 0.03 |  |  | 0 | [10 empty] | 0 | München H.V.65621 |  | AES | Group 16 | Fahlerz | [5 empty] | SAM 1968, vol. 2; Krause 2003, n° 15422
SAM 15423 | Spangenbarren | Spangenbarren | 704 | [5 empty] | Niederscheyern | 4 | A2a |  |  |  | 0 | 0.002 | 1.15 | 1.5 | 0.57 | 0.03 | 0.053 | 0 | 0 | 0 | 0 |  |  | 0 | [10 empty] | 0 | München H.V.52623 |  | AES | Group 12 | Fahlerz | [5 empty] | SAM 1968, vol. 2; Krause 2003, n° 15423
SAM 15424 | Spangenbarren | Spangenbarren | 704 | [5 empty] | Niederscheyern | 4 | A2a |  |  |  | 0.05 | 0 | 0.88 | 0.39 | 0.08 | 0.59 | 0.007 | 0 | 0 | 0 | 0.03 |  |  | 0 | [10 empty] | 0 | München H.V.58625 |  | AES | Group 14 | Fahlerz | [5 empty] | SAM 1968, vol. 2; Krause 2003, n° 15424
SAM 15425 | Spangenbarren | Spangenbarren | 704 | [5 empty] | Niederscheyern | 4 | A2a |  |  |  | 1.6 | 0.22 | 0.91 | 1.8 | 0.34 | 0.28 | 0.035 | 0 | 0 | 0 | 0.03 |  |  | 0 | [10 empty] | 0 | München H.V.68627 |  | AES | Group 16 | Bronze | [5 empty] | SAM 1968, vol. 2; Krause 2003, n° 15425
SAM 15426 | Spangenbarren | Spangenbarren | 704 | [5 empty] | Niederscheyern | 4 | A2a |  |  |  | 0.01 | 0.002 | 1.7 | 2.3 | 0.59 | 0.2 | 0.076 | 0 | 0 | 0 | 0.03 |  |  | 0 | [10 empty] | 0 | München H.V.53629 |  | AES | Group 16 | Fahlerz | [5 empty] | SAM 1968, vol. 2; Krause 2003, n° 15426
SAM 15427 | Spangenbarren | Spangenbarren | 704 | [5 empty] | Niederscheyern | 4 | A2a |  |  |  | 0.02 | 0.002 | 1.45 | 1.8 | 0.32 | 0.53 | 0.035 | 0 | 0 | 0 | 0.03 |  |  | 0 | [10 empty] | 0 | München H.V.66631 |  | AES | Group 16 | Fahlerz | [5 empty] | SAM 1968, vol. 2; Krause 2003, n° 15427
SAM 15428 | Spangenbarren | Spangenbarren | 704 | [5 empty] | Niederscheyern | 4 | A2a |  |  |  | 0.01 | 0.002 | 2.6 | 0.12 | 0.01 | 0.3 | 0.0002 | 0 | 0 | 0.05 | 0.03 |  |  | 0 | [10 empty] | 0 | München H.V.69633 |  | AES | Group 14 | Fahlerz | [5 empty] | SAM 1968, vol. 2; Krause 2003, n° 15428
SAM 15429 | Spangenbarren | Spangenbarren | 704 | [5 empty] | Niederscheyern | 4 | A2a |  |  |  | 0.01 | 0.002 | 1.6 | 0.04 | 0.01 | 0.12 | 0.0002 | 0 | 0 | 0 | 0.02 |  |  | 0 | [10 empty] | 0 | München H.V.67635 |  | AES | Group 11 | Fahlerz | [5 empty] | SAM 1968, vol. 2; Krause 2003, n° 15429
SAM 15430 | Spangenbarren | Spangenbarren | 704 | [5 empty] | Niederscheyern | 4 | A2a |  |  |  | 0.01 | 0 | 1.1 | 0.05 | 0.005 | 0.82 | 0 | 0 | 0 | 0.005 | 0.03 |  |  | 0 | [10 empty] | 0 | München H.V.54637 |  | AES | Group 11 | Fahlerz | [5 empty] | SAM 1968, vol. 2; Krause 2003, n° 15430
SAM 15431 | Spangenbarren | Spangenbarren | 704 | [5 empty] | Niederscheyern | 4 | A2a |  |  |  | 0.2 | 0.002 | 1.5 | 1.9 | 0.71 | 0.37 | 0.057 | 0 | 0 | 0 | 0.02 |  |  | 0 | [10 empty] | 0 | München H.V.56639 |  | AES | Group 16 | Fahlerz | [5 empty] | SAM 1968, vol. 2; Krause 2003, n° 15431
SAM 15432 | Spangenbarren | Spangenbarren | 704 | [5 empty] | Niederscheyern | 4 | A2a |  |  |  | 0.03 | 0.14 | 1.2 | 1.6 | 0.62 | 0.1 | 0.053 | 0 | 0 | 0 | 0.03 |  |  | 0 | [10 empty] | 0 | München H.V.55641 |  | AES | Group 16 | Fahlerz | [5 empty] | SAM 1968, vol. 2; Krause 2003, n° 15432
SAM 15433 | Spangenbarren | Spangenbarren | 704 | [5 empty] | Niederscheyern | 4 | A2a |  |  |  | 0.04 | 0.03 | 1.5 | 1.15 | 0.56 | 0.18 | 0.048 | 0 | 0 | 0 | 0.03 |  |  | 0 | [10 empty] | 0 | München H.V.504#. 1805 |  | AES | Group 16 | Fahlerz | [5 empty] | SAM 1968, vol. 2; Krause 2003, n° 15433
SAM 15434 | Spangenbarren | Spangenbarren | 704 | [5 empty] | Niederscheyern | 4 | A2a |  |  |  | 0.01 | 0.002 | 0.56 | 0.14 | 0.01 | 0.08 | 0.0002 | 0 | 0 | 0.03 | 0.03 |  |  | 0 | [10 empty] | 0 | München H.V.527 |  | AES | Group 6 | Fahlerz | [5 empty] | SAM 1968, vol. 2; Krause 2003, n° 15434
SAM 15435 | Spangenbarren | Spangenbarren | 704 | [5 empty] | Niederscheyern | 4 | A2a |  |  |  | 0 | 0.002 | 1.4 | 0.05 | 0.01 | 0.1 | 0 | 0 | 0 | 0.03 | 0.03 |  |  | 0 | [10 empty] | 0 | München H.V.60 9 |  | AES | Group 11 | Fahlerz | [5 empty] | SAM 1968, vol. 2; Krause 2003, n° 15435
SAM 15436 | Spangenbarren | Spangenbarren | 704 | [5 empty] | Niederscheyern | 4 | A2a |  |  |  | 0.01 | 0.002 | 0.81 | 1.6 | 0.42 | 0.36 | 0.07 | 0 | 0 | 0.005 | 0.03 |  |  | 0 | [10 empty] | 0 | München H.V. ?11 |  | AES | Group 16 | Fahlerz | [5 empty] | SAM 1968, vol. 2; Krause 2003, n° 15436
SAM 15437 | Spangenbarren | Spangenbarren | 704 | [5 empty] | Niederscheyern | 4 | A2a |  |  |  | 0.02 | 0.002 | 0.66 | 0.9 | 0.25 | 0.57 | 0.022 | 0 | 0 | 0.005 | 0.02 |  |  | 0 | [10 empty] | 0 | München H.V. ?13 |  | AES | Group 16 | Fahlerz | [5 empty] | SAM 1968, vol. 2; Krause 2003, n° 15437
SAM 15438 | Spangenbarren | Spangenbarren | 704 | [5 empty] | Niederscheyern | 4 | A2a |  |  |  | 0.09 | 0.002 | 0.46 | 0.47 | 0.23 | 0.37 | 0.011 | 0 | 0 | 0 | 0.03 |  |  | 0 | [10 empty] | 0 | München H.V. ?15 |  | AES | Group 16 | Fahlerz | [5 empty] | SAM 1968, vol. 2; Krause 2003, n° 15438
SAM 15439 | Spangenbarren | Spangenbarren | 704 | [5 empty] | Niederscheyern | 4 | A2a |  |  |  | 0.01 | 0.002 | 1.4 | 2.1 | 0.47 | 0.33 | 0.072 | 0 | 0 | 0 | 0.03 |  |  | 0 | [10 empty] | 0 | München H.V. ?17 |  | AES | Group 16 | Fahlerz | [5 empty] | SAM 1968, vol. 2; Krause 2003, n° 15439
SAM 15440 | Spangenbarren | Spangenbarren | 704 | [5 empty] | Niederscheyern | 4 | A2a |  |  |  | 0.01 | 0.002 | 1.2 | 1.5 | 0.28 | 0.35 | 0.024 | 0 | 0 | 0 | 0.03 |  |  | 0 | [10 empty] | 0 | München H.V. ?19 |  | AES | Group 16 | Fahlerz | [5 empty] | SAM 1968, vol. 2; Krause 2003, n° 15440
SAM 15441 | Spangenbarren | Spangenbarren | 704 | [5 empty] | Niedernfels | 4 | A2a |  |  |  | 0.01 | 0.002 | 1.75 | 0.09 | 0.01 | 0.14 | 0.0002 | 0 | 0 | 0.03 | 0.03 |  |  | 0 | [10 empty] | 0 | München 1926.16121 |  | AES | Group 11 | Fahlerz | [5 empty] | SAM 1968, vol. 2; Krause 2003, n° 15441
SAM 15442 | Spangenbarren | Spangenbarren | 704 | [5 empty] | Niedernfels | 4 | A2a |  |  |  | 0.01 | 0.002 | 0.53 | 0.004 | 0.002 | 0.62 | 0 | 0 | 0 | 0.02 | 0.03 |  |  | 0 | [10 empty] | 0 | München 1926.16l23 |  | AES | Group 11 | Fahlerz | [5 empty] | SAM 1968, vol. 2; Krause 2003, n° 15442
SAM 15443 | Spangenbarren | Spangenbarren | 704 | [5 empty] | Niedernfels | 4 | A2a |  |  |  | 0.01 | 0.002 | 1 | 0.02 | 0.01 | 0.12 | 0.0002 | 0 | 0.002 | 0.07 | 0.03 |  |  | 0 | [10 empty] | 0 | München 1926.16125 |  | AES | Group 11 | Fahlerz | [5 empty] | SAM 1968, vol. 2; Krause 2003, n° 15443
SAM 15444 | Spangenbarren | Spangenbarren | 704 | [5 empty] | Niedernfels | 4 | A2a |  |  |  | 0.01 | 0.002 | 0.81 | 0.05 | 0.002 | 0.54 | 0 | 0 | 0 | 0.02 | 0.03 |  |  | 0 | [10 empty] | 0 | München 1926.16127 |  | AES | Group 11 | Fahlerz | [5 empty] | SAM 1968, vol. 2; Krause 2003, n° 15444
SAM 15445 | Spangenbarren | Spangenbarren | 704 | [5 empty] | Niedernfels | 4 | A2a |  |  |  | 0.01 | 0 | 0.3 | 0.05 | 0.002 | 0.7 | 0 | 0 | 0 | 0.005 | 0.03 |  |  | 0 | [10 empty] | 0 | München 1926.16129 |  | AES | Group 11 | Fahlerz | [5 empty] | SAM 1968, vol. 2; Krause 2003, n° 15445
SAM 15446 | Spangenbarren | Spangenbarren | 704 | [5 empty] | Niedernfels | 4 | A2a |  |  |  | 0.01 | 0.002 | 1.75 | 0.08 | 0.002 | 0.57 | 0 | 0 | 0 | 0.04 | 0.03 |  |  | 0 | [10 empty] | 0 | München 1926.16131 |  | AES | Group 11 | Fahlerz | [5 empty] | SAM 1968, vol. 2; Krause 2003, n° 15446
SAM 15447 | Spangenbarren | Spangenbarren | 704 | [5 empty] | Niedernfels | 4 | A2a |  |  |  | 0 | 0 | 0.98 | 0.05 | 0.005 | 0.11 | 0.0002 | 0 | 0 | 0 | 0.03 |  |  | 0 | [10 empty] | 0 | München 1926.16133 |  | AES | Group 11 | Fahlerz | [5 empty] | SAM 1968, vol. 2; Krause 2003, n° 15447
SAM 15448 | Spangenbarren | Spangenbarren | 704 | [5 empty] | Niedernfels | 4 | A2a |  |  |  | 0.01 | 0 | 0.55 | 0.06 | 0.005 | 0.69 | 0 | 0 | 0 | 0.005 | 0.03 |  |  | 0 | [10 empty] | 0 | München 1926.16135 |  | AES | Group 11 | Fahlerz | [5 empty] | SAM 1968, vol. 2; Krause 2003, n° 15448
SAM 15449 | Spangenbarren | Spangenbarren | 704 | [5 empty] | Niedernfels | 4 | A2a |  |  |  | 0 | 0 | 0.11 | 0.02 | 0.005 | 0.69 | 0 | 0 | 0 | 0 | 0.03 |  |  | 0 | [10 empty] | 0 | München 1926.16137 |  | AES | Group 11 | Fahlerz | [5 empty] | SAM 1968, vol. 2; Krause 2003, n° 15449
SAM 15450 | Spangenbarren | Spangenbarren | 704 | [5 empty] | Niedernfels | 4 | A2a |  |  |  | 0.01 | 0 | 0.23 | 0.26 | 0.002 | 0.26 | 0.0002 | 0 | 0 | 0 | 0.03 |  |  | 0 | [10 empty] | 0 | München 1926.16139 |  | AES | Group 14 | Fahlerz | [5 empty] | SAM 1968, vol. 2; Krause 2003, n° 15450
SAM 15451 | Ösenringbarren | Ösenringbarren | 702 | [5 empty] | Bernhaupten | 3 | A1 |  |  |  | 0 | 0 | 0.02 | 0.02 | 0.002 | 0.04 | 0.0002 | 0 | 0 | 0 | 0.02 |  |  | 0 | [10 empty] | 0 | München A 52141 |  | AES | Group 1 | Copper | [5 empty] | SAM 1968, vol. 2; Krause 2003, n° 15451
SAM 15452 | Ösenringbarren | Ösenringbarren | 702 | [5 empty] | Unterwössen I | 3 | A1 |  |  |  | 0 | 0 | 0.01 | 0.02 | 0.002 | 0.03 | 0 | 0 | 0 | 0 | 0.02 |  |  | 0 | [10 empty] | 0 | München H.V.3543 |  | AES | Group 1 | Copper | [5 empty] | SAM 1968, vol. 2; Krause 2003, n° 15452
SAM 15453 | Ösenringbarren | Ösenringbarren | 702 | [5 empty] | Unterwössen II | 3 | A1 |  |  |  | 0.01 | 0 | 0.02 | 0.11 | 0.002 | 0.04 | 0.0002 | 0 | 0 | 0 | 0.02 |  |  | 0 | [10 empty] | 0 | München H.V.36 |  | AES | Group 3 | Arsenical copper | [5 empty] | SAM 1968, vol. 2; Krause 2003, n° 15453
SAM 15454 | Ösenringbarren | Ösenringbarren | 702 | [5 empty] | Hechendorf | 3 | A1 |  |  |  | 0 | 0 | 0.002 | 0.002 | 0.002 | 0.02 | 0.0002 | 0 | 0 | 0 | 0.001 |  |  | 0 | [10 empty] | 0 | München 1939.247 |  | AES | Group 1 | Copper | [5 empty] | SAM 1968, vol. 2; Krause 2003, n° 15454
SAM 15455 | Ösenringbarren | Ösenringbarren | 702 | [5 empty] | Hechendorf | 3 | A1 |  |  |  | 0 | 0 | 1.1 | 1.7 | 0.32 | 0.05 | 0.028 | 0 | 0 | 0 | 0.001 |  |  | 0 | [10 empty] | 0 | München 1939.249 |  | AES | Group 12 | Fahlerz | [5 empty] | SAM 1968, vol. 2; Krause 2003, n° 15455
SAM 15456 | Ösenringbarren, fragm. | Ösenringbarren, fragm. | 702 | [5 empty] | Hechendorf | 3 | A1 |  |  |  | 0 | 0 | 0.004 | 0.05 | 0.002 | 0.05 | 0 | 0 | 0 | 0 | 0.03 |  |  | 0 | [10 empty] | 0 | München 1939.251 |  | AES | Group 1 | Copper | [5 empty] | SAM 1968, vol. 2; Krause 2003, n° 15456
SAM 15457 | Ösenringbarren, fragm. | Ösenringbarren, fragm. | 702 | [5 empty] | Hechendorf | 3 | A1 |  |  |  | 0 | 0 | 1.55 | 1.15 | 0.89 | 0.002 | 0.1 | 0 | 0 | 0 | 0.001 |  |  | 0 | [10 empty] | 0 | München 1939.253 |  | AES | Group 12 | Fahlerz | [5 empty] | SAM 1968, vol. 2; Krause 2003, n° 15457
SAM 15458 | Ösenringbarren | Ösenringbarren | 702 | [5 empty] | Hechendorf | 3 | A1 |  |  |  | 0 | 0 | 1.9 | 1.5 | 0.93 | 0.002 | 0.11 | 0 | 0 | 0 | 0 |  |  | 0 | [10 empty] | 0 | München 1939.255 |  | AES | Group 12 | Fahlerz | [5 empty] | SAM 1968, vol. 2; Krause 2003, n° 15458
SAM 15459 | Ösenringbarren | Ösenringbarren | 702 | [5 empty] | Hechendorf | 3 | A1 |  |  |  | 0 | 0 | 2 | 1.6 | 0.81 | 0.002 | 0.1 | 0 | 0 | 0 | 0 |  |  | 0 | [10 empty] | 0 | München 1939.257 |  | AES | Group 12 | Fahlerz | [5 empty] | SAM 1968, vol. 2; Krause 2003, n° 15459
SAM 15460 | Ösenringbarren, fragm. | Ösenringbarren, fragm. | 702 | [5 empty] | Hechendorf | 3 | A1 |  |  |  | 0 | 0 | 2 | 1.5 | 1 | 0.002 | 0.037 | 0 | 0 | 0 | 0 |  |  | 0 | [10 empty] | 0 | München 1939.259 |  | AES | Group 12 | Fahlerz | [5 empty] | SAM 1968, vol. 2; Krause 2003, n° 15460
SAM 15461 | Ösenringbarren | Ösenringbarren | 702 | [5 empty] | Hechendorf | 3 | A1 |  |  |  | 0 | 0 | 1.6 | 1.85 | 0.84 | 0.002 | 0.093 | 0 | 0 | 0 | 0 |  |  | 0 | [10 empty] | 0 | München 1939.261 |  | AES | Group 12 | Fahlerz | [5 empty] | SAM 1968, vol. 2; Krause 2003, n° 15461
SAM 15462 | Ösenringbarren, fragm. | Ösenringbarren, fragm. | 702 | [5 empty] | Hechendorf | 3 | A1 |  |  |  | 0 | 0 | 0.008 | 0.008 | 0.002 | 0.02 | 0.0002 | 0 | 0 | 0 | 0.02 |  |  | 0 | [10 empty] | 0 | München 1939.263 |  | AES | Group 1 | Copper | [5 empty] | SAM 1968, vol. 2; Krause 2003, n° 15462
SAM 15463 | Ösenringbarren, fragm. | Ösenringbarren, fragm. | 702 | [5 empty] | Hechendorf | 3 | A1 |  |  |  | 0 | 0 | 0.004 | 0.002 | 0.002 | 0.02 | 0.0002 | 0 | 0 | 0 | 0.02 |  |  | 0 | [10 empty] | 0 | München 1939.265 |  | AES | Group 1 | Copper | [5 empty] | SAM 1968, vol. 2; Krause 2003, n° 15463
SAM 15464 | Ösenringbarren, fragm. | Ösenringbarren, fragm. | 702 | [5 empty] | Hechendorf | 3 | A1 |  |  |  | 0 | 0 | 0.007 | 0.04 | 0.002 | 0.05 | 0.0002 | 0 | 0 | 0 | 0.02 |  |  | 0 | [10 empty] | 0 | München 1939.267 |  | AES | Group 1 | Copper | [5 empty] | SAM 1968, vol. 2; Krause 2003, n° 15464
SAM 15465 | Ösenringbarren | Ösenringbarren | 702 | [5 empty] | Bernhaupten | 3 | A1 |  |  |  | 0 | 0 | 0.01 | 0.002 | 0.002 | 0.02 | 0.0002 | 0 | 0 | 0 | 0.001 |  |  | 0 | [10 empty] | 0 | München A521u.1922.76-7869 |  | AES | Group 1 | Copper | [5 empty] | SAM 1968, vol. 2; Krause 2003, n° 15465
SAM 15466 | Ösenringbarren | Ösenringbarren | 702 | [5 empty] | Bernhaupten | 3 | A1 |  |  |  | 0 | 0 | 0.009 | 0.02 | 0.002 | 0.03 | 0.0002 | 0 | 0.002 | 0 | 0.02 |  |  | 0 | [10 empty] | 0 | München A 521u.1922.76-7871 |  | AES | Group 1 | Copper | [5 empty] | SAM 1968, vol. 2; Krause 2003, n° 15466
SAM 15467 | Ösenringbarren | Ösenringbarren | 702 | [5 empty] | Bernhaupten | 3 | A1 |  |  |  | 0 | 0 | 2.2 | 1.65 | 0.93 | 0 | 0.11 | 0 | 0 | 0 | 0 |  |  | 0 | [10 empty] | 0 | München A521u.1922.76-7873 |  | AES | Group 12 | Fahlerz | [5 empty] | SAM 1968, vol. 2; Krause 2003, n° 15467
SAM 15468 | Ösenringbarren | Ösenringbarren | 702 | [5 empty] | Bernhaupten | 3 | A1 |  |  |  | 0 | 0 | 0.7 | 1.2 | 0.3 | 0.03 | 0.022 | 0 | 0 | 0 | 0.001 |  |  | 0 | [10 empty] | 0 | München A 521u.1922.76-7875 |  | AES | Group 12 | Fahlerz | [5 empty] | SAM 1968, vol. 2; Krause 2003, n° 15468
SAM 15469 | Ösenringbarren | Ösenringbarren | 702 | [5 empty] | Bernhaupten | 3 | A1 |  |  |  | 0.01 | 0 | 0.12 | 0.02 | 0.002 | 0.05 | 0.0002 | 0 | 0.002 | 0 | 0.02 |  |  | 0 | [10 empty] | 0 | München A521u.1922.76-7877 |  | AES | Group 2 | Arsenical copper | [5 empty] | SAM 1968, vol. 2; Krause 2003, n° 15469
SAM 15470 | Ösenringbarren | Ösenringbarren | 702 | [5 empty] | Bernhaupten | 3 | A1 |  |  |  | 0.01 | 0 | 0.05 | 0.02 | 0.002 | 0.07 | 0.0002 | 0 | 0 | 0 | 0.02 |  |  | 0 | [10 empty] | 0 | München A521u.1922.76-7879 |  | AES | Group 1 | Copper | [5 empty] | SAM 1968, vol. 2; Krause 2003, n° 15470
SAM 15471 | Ösenringbarren | Ösenringbarren | 702 | [5 empty] | Bernhaupten | 3 | A1 |  |  |  | 0.01 | 0 | 0.05 | 0.08 | 0.04 | 0.04 | 0.006 | 0 | 0 | 0 | 0.03 |  |  | 0 | [10 empty] | 0 | München A 521u.1922.76-7881 |  | AES | Group 1 | Copper | [5 empty] | SAM 1968, vol. 2; Krause 2003, n° 15471
SAM 15472 | Ösenringbarren | Ösenringbarren | 702 | [5 empty] | Bernhaupten | 3 | A1 |  |  |  | 0 | 0 | 0.26 | 0.35 | 0.18 | 0.03 | 0.008 | 0 | 0 | 0 | 0.001 |  |  | 0 | [10 empty] | 0 | München A 521u.1922.76-7883 |  | AES | Group 12 | Fahlerz | [5 empty] | SAM 1968, vol. 2; Krause 2003, n° 15472
SAM 15473 | Ösenringbarren | Ösenringbarren | 702 | [5 empty] | Bernhaupten | 3 | A1 |  |  |  | 0 | 0 | 1.85 | 1.7 | 0.82 | 0 | 0.089 | 0 | 0 | 0 | 0 |  |  | 0 | [10 empty] | 0 | München A 521u.1922.76-7885 |  | AES | Group 12 | Fahlerz | [5 empty] | SAM 1968, vol. 2; Krause 2003, n° 15473
SAM 15474 | Ösenringbarren | Ösenringbarren | 702 | [5 empty] | Bernhaupten | 3 | A1 |  |  |  | 0.01 | 0 | 0.22 | 0.44 | 0.1 | 0.06 | 0.007 | 0 | 0 | 0 | 0.001 |  |  | 0 | [10 empty] | 0 | München A 521u.1922.76-7887 |  | AES | Group 12 | Fahlerz | [5 empty] | SAM 1968, vol. 2; Krause 2003, n° 15474
SAM 15475 | Ösenringbarren | Ösenringbarren | 702 | [5 empty] | Bernhaupten | 3 | A1 |  |  |  | 0 | 0 | 0.45 | 0.72 | 0.3 | 0.02 | 0.023 | 0 | 0 | 0 | 0 |  |  | 0 | [10 empty] | 0 | München A 521u.1922.76-7889 |  | AES | Group 12 | Fahlerz | [5 empty] | SAM 1968, vol. 2; Krause 2003, n° 15475
SAM 15476 | Ösenringbarren | Ösenringbarren | 702 | [5 empty] | Bernhaupten | 3 | A1 |  |  |  | 0.01 | 0 | 0.11 | 0.03 | 0.002 | 0.04 | 0.0002 | 0 | 0 | 0 | 0.001 |  |  | 0 | [10 empty] | 0 | München A 521u.1922.76-7891 |  | AES | Group 2 | Arsenical copper | [5 empty] | SAM 1968, vol. 2; Krause 2003, n° 15476
SAM 15477 | Ösenringbarren | Ösenringbarren | 702 | [5 empty] | Bernhaupten | 3 | A1 |  |  |  | 0.01 | 0 | 0.09 | 0.02 | 0.002 | 0.08 | 0.0002 | 0 | 0.002 | 0 | 0.03 |  |  | 0 | [10 empty] | 0 | München A 521u.1922.76-7893 |  | AES | Group 1 | Copper | [5 empty] | SAM 1968, vol. 2; Krause 2003, n° 15477
SAM 15478 | Ösenringbarren | Ösenringbarren | 702 | [5 empty] | Bernhaupten | 3 | A1 |  |  |  | 0.01 | 0 | 0.03 | 0.002 | 0.002 | 0.04 | 0.0002 | 0 | 0.002 | 0 | 0.02 |  |  | 0 | [10 empty] | 0 | München A 521u.1922.76-78 |  | AES | Group 1 | Copper | [5 empty] | SAM 1968, vol. 2; Krause 2003, n° 15478
SAM 15479 | Ösenringbarren | Ösenringbarren | 702 | [5 empty] | Bernhaupten | 3 | A1 |  |  |  | 0 | 0 | 0.08 | 0.01 | 0.002 | 0.07 | 0.0002 | 0 | 0 | 0 | 0.02 |  |  | 0 | [10 empty] | 0 | München A521u.1922.76-7897 |  | AES | Group 1 | Copper | [5 empty] | SAM 1968, vol. 2; Krause 2003, n° 15479
SAM 15480 | Ösenringbarren | Ösenringbarren | 702 | [5 empty] | Bernhaupten | 3 | A1 |  |  |  | 0 | 0 | 0.03 | 0.06 | 0.002 | 0.03 | 0.0002 | 0 | 0 | 0 | 0.001 |  |  | 0 | [10 empty] | 0 | München A 521u.1922.76-7899 |  | AES | Group 1 | Copper | [5 empty] | SAM 1968, vol. 2; Krause 2003, n° 15480
SAM 15481 | Ösenringbarren | Ösenringbarren | 702 | [5 empty] | Bernhaupten | 3 | A1 |  |  |  | 0 | 0 | 0.002 | 0.002 | 0.002 | 0.02 | 0 | 0 | 0 | 0 | 0.001 |  |  | 0 | [10 empty] | 0 | München A521u.1922.76-78101 |  | AES | Group 1 | Copper | [5 empty] | SAM 1968, vol. 2; Krause 2003, n° 15481
SAM 15482 | Ösenringbarren | Ösenringbarren | 702 | [5 empty] | Bernhaupten | 3 | A1 |  |  |  | 0 | 0 | 0.47 | 0.67 | 0.29 | 0.01 | 0.037 | 0 | 0 | 0 | 0.02 |  |  | 0 | [10 empty] | 0 | München A 521u.1922.76-78103 |  | AES | Group 12 | Fahlerz | [5 empty] | SAM 1968, vol. 2; Krause 2003, n° 15482
SAM 15483 | Ösenringbarren | Ösenringbarren | 702 | [5 empty] | Bernhaupten | 3 | A1 |  |  |  | 0.01 | 0 | 0.03 | 0.01 | 0.002 | 0.04 | 0 | 0 | 0 | 0 | 0.03 |  |  | 0 | [10 empty] | 0 | München A521u.1922.76-78105 |  | AES | Group 1 | Copper | [5 empty] | SAM 1968, vol. 2; Krause 2003, n° 15483
SAM 15484 | Ösenringbarren | Ösenringbarren | 702 | [5 empty] | Bernhaupten | 3 | A1 |  |  |  | 0 | 0 | 0.008 | 0.002 | 0.002 | 0.03 | 0 | 0 | 0 | 0 | 0.02 |  |  | 0 | [10 empty] | 0 | München A521u.1922.76-78107 |  | AES | Group 1 | Copper | [5 empty] | SAM 1968, vol. 2; Krause 2003, n° 15484
SAM 15485 | Ösenringbarren | Ösenringbarren | 702 | [5 empty] | Bernhaupten | 3 | A1 |  |  |  | 0 | 0 | 1.9 | 1.8 | 0.61 | 0 | 0.073 | 0 | 0 | 0 | 0 |  |  | 0 | [10 empty] | 0 | München A 521u.1922.76-78109 |  | AES | Group 12 | Fahlerz | [5 empty] | SAM 1968, vol. 2; Krause 2003, n° 15485
SAM 15486 | Ösenringbarren | Ösenringbarren | 702 | [5 empty] | Bernhaupten | 3 | A1 |  |  |  | 0 | 0 | 0.002 | 0 | 0.002 | 0.02 | 0 | 0 | 0 | 0 | 0.03 |  |  | 0 | [10 empty] | 0 | München A 521u.1922.76-78111 |  | AES | Group 1 | Copper | [5 empty] | SAM 1968, vol. 2; Krause 2003, n° 15486
SAM 15487 | Ösenringbarren | Ösenringbarren | 702 | [5 empty] | Bernhaupten | 3 | A1 |  |  |  | 0 | 0 | 0.004 | 0.002 | 0.002 | 0.05 | 0 | 0 | 0 | 0 | 0.02 |  |  | 0 | [10 empty] | 0 | München A521u.1922.76-78113 |  | AES | Group 1 | Copper | [5 empty] | SAM 1968, vol. 2; Krause 2003, n° 15487
SAM 15488 | Ösenringbarren | Ösenringbarren | 702 | [5 empty] | Bernhaupten | 3 | A1 |  |  |  | 0 | 0 | 0.04 | 0.05 | 0.002 | 0.03 | 0.0002 | 0 | 0 | 0 | 0.02 |  |  | 0 | [10 empty] | 0 | München A 521u.1922.76-78115 |  | AES | Group 1 | Copper | [5 empty] | SAM 1968, vol. 2; Krause 2003, n° 15488
SAM 15489 | Ösenringbarren | Ösenringbarren | 702 | [5 empty] | Bernhaupten | 3 | A1 |  |  |  | 0 | 0 | 0 | 0 | 0.002 | 0.02 | 0 | 0 | 0 | 0 | 0.02 |  |  | 0 | [10 empty] | 0 | München A 521u.1922.76-78117 |  | AES | Group 1 | Copper | [5 empty] | SAM 1968, vol. 2; Krause 2003, n° 15489
SAM 15490 | Ösenringbarren | Ösenringbarren | 702 | [5 empty] | Bernhaupten | 3 | A1 |  |  |  | 0 | 0 | 0.14 | 0.53 | 0.18 | 0.03 | 0.021 | 0 | 0 | 0 | 0.02 |  |  | 0 | [10 empty] | 0 | München A 521u.1922.76-78119 |  | AES | Group 12 | Fahlerz | [5 empty] | SAM 1968, vol. 2; Krause 2003, n° 15490
SAM 15491 | Ösenringbarren | Ösenringbarren | 702 | [5 empty] | Bernhaupten | 3 | A1 |  |  |  | 0.01 | 0 | 0.25 | 0.76 | 0.2 | 0.02 | 0.026 | 0 | 0 | 0 | 0.001 |  |  | 0 | [10 empty] | 0 | München A521u.1922.76-78121 |  | AES | Group 12 | Fahlerz | [5 empty] | SAM 1968, vol. 2; Krause 2003, n° 15491
SAM 15492 | Ösenringbarren | Ösenringbarren | 702 | [5 empty] | Bernhaupten | 3 | A1 |  |  |  | 0 | 0 | 0.13 | 0.05 | 0.002 | 0.002 | 0.0002 | 0 | 0.002 | 0 | 0.001 |  |  | 0 | [10 empty] | 0 | München A 521u.1922.76-78123 |  | AES | Group 2 | Arsenical copper | [5 empty] | SAM 1968, vol. 2; Krause 2003, n° 15492
SAM 15493 | Ösenringbarren | Ösenringbarren | 702 | [5 empty] | Bernhaupten | 3 | A1 |  |  |  | 0 | 0 | 0.79 | 1.15 | 0.34 | 0.02 | 0.04 | 0 | 0 | 0 | 0 |  |  | 0 | [10 empty] | 0 | München A 521u.1922.76-78132 |  | AES | Group 12 | Fahlerz | [5 empty] | SAM 1968, vol. 2; Krause 2003, n° 15493
SAM 15494 | Ösenringbarren | Ösenringbarren | 702 | [5 empty] | Bernhaupten | 3 | A1 |  |  |  | 0 | 0 | 1.65 | 1.85 | 0.68 | 0.002 | 0.11 | 0 | 0 | 0 | 0.001 |  |  | 0 | [10 empty] | 0 | München A521u.1922.76-78134 |  | AES | Group 12 | Fahlerz | [5 empty] | SAM 1968, vol. 2; Krause 2003, n° 15494
SAM 15495 | Ösenringbarren | Ösenringbarren | 702 | [5 empty] | Bernhaupten | 3 | A1 |  |  |  | 0.01 | 0 | 0.04 | 0.03 | 0.002 | 0.07 | 0.0002 | 0 | 0 | 0 | 0.02 |  |  | 0 | [10 empty] | 0 | München A521u.1922.76-78136 |  | AES | Group 1 | Copper | [5 empty] | SAM 1968, vol. 2; Krause 2003, n° 15495
SAM 15496 | Ösenringbarren | Ösenringbarren | 702 | [5 empty] | Bernhaupten | 3 | A1 |  |  |  | 0 | 0 | 0.01 | 0.002 | 0.002 | 0.02 | 0 | 0 | 0 | 0 | 0.001 |  |  | 0 | [10 empty] | 0 | München A 521u.1922.76-78138 |  | AES | Group 1 | Copper | [5 empty] | SAM 1968, vol. 2; Krause 2003, n° 15496
SAM 15497 | Ösenringbarren | Ösenringbarren | 702 | [5 empty] | Bernhaupten | 3 | A1 |  |  |  | 0.01 | 0 | 0.07 | 0.03 | 0.002 | 0.02 | 0.0002 | 0 | 0 | 0 | 0.02 |  |  | 0 | [10 empty] | 0 | München A521u.1922.76-78140 |  | AES | Group 1 | Copper | [5 empty] | SAM 1968, vol. 2; Krause 2003, n° 15497
SAM 15498 | Ösenringbarren | Ösenringbarren | 702 | [5 empty] | Bernhaupten | 3 | A1 |  |  |  | 0 | 0 | 0.06 | 0.01 | 0.002 | 0.04 | 0.0002 | 0 | 0 | 0 | 0.02 |  |  | 0 | [10 empty] | 0 | München A 521u.1922.76-78142 |  | AES | Group 1 | Copper | [5 empty] | SAM 1968, vol. 2; Krause 2003, n° 15498
SAM 15499 | Ösenringbarren | Ösenringbarren | 702 | [5 empty] | Bernhaupten | 3 | A1 |  |  |  | 0 | 0 | 0.02 | 0.02 | 0.002 | 0.05 | 0.0002 | 0 | 0.002 | 0 | 0.02 |  |  | 0 | [10 empty] | 0 | München A 521u.1922.76-78144 |  | AES | Group 1 | Copper | [5 empty] | SAM 1968, vol. 2; Krause 2003, n° 15499
SAM 15500 | Ösenringbarren | Ösenringbarren | 702 | [5 empty] | Bernhaupten | 3 | A1 |  |  |  | 0 | 0 | 0.52 | 0.71 | 0.26 | 0.02 | 0.023 | 0 | 0 | 0 | 0.001 |  |  | 0 | [10 empty] | 0 | München A 521u.1922.76-78146 |  | AES | Group 12 | Fahlerz | [5 empty] | SAM 1968, vol. 2; Krause 2003, n° 15500
SAM 15501 | Ösenringbarren | Ösenringbarren | 702 | [5 empty] | Bernhaupten | 3 | A1 |  |  |  | 0.01 | 0 | 0.02 | 0.02 | 0.002 | 0.03 | 0 | 0 | 0.002 | 0 | 0.03 |  |  | 0 | [10 empty] | 0 | München A521u.1922.76-78148 |  | AES | Group 1 | Copper | [5 empty] | SAM 1968, vol. 2; Krause 2003, n° 15501
SAM 15502 | Ösenringbarren | Ösenringbarren | 702 | [5 empty] | Bernhaupten | 3 | A1 |  |  |  | 0 | 0 | 0.34 | 0.64 | 0.11 | 0.07 | 0.01 | 0 | 0 | 0 | 0.001 |  |  | 0 | [10 empty] | 0 | München A 521u.1922.76-78150 |  | AES | Group 12 | Fahlerz | [5 empty] | SAM 1968, vol. 2; Krause 2003, n° 15502
SAM 15503 | Ösenringbarren | Ösenringbarren | 702 | [5 empty] | Bernhaupten | 3 | A1 |  |  |  | 0 | 0 | 1.75 | 1.6 | 0.56 | 0 | 0.061 | 0 | 0 | 0 | 0 |  |  | 0 | [10 empty] | 0 | München A521u.1922.76-78152 |  | AES | Group 12 | Fahlerz | [5 empty] | SAM 1968, vol. 2; Krause 2003, n° 15503
SAM 15504 | Ösenringbarren | Ösenringbarren | 702 | [5 empty] | Bernhaupten | 3 | A1 |  |  |  | 0 | 0 | 0.01 | 0.01 | 0.002 | 0.03 | 0.0002 | 0 | 0 | 0 | 0.02 |  |  | 0 | [10 empty] | 0 | München A 521u.1922.76-78154 |  | AES | Group 1 | Copper | [5 empty] | SAM 1968, vol. 2; Krause 2003, n° 15504
SAM 15505 | Ösenringbarren | Ösenringbarren | 702 | [5 empty] | Bernhaupten | 3 | A1 |  |  |  | 0 | 0 | 1.7 | 1.65 | 0.54 | 0 | 0.068 | 0 | 0 | 0 | 0 |  |  | 0 | [10 empty] | 0 | München A521u.1922.76-78156 |  | AES | Group 12 | Fahlerz | [5 empty] | SAM 1968, vol. 2; Krause 2003, n° 15505
SAM 15506 | Ösenringbarren | Ösenringbarren | 702 | [5 empty] | Bernhaupten | 3 | A1 |  |  |  | 0.01 | 0 | 0.11 | 0.27 | 0.05 | 0.05 | 0.006 | 0 | 0 | 0 | 0.001 |  |  | 0 | [10 empty] | 0 | München A 521u.1922.76-78158 |  | AES | Group 6 | Fahlerz | [5 empty] | SAM 1968, vol. 2; Krause 2003, n° 15506
SAM 15507 | Ösenringbarren | Ösenringbarren | 702 | [5 empty] | Bernhaupten | 3 | A1 |  |  |  | 0.01 | 0 | 0.68 | 0.9 | 0.27 | 0.02 | 0.03 | 0 | 0 | 0 | 0 |  |  | 0 | [10 empty] | 0 | München A 521u.1922.76-78160 |  | AES | Group 12 | Fahlerz | [5 empty] | SAM 1968, vol. 2; Krause 2003, n° 15507
SAM 15508 | Ösenringbarren | Ösenringbarren | 702 | [5 empty] | Bernhaupten | 3 | A1 |  |  |  | 0.01 | 0 | 0.08 | 0.03 | 0.002 | 0.12 | 0.0002 | 0 | 0 | 0 | 0.02 |  |  | 0 | [10 empty] | 0 | München A521u.1922.76-78162 |  | AES | Group 5 | Fahlerz | [5 empty] | SAM 1968, vol. 2; Krause 2003, n° 15508
SAM 15509 | Ösenringbarren | Ösenringbarren | 702 | [5 empty] | Bernhaupten | 3 | A1 |  |  |  | 0 | 0 | 0.009 | 0.002 | 0.002 | 0.02 | 0.0002 | 0 | 0 | 0 | 0.02 |  |  | 0 | [10 empty] | 0 | München A 521u.1922.76-78164 |  | AES | Group 1 | Copper | [5 empty] | SAM 1968, vol. 2; Krause 2003, n° 15509
SAM 15510 | Ösenringbarren | Ösenringbarren | 702 | [5 empty] | Bernhaupten | 3 | A1 |  |  |  | 0.01 | 0 | 0.02 | 0.01 | 0.002 | 0.04 | 0.0002 | 0 | 0.002 | 0 | 0.02 |  |  | 0 | [10 empty] | 0 | München A521u.1922.76-78166 |  | AES | Group 1 | Copper | [5 empty] | SAM 1968, vol. 2; Krause 2003, n° 15510
SAM 15511 | Ösenringbarren | Ösenringbarren | 702 | [5 empty] | Bernhaupten | 3 | A1 |  |  |  | 0.01 | 0 | 0.01 | 0.006 | 0.002 | 0.05 | 0.0002 | 0 | 0 | 0 | 0.02 |  |  | 0 | [10 empty] | 0 | München A521u.1922.76-78168 |  | AES | Group 1 | Copper | [5 empty] | SAM 1968, vol. 2; Krause 2003, n° 15511
SAM 15512 | Ösenringbarren | Ösenringbarren | 702 | [5 empty] | Bernhaupten | 3 | A1 |  |  |  | 0.01 | 0 | 1.4 | 1.65 | 0.56 | 0 | 0.08 | 0 | 0 | 0 | 0 |  |  | 0 | [10 empty] | 0 | München A 521u.1922.76-78170 |  | AES | Group 12 | Fahlerz | [5 empty] | SAM 1968, vol. 2; Krause 2003, n° 15512
SAM 15513 | Ösenringbarren | Ösenringbarren | 702 | [5 empty] | Bernhaupten | 3 | A1 |  |  |  | 0.01 | 0 | 0.01 | 0.006 | 0.002 | 0.05 | 0.0002 | 0 | 0 | 0 | 0.02 |  |  | 0 | [10 empty] | 0 | München A 521u.1922.76-7817 |  | AES | Group 1 | Copper | [5 empty] | SAM 1968, vol. 2; Krause 2003, n° 15513
SAM 15514 | Ösenringbarren | Ösenringbarren | 702 | [5 empty] | Bernhaupten | 3 | A1 |  |  |  | 0 | 0 | 1.9 | 1.8 | 0.81 | 0 | 0.093 | 0 | 0 | 0 | 0 |  |  | 0 | [10 empty] | 0 | München A 521u.1922.76-78174 |  | AES | Group 12 | Fahlerz | [5 empty] | SAM 1968, vol. 2; Krause 2003, n° 15514
SAM 15515 | Ösenringbarren | Ösenringbarren | 702 | [5 empty] | Bernhaupten | 3 | A1 |  |  |  | 0 | 0 | 0.01 | 0.02 | 0.002 | 0.03 | 0.0002 | 0 | 0 | 0 | 0.001 |  |  | 0 | [10 empty] | 0 | München A521u.1922.76-78176 |  | AES | Group 1 | Copper | [5 empty] | SAM 1968, vol. 2; Krause 2003, n° 15515
SAM 15516 | Ösenringbarren | Ösenringbarren | 702 | [5 empty] | Bernhaupten | 3 | A1 |  |  |  | 0.01 | 0 | 0.18 | 0.21 | 0.01 | 0.002 | 0.005 | 0 | 0 | 0 | 0.001 |  |  | 0 | [10 empty] | 0 | München A 521u.1922.76-78178 |  | AES | Group 6 | Fahlerz | [5 empty] | SAM 1968, vol. 2; Krause 2003, n° 15516
SAM 15517 | Ösenringbarren | Ösenringbarren | 702 | [5 empty] | Bernhaupten | 3 | A1 |  |  |  | 0.01 | 0 | 0.04 | 0.02 | 0.002 | 0.04 | 0.0002 | 0 | 0.002 | 0 | 0.02 |  |  | 0 | [10 empty] | 0 | München A521u.1922.76-78180 |  | AES | Group 1 | Copper | [5 empty] | SAM 1968, vol. 2; Krause 2003, n° 15517
SAM 15518 | Ösenringbarren | Ösenringbarren | 702 | [5 empty] | Bernhaupten | 3 | A1 |  |  |  | 0.01 | 0 | 0.71 | 1.2 | 0.37 | 0.02 | 0.045 | 0 | 0 | 0 | 0.001 |  |  | 0 | [10 empty] | 0 | München A521u.1922.76-78182 |  | AES | Group 12 | Fahlerz | [5 empty] | SAM 1968, vol. 2; Krause 2003, n° 15518
SAM 15519 | Ösenringbarren | Ösenringbarren | 702 | [5 empty] | Bernhaupten | 3 | A1 |  |  |  | 0 | 0 | 0.07 | 0.02 | 0.002 | 0.08 | 0.0002 | 0 | 0 | 0 | 0.02 |  |  | 0 | [10 empty] | 0 | München A 521u.1922.76-78184 |  | AES | Group 1 | Copper | [5 empty] | SAM 1968, vol. 2; Krause 2003, n° 15519
SAM 15520 | Ösenringbarren | Ösenringbarren | 702 | [5 empty] | Bernhaupten | 3 | A1 |  |  |  | 0.01 | 0 | 0.26 | 0.51 | 0.1 | 0.06 | 0.011 | 0 | 0 | 0 | 0 |  |  | 0 | [10 empty] | 0 | München A521u.1922.76-78186 |  | AES | Group 12 | Fahlerz | [5 empty] | SAM 1968, vol. 2; Krause 2003, n° 15520
SAM 15521 | Ösenringbarren | Ösenringbarren | 702 | [5 empty] | Bernhaupten | 3 | A1 |  |  |  | 0.01 | 0 | 0.01 | 0.02 | 0.002 | 0.05 | 0.0002 | 0 | 0 | 0 | 0.02 |  |  | 0 | [10 empty] | 0 | München A 521u.1922.76-78188 |  | AES | Group 1 | Copper | [5 empty] | SAM 1968, vol. 2; Krause 2003, n° 15521
SAM 15522 | Ösenringbarren | Ösenringbarren | 702 | [5 empty] | Bernhaupten | 3 | A1 |  |  |  | 0.01 | 0 | 0.22 | 0.4 | 0.1 | 0.06 | 0.009 | 0 | 0 | 0 | 0.001 |  |  | 0 | [10 empty] | 0 | München A 521u.1922.76-78190 |  | AES | Group 12 | Fahlerz | [5 empty] | SAM 1968, vol. 2; Krause 2003, n° 15522
SAM 15523 | Ösenringbarren | Ösenringbarren | 702 | [5 empty] | Bernhaupten | 3 | A1 |  |  |  | 0.01 | 0 | 0.14 | 0.48 | 0.19 | 0.03 | 0.014 | 0 | 0 | 0 | 0 |  |  | 0 | [10 empty] | 0 | München A 521u.1922.76-78192 |  | AES | Group 12 | Fahlerz | [5 empty] | SAM 1968, vol. 2; Krause 2003, n° 15523
SAM 15524 | Ösenringbarren | Ösenringbarren | 702 | [5 empty] | Bernhaupten | 3 | A1 |  |  |  | 0.01 | 0 | 0.47 | 0.65 | 0.24 | 0.02 | 0.021 | 0 | 0 | 0 | 0 |  |  | 0 | [10 empty] | 0 | München A 521u.1922.76-78194 |  | AES | Group 12 | Fahlerz | [5 empty] | SAM 1968, vol. 2; Krause 2003, n° 15524
SAM 15525 | Ösenringbarren | Ösenringbarren | 702 | [5 empty] | Bernhaupten | 3 | A1 |  |  |  | 0 | 0 | 0.1 | 0.23 | 0.09 | 0.02 | 0.0002 | 0 | 0.002 | 0 | 0.001 |  |  | 0 | [10 empty] | 0 | München A 521u.1922.76-78196 |  | AES | Group 6 | Fahlerz | [5 empty] | SAM 1968, vol. 2; Krause 2003, n° 15525
SAM 15526 | Ösenringbarren | Ösenringbarren | 702 | [5 empty] | Bernhaupten | 3 | A1 |  |  |  | 0 | 0 | 1.9 | 1.9 | 0.73 | 0 | 0.1 | 0 | 0 | 0 | 0 |  |  | 0 | [10 empty] | 0 | München A 521u.1922.76-78198 |  | AES | Group 12 | Fahlerz | [5 empty] | SAM 1968, vol. 2; Krause 2003, n° 15526
SAM 15527 | Ösenringbarren | Ösenringbarren | 702 | [5 empty] | Bernhaupten | 3 | A1 |  |  |  | 0.01 | 0.002 | 0.03 | 0.02 | 0.002 | 0.06 | 0.0002 | 0 | 0 | 0 | 0.03 |  |  | 0 | [10 empty] | 0 | München A 521u.1922.76-78200 |  | AES | Group 1 | Copper | [5 empty] | SAM 1968, vol. 2; Krause 2003, n° 15527
SAM 15528 | Ösenringbarren | Ösenringbarren | 702 | [5 empty] | Bernhaupten | 3 | A1 |  |  |  | 0 | 0 | 0.03 | 0.01 | 0.002 | 0.04 | 0.0002 | 0 | 0 | 0 | 0.02 |  |  | 0 | [10 empty] | 0 | München A 521u.1922.76-78202 |  | AES | Group 1 | Copper | [5 empty] | SAM 1968, vol. 2; Krause 2003, n° 15528
SAM 15529 | Ösenringbarren | Ösenringbarren | 702 | [5 empty] | Bernhaupten | 3 | A1 |  |  |  | 0 | 0 | 2.4 | 1.8 | 0.97 | 0 | 0.11 | 0 | 0 | 0 | 0 |  |  | 0 | [10 empty] | 0 | München A 521u.1922.76-78204 |  | AES | Group 12 | Fahlerz | [5 empty] | SAM 1968, vol. 2; Krause 2003, n° 15529
SAM 15530 | Ösenringbarren | Ösenringbarren | 702 | [5 empty] | Bernhaupten | 3 | A1 |  |  |  | 0 | 0 | 0.03 | 0.02 | 0.002 | 0.04 | 0.0002 | 0 | 0 | 0 | 0.02 |  |  | 0 | [10 empty] | 0 | München A 521u.1922.76-78206 |  | AES | Group 1 | Copper | [5 empty] | SAM 1968, vol. 2; Krause 2003, n° 15530
SAM 15531 | Ösenringbarren | Ösenringbarren | 702 | [5 empty] | Bernhaupten | 3 | A1 |  |  |  | 0.01 | 0 | 1.65 | 1.7 | 0.57 | 0 | 0.066 | 0 | 0 | 0 | 0.001 |  |  | 0 | [10 empty] | 0 | München A521u.1922.76-78208 |  | AES | Group 12 | Fahlerz | [5 empty] | SAM 1968, vol. 2; Krause 2003, n° 15531
SAM 15532 | Ösenringbarren | Ösenringbarren | 702 | [5 empty] | Bernhaupten | 3 | A1 |  |  |  | 0 | 0 | 0.02 | 0.01 | 0.002 | 0.04 | 0.0002 | 0 | 0 | 0 | 0.02 |  |  | 0 | [10 empty] | 0 | München A 521u.1922. 76-7821 |  | AES | Group 1 | Copper | [5 empty] | SAM 1968, vol. 2; Krause 2003, n° 15532
SAM 15533 | Ösenringbarren | Ösenringbarren | 702 | [5 empty] | Bernhaupten | 3 | A1 |  |  |  | 0 | 0 | 0.02 | 0.02 | 0.002 | 0.04 | 0.0002 | 0 | 0 | 0 | 0.02 |  |  | 0 | [10 empty] | 0 | München A521u.1922.76-78212 |  | AES | Group 1 | Copper | [5 empty] | SAM 1968, vol. 2; Krause 2003, n° 15533
SAM 15534 | Ösenringbarren | Ösenringbarren | 702 | [5 empty] | Bernhaupten | 3 | A1 |  |  |  | 0 | 0 | 0.02 | 0.02 | 0.002 | 0.02 | 0.0002 | 0 | 0 | 0 | 0 |  |  | 0 | [10 empty] | 0 | München A521u.1922.76-78214 |  | AES | Group 1 | Copper | [5 empty] | SAM 1968, vol. 2; Krause 2003, n° 15534
SAM 15535 | Ösenringbarren | Ösenringbarren | 702 | [5 empty] | Bernhaupten | 3 | A1 |  |  |  | 0 | 0 | 0.006 | 0.02 | 0.002 | 0.03 | 0.0002 | 0 | 0 | 0 | 0.02 |  |  | 0 | [10 empty] | 0 | München A 521u.1922.76-78216 |  | AES | Group 1 | Copper | [5 empty] | SAM 1968, vol. 2; Krause 2003, n° 15535
SAM 15536 | Ösenringbarren | Ösenringbarren | 702 | [5 empty] | Bernhaupten | 3 | A1 |  |  |  | 0 | 0 | 0.2 | 0.3 | 0.08 | 0.06 | 0.01 | 0 | 0 | 0 | 0.001 |  |  | 0 | [10 empty] | 0 | München A 52lu.1922.76-78218 |  | AES | Group 6 | Fahlerz | [5 empty] | SAM 1968, vol. 2; Krause 2003, n° 15536
SAM 15537 | Ösenringbarren | Ösenringbarren | 702 | [5 empty] | Bernhaupten | 3 | A1 |  |  |  | 0.01 | 0 | 0.004 | 0.002 | 0.002 | 0.02 | 0.0002 | 0 | 0 | 0 | 0.001 |  |  | 0 | [10 empty] | 0 | München A 521u.1922.76-7822 |  | AES | Group 1 | Copper | [5 empty] | SAM 1968, vol. 2; Krause 2003, n° 15537
SAM 15538 | Ösenringbarren | Ösenringbarren | 702 | [5 empty] | Bernhaupten | 3 | A1 |  |  |  | 0.01 | 0 | 0.23 | 0.45 | 0.1 | 0.06 | 0.011 | 0 | 0 | 0 | 0.001 |  |  | 0 | [10 empty] | 0 | München A521u.1922.76-78222 |  | AES | Group 12 | Fahlerz | [5 empty] | SAM 1968, vol. 2; Krause 2003, n° 15538
SAM 15539 | Ösenringbarren, fragm. | Ösenringbarren, fragm. | 702 | [5 empty] | Bernhaupten | 3 | A1 |  |  |  | 0.01 | 0 | 0.008 | 0.01 | 0.002 | 0.04 | 0.0002 | 0 | 0 | 0 | 0.001 |  |  | 0 | [10 empty] | 0 | München A521u.1922.76-78224 |  | AES | Group 1 | Copper | [5 empty] | SAM 1968, vol. 2; Krause 2003, n° 15539
SAM 15540 | Ösenringbarren, fragm. | Ösenringbarren, fragm. | 702 | [5 empty] | Bernhaupten | 3 | A1 |  |  |  | 0 | 0 | 1.7 | 1.4 | 0.58 | 0 | 0.073 | 0 | 0 | 0 | 0 |  |  | 0 | [10 empty] | 0 | München A 521u.1922.76-78226 |  | AES | Group 12 | Fahlerz | [5 empty] | SAM 1968, vol. 2; Krause 2003, n° 15540
SAM 15541 | Ösenringbarren, fragm. | Ösenringbarren, fragm. | 702 | [5 empty] | Bernhaupten | 3 | A1 |  |  |  | 0 | 0 | 1.3 | 1.4 | 0.45 | 0.002 | 0.084 | 0 | 0 | 0 | 0.001 |  |  | 0 | [10 empty] | 0 | München A521u.1922.76-78228 |  | AES | Group 12 | Fahlerz | [5 empty] | SAM 1968, vol. 2; Krause 2003, n° 15541
SAM 15542 | Ösenringbarren, fragm. | Ösenringbarren, fragm. | 702 | [5 empty] | Bernhaupten | 3 | A1 |  |  |  | 0 | 0 | 1.7 | 1.4 | 0.61 | 0 | 0.1 | 0 | 0 | 0 | 0 |  |  | 0 | [10 empty] | 0 | München A 521u.1922.76-78230 |  | AES | Group 12 | Fahlerz | [5 empty] | SAM 1968, vol. 2; Krause 2003, n° 15542
SAM 15543 | Ösenringbarren, fragm. | Ösenringbarren, fragm. | 702 | [5 empty] | Bernhaupten | 3 | A1 |  |  |  | 0 | 0 | 2.7 | 1.6 | 0.8 | 0 | 0.057 | 0 | 0 | 0 | 0 |  |  | 0 | [10 empty] | 0 | München A521u.1922.76-78232 |  | AES | Group 12 | Fahlerz | [5 empty] | SAM 1968, vol. 2; Krause 2003, n° 15543
SAM 15544 | Ösenringbarren, fragm. | Ösenringbarren, fragm. | 702 | [5 empty] | Bernhaupten | 3 | A1 |  |  |  | 0.01 | 0 | 1.5 | 1.65 | 0.56 | 0 | 0.08 | 0 | 0 | 0 | 0.001 |  |  | 0 | [10 empty] | 0 | München A 521u.1922.76-78234 |  | AES | Group 12 | Fahlerz | [5 empty] | SAM 1968, vol. 2; Krause 2003, n° 15544
SAM 15545 | Ösenringbarren, fragm. | Ösenringbarren, fragm. | 702 | [5 empty] | Bernhaupten | 3 | A1 |  |  |  | 0.54 | 0.002 | 1.75 | 0.07 | 0.01 | 0.21 | 0.005 | 0 | 0 | 0 | 0.02 |  |  | 0 | [10 empty] | 0 | München A521u.1922.76-78236 |  | AES | Group 11 | Fahlerz | [5 empty] | SAM 1968, vol. 2; Krause 2003, n° 15545
SAM 15546 | Ösenringbarren, fragm. | Ösenringbarren, fragm. | 702 | [5 empty] | Bernhaupten | 3 | A1 |  |  |  | 0.01 | 0 | 0.04 | 0.02 | 0.01 | 0.02 | 0.0002 | 0 | 0 | 0 | 0.03 |  |  | 0 | [10 empty] | 0 | München A521u.1922. 76-78238 |  | AES | Group 1 | Copper | [5 empty] | SAM 1968, vol. 2; Krause 2003, n° 15546
SAM 15547 | Ösenringbarren | Ösenringbarren | 702 | [5 empty] | Bernhaupten | 3 | A1 |  |  |  | 0 | 0 | 0.006 | 0 | 0.002 | 0.05 | 0 | 0 | 0.002 | 0 | 0.03 |  |  | 0 | [10 empty] | 0 | München H.V.28240 |  | AES | Group 1 | Copper | [5 empty] | SAM 1968, vol. 2; Krause 2003, n° 15547
SAM 15548 | Ösenringbarren | Ösenringbarren | 702 | [5 empty] | Bernhaupten | 3 | A1 |  |  |  | 0.01 | 0 | 0.006 | 0.002 | 0.002 | 0.04 | 0.0002 | 0 | 0 | 0 | 0.02 |  |  | 0 | [10 empty] | 0 | München H.V.29242 |  | AES | Group 1 | Copper | [5 empty] | SAM 1968, vol. 2; Krause 2003, n° 15548
SAM 15549 | Ösenringbarren | Ösenringbarren | 702 | [5 empty] | Bernhaupten | 3 | A1 |  |  |  | 0.01 | 0 | 2.1 | 1 | 0.75 | 0 | 0.091 | 0 | 0 | 0 | 0 |  |  | 0 | [10 empty] | 0 | München A 522?244 |  | AES | Group 12 | Fahlerz | [5 empty] | SAM 1968, vol. 2; Krause 2003, n° 15549
SAM 15550 | Ösenringbarren | Ösenringbarren | 702 | [5 empty] | Gammersham | 3 | A1 |  |  |  | 0 | 0 | 1 | 1.1 | 0.75 | 0 | 0.067 | 0 | 0 | 0 | 0.02 |  |  | 0 | [10 empty] | 0 | München 1909.12246 |  | AES | Group 12 | Fahlerz | [5 empty] | SAM 1968, vol. 2; Krause 2003, n° 15550
SAM 15551 | Ösenringbarren | Ösenringbarren | 702 | [5 empty] | Gammersham | 3 | A1 |  |  |  | 0 | 0 | 1.5 | 1.4 | 0.7 | 0.002 | 0.071 | 0 | 0 | 0 | 0 |  |  | 0 | [10 empty] | 0 | München 1909.45248 |  | AES | Group 12 | Fahlerz | [5 empty] | SAM 1968, vol. 2; Krause 2003, n° 15551
SAM 15552 | Ösenringbarren | Ösenringbarren | 702 | [5 empty] | Gammersham | 3 | A1 |  |  |  | 0 | 0 | 1.4 | 1.15 | 0.47 | 0.01 | 0.057 | 0 | 0 | 0 | 0.02 |  |  | 0 | [10 empty] | 0 | München 1909.24250 |  | AES | Group 12 | Fahlerz | [5 empty] | SAM 1968, vol. 2; Krause 2003, n° 15552
SAM 15553 | Ösenringbarren | Ösenringbarren | 702 | [5 empty] | Gammersham | 3 | A1 |  |  |  | 0 | 0 | 1.15 | 1.05 | 0.42 | 0.002 | 0.056 | 0 | 0 | 0 | 0.001 |  |  | 0 | [10 empty] | 0 | München 1909.2 259 |  | AES | Group 12 | Fahlerz | [5 empty] | SAM 1968, vol. 2; Krause 2003, n° 15553
SAM 15554 | Ösenringbarren | Ösenringbarren | 702 | [5 empty] | Gammersham | 3 | A1 |  |  |  | 0 | 0 | 2 | 1.4 | 0.52 | 0.002 | 0.062 | 0 | 0 | 0 | 0 |  |  | 0 | [10 empty] | 0 | München 1910. 90261 |  | AES | Group 12 | Fahlerz | [5 empty] | SAM 1968, vol. 2; Krause 2003, n° 15554
SAM 15555 | Ösenringbarren | Ösenringbarren | 702 | [5 empty] | Gammersham | 3 | A1 |  |  |  | 0 | 0 | 1.85 | 1.25 | 0.51 | 0.002 | 0.048 | 0 | 0 | 0 | 0.001 |  |  | 0 | [10 empty] | 0 | München 1910. 20263 |  | AES | Group 12 | Fahlerz | [5 empty] | SAM 1968, vol. 2; Krause 2003, n° 15555
SAM 15556 | Ösenringbarren | Ösenringbarren | 702 | [5 empty] | Gammersham | 3 | A1 |  |  |  | 0 | 0 | 1.3 | 1.55 | 0.49 | 0.002 | 0.067 | 0 | 0 | 0 | 0.02 |  |  | 0 | [10 empty] | 0 | München 1909. 4265 |  | AES | Group 12 | Fahlerz | [5 empty] | SAM 1968, vol. 2; Krause 2003, n° 15556
SAM 15557 | Ösenringbarren | Ösenringbarren | 702 | [5 empty] | Gammersham | 3 | A1 |  |  |  | 0 | 0 | 1.15 | 1.05 | 0.42 | 0.005 | 0.06 | 0 | 0 | 0 | 0.001 |  |  | 0 | [10 empty] | 0 | München 1909.48?267 |  | AES | Group 12 | Fahlerz | [5 empty] | SAM 1968, vol. 2; Krause 2003, n° 15557
SAM 15558 | Ösenringbarren | Ösenringbarren | 702 | [5 empty] | Gammersham | 3 | A1 |  |  |  | 0 | 0 | 0.006 | 0.008 | 0.002 | 0.04 | 0.0002 | 0 | 0 | 0 | 0.02 |  |  | 0 | [10 empty] | 0 | München 1909.42?269 |  | AES | Group 1 | Copper | [5 empty] | SAM 1968, vol. 2; Krause 2003, n° 15558
SAM 15559 | Ösenringbarren | Ösenringbarren | 702 | [5 empty] | Gammersham | 3 | A1 |  |  |  | 0.01 | 0 | 0.03 | 0.01 | 0.002 | 0.06 | 0.0002 | 0 | 0 | 0 | 0.03 |  |  | 0 | [10 empty] | 0 | München 1910.104271 |  | AES | Group 1 | Copper | [5 empty] | SAM 1968, vol. 2; Krause 2003, n° 15559
SAM 15560 | Ösenringbarren | Ösenringbarren | 702 | [5 empty] | Gammersham | 3 | A1 |  |  |  | 0 | 0 | 1.9 | 1.45 | 0.71 | 0.002 | 0.063 | 0 | 0 | 0 | 0.001 |  |  | 0 | [10 empty] | 0 | München 1910. 82273 |  | AES | Group 12 | Fahlerz | [5 empty] | SAM 1968, vol. 2; Krause 2003, n° 15560
SAM 15561 | Ösenringbarren | Ösenringbarren | 702 | [5 empty] | Gammersham | 3 | A1 |  |  |  | 0 | 0 | 1.1 | 1 | 0.44 | 0.01 | 0.046 | 0 | 0 | 0 | 0.02 |  |  | 0 | [10 empty] | 0 | München 1909. 49275 |  | AES | Group 12 | Fahlerz | [5 empty] | SAM 1968, vol. 2; Krause 2003, n° 15561
SAM 15562 | Ösenringbarren | Ösenringbarren | 702 | [5 empty] | Gammersham | 3 | A1 |  |  |  | 0 | 0 | 0.01 | 0.002 | 0.002 | 0.06 | 0.0002 | 0 | 0 | 0 | 0.03 |  |  | 0 | [10 empty] | 0 | München 1910. 98277 |  | AES | Group 1 | Copper | [5 empty] | SAM 1968, vol. 2; Krause 2003, n° 15562
SAM 15563 | Ösenringbarren | Ösenringbarren | 702 | [5 empty] | Gammersham | 3 | A1 |  |  |  | 0 | 0 | 1.35 | 1.4 | 0.5 | 0.002 | 0.06 | 0 | 0 | 0 | 0.02 |  |  | 0 | [10 empty] | 0 | München 1909. 19279 |  | AES | Group 12 | Fahlerz | [5 empty] | SAM 1968, vol. 2; Krause 2003, n° 15563
SAM 15564 | Ösenringbarren | Ösenringbarren | 702 | [5 empty] | Gammersham | 3 | A1 |  |  |  | 0 | 0 | 1.25 | 1.45 | 0.52 | 0.002 | 0.061 | 0 | 0 | 0 | 0.02 |  |  | 0 | [10 empty] | 0 | München 1909. 9?281 |  | AES | Group 12 | Fahlerz | [5 empty] | SAM 1968, vol. 2; Krause 2003, n° 15564
SAM 15565 | Ösenringbarren | Ösenringbarren | 702 | [5 empty] | Gammersham | 3 | A1 |  |  |  | 0.01 | 0 | 0.2 | 0.11 | 0.002 | 0.17 | 0 | 0 | 0 | 0.06 | 0.03 |  |  | 0 | [10 empty] | 0 | München 1910.122283 |  | AES | Group 14 | Fahlerz | [5 empty] | SAM 1968, vol. 2; Krause 2003, n° 15565
SAM 15566 | Ösenringbarren | Ösenringbarren | 702 | [5 empty] | Gammersham | 3 | A1 |  |  |  | 0.01 | 0 | 0.11 | 0.2 | 0.11 | 0.13 | 0.006 | 0 | 0.002 | 0 | 0.03 |  |  | 0 | [10 empty] | 0 | München 1910. 94285 |  | AES | Group 16 | Fahlerz | [5 empty] | SAM 1968, vol. 2; Krause 2003, n° 15566
SAM 15567 | Ösenringbarren | Ösenringbarren | 702 | [5 empty] | Gammersham | 3 | A1 |  |  |  | 0.01 | 0 | 0.02 | 0.02 | 0.002 | 0.04 | 0.0002 | 0 | 0 | 0 | 0.02 |  |  | 0 | [10 empty] | 0 | München 1910. ??287 |  | AES | Group 1 | Copper | [5 empty] | SAM 1968, vol. 2; Krause 2003, n° 15567
SAM 15568 | Ösenringbarren | Ösenringbarren | 702 | [5 empty] | Gammersham | 3 | A1 |  |  |  | 0 | 0 | 1.3 | 1.3 | 0.63 | 0.002 | 0.051 | 0 | 0 | 0 | 0.02 |  |  | 0 | [10 empty] | 0 | München 1909. 10289 |  | AES | Group 12 | Fahlerz | [5 empty] | SAM 1968, vol. 2; Krause 2003, n° 15568
SAM 15569 | Ösenringbarren | Ösenringbarren | 702 | [5 empty] | Gammersham | 3 | A1 |  |  |  | 0 | 0 | 1.15 | 1.05 | 0.42 | 0.002 | 0.051 | 0 | 0 | 0 | 0.02 |  |  | 0 | [10 empty] | 0 | München 1910. 87291 |  | AES | Group 12 | Fahlerz | [5 empty] | SAM 1968, vol. 2; Krause 2003, n° 15569
SAM 15570 | Ösenringbarren | Ösenringbarren | 702 | [5 empty] | Gammersham | 3 | A1 |  |  |  | 0 | 0 | 1.1 | 1.05 | 0.58 | 0.002 | 0.092 | 0 | 0 | 0 | 0 |  |  | 0 | [10 empty] | 0 | München 1909. 31293 |  | AES | Group 12 | Fahlerz | [5 empty] | SAM 1968, vol. 2; Krause 2003, n° 15570
SAM 15571 | Ösenringbarren | Ösenringbarren | 702 | [5 empty] | Gammersham | 3 | A1 |  |  |  | 0.01 | 0.002 | 0.01 | 0.002 | 0.002 | 0.2 | 0 | 0 | 0.002 | 0.05 | 0.05 |  |  | 0 | [10 empty] | 0 | München 1909.22?295 | Fe+++ | AES | Group 5 | Fahlerz | [5 empty] | SAM 1968, vol. 2; Krause 2003, n° 15571
SAM 15572 | Ösenringbarren | Ösenringbarren | 702 | [5 empty] | Gammersham | 3 | A1 |  |  |  | 0 | 0 | 1.3 | 1.2 | 0.67 | 0 | 0.05 | 0 | 0 | 0 | 0.02 |  |  | 0 | [10 empty] | 0 | München 1909. 36297 |  | AES | Group 12 | Fahlerz | [5 empty] | SAM 1968, vol. 2; Krause 2003, n° 15572
SAM 15573 | Ösenringbarren | Ösenringbarren | 702 | [5 empty] | Gammersham | 3 | A1 |  |  |  | 0 | 0 | 0.02 | 0.02 | 0.002 | 0.04 | 0 | 0 | 0 | 0 | 0.02 |  |  | 0 | [10 empty] | 0 | München 1910.120299 |  | AES | Group 1 | Copper | [5 empty] | SAM 1968, vol. 2; Krause 2003, n° 15573
SAM 15574 | Ösenringbarren | Ösenringbarren | 702 | [5 empty] | Gammersham | 3 | A1 |  |  |  | 0 | 0 | 0.02 | 0.01 | 0.002 | 0.03 | 0.0002 | 0 | 0 | 0 | 0.02 |  |  | 0 | [10 empty] | 0 | München 1910. 96301 |  | AES | Group 1 | Copper | [5 empty] | SAM 1968, vol. 2; Krause 2003, n° 15574
SAM 15575 | Ösenringbarren | Ösenringbarren | 702 | [5 empty] | Gammersham | 3 | A1 |  |  |  | 0.01 | 0 | 0.02 | 0.002 | 0.002 | 0.11 | 0.0002 | 0 | 0 | 0 | 0.03 |  |  | 0 | [10 empty] | 0 | München 1910.118303 |  | AES | Group 5 | Fahlerz | [5 empty] | SAM 1968, vol. 2; Krause 2003, n° 15575
SAM 15576 | Ösenringbarren | Ösenringbarren | 702 | [5 empty] | Gammersham | 3 | A1 |  |  |  | 0 | 0 | 1.95 | 1.65 | 0.54 | 0.002 | 0.068 | 0 | 0 | 0 | 0 |  |  | 0 | [10 empty] | 0 | München 1909. 20305 |  | AES | Group 12 | Fahlerz | [5 empty] | SAM 1968, vol. 2; Krause 2003, n° 15576
SAM 15577 | Ösenringbarren | Ösenringbarren | 702 | [5 empty] | Gammersham | 3 | A1 |  |  |  | 0 | 0 | 1.3 | 1.2 | 0.5 | 0.002 | 0.06 | 0 | 0 | 0 | 0.02 |  |  | 0 | [10 empty] | 0 | München 1910. 88307 |  | AES | Group 12 | Fahlerz | [5 empty] | SAM 1968, vol. 2; Krause 2003, n° 15577
SAM 15578 | Ösenringbarren | Ösenringbarren | 702 | [5 empty] | Gammersham | 3 | A1 |  |  |  | 0 | 0 | 1.45 | 1.6 | 0.5 | 0.002 | 0.073 | 0 | 0 | 0 | 0.02 |  |  | 0 | [10 empty] | 0 | München 1910. 94309 |  | AES | Group 12 | Fahlerz | [5 empty] | SAM 1968, vol. 2; Krause 2003, n° 15578
SAM 15579 | Ösenringbarren | Ösenringbarren | 702 | [5 empty] | Gammersham | 3 | A1 |  |  |  | 0 | 0 | 0.008 | 0.01 | 0.002 | 0.04 | 0.0002 | 0 | 0 | 0 | 0.02 |  |  | 0 | [10 empty] | 0 | München 1910.105311 |  | AES | Group 1 | Copper | [5 empty] | SAM 1968, vol. 2; Krause 2003, n° 15579
SAM 15580 | Ösenringbarren | Ösenringbarren | 702 | [5 empty] | Gammersham | 3 | A1 |  |  |  | 0 | 0 | 0.04 | 0.01 | 0.002 | 0.03 | 0.0002 | 0 | 0.002 | 0 | 0.02 |  |  | 0 | [10 empty] | 0 | München 1910.124313 |  | AES | Group 1 | Copper | [5 empty] | SAM 1968, vol. 2; Krause 2003, n° 15580
SAM 15581 | Ösenringbarren | Ösenringbarren | 702 | [5 empty] | Gammersham | 3 | A1 |  |  |  | 0 | 0 | 1.5 | 1.05 | 0.6 | 0.002 | 0.042 | 0 | 0 | 0 | 0.02 |  |  | 0 | [10 empty] | 0 | München 1910. 84315 |  | AES | Group 12 | Fahlerz | [5 empty] | SAM 1968, vol. 2; Krause 2003, n° 15581
SAM 15582 | Ösenringbarren | Ösenringbarren | 702 | [5 empty] | Gammersham | 3 | A1 |  |  |  | 0 | 0 | 0.03 | 0.002 | 0.002 | 0.11 | 0.0002 | 0 | 0 | 0 | 0.03 |  |  | 0 | [10 empty] | 0 | München 1910.116317 |  | AES | Group 5 | Fahlerz | [5 empty] | SAM 1968, vol. 2; Krause 2003, n° 15582
SAM 15583 | Ösenringbarren | Ösenringbarren | 702 | [5 empty] | Gammersham | 3 | A1 |  |  |  | 0 | 0 | 2.3 | 1.3 | 0.86 | 0.002 | 0.19 | 0 | 0 | 0 | 0.02 |  |  | 0 | [10 empty] | 0 | München 1910.101319 |  | AES | Group 12 | Fahlerz | [5 empty] | SAM 1968, vol. 2; Krause 2003, n° 15583
SAM 15584 | Ösenringbarren | Ösenringbarren | 702 | [5 empty] | Gammersham | 3 | A1 |  |  |  | 0 | 0 | 0.06 | 0.01 | 0.002 | 0.06 | 0.0002 | 0 | 0 | 0 | 0.02 |  |  | 0 | [10 empty] | 0 | München 1909. 37321 |  | AES | Group 1 | Copper | [5 empty] | SAM 1968, vol. 2; Krause 2003, n° 15584
SAM 15585 | Ösenringbarren | Ösenringbarren | 702 | [5 empty] | Gammersham | 3 | A1 |  |  |  | 0 | 0 | 1.25 | 1.25 | 0.42 | 0.01 | 0.051 | 0 | 0 | 0 | 0.02 |  |  | 0 | [10 empty] | 0 | München 1910. 93323 |  | AES | Group 12 | Fahlerz | [5 empty] | SAM 1968, vol. 2; Krause 2003, n° 15585
SAM 15586 | Ösenringbarren | Ösenringbarren | 702 | [5 empty] | Gammersham | 3 | A1 |  |  |  | 0 | 0 | 2.1 | 2.1 | 0.7 | 0.005 | 0.054 | 0 | 0 | 0 | 0 |  |  | 0 | [10 empty] | 0 | München 1909. 8325 |  | AES | Group 12 | Fahlerz | [5 empty] | SAM 1968, vol. 2; Krause 2003, n° 15586
SAM 15587 | Ösenringbarren | Ösenringbarren | 702 | [5 empty] | Gammersham | 3 | A1 |  |  |  | 0 | 0 | 1.35 | 1.35 | 0.52 | 0.005 | 0.069 | 0 | 0 | 0 | 0.02 |  |  | 0 | [10 empty] | 0 | München 1909. 32 327 |  | AES | Group 12 | Fahlerz | [5 empty] | SAM 1968, vol. 2; Krause 2003, n° 15587
SAM 15588 | Ösenringbarren | Ösenringbarren | 702 | [5 empty] | Gammersham | 3 | A1 |  |  |  | 0 | 0 | 0.86 | 1.3 | 0.27 | 0.002 | 0.042 | 0 | 0 | 0 | 0.02 |  |  | 0 | [10 empty] | 0 | München 1910.112329 |  | AES | Group 12 | Fahlerz | [5 empty] | SAM 1968, vol. 2; Krause 2003, n° 15588
SAM 15589 | Ösenringbarren | Ösenringbarren | 702 | [5 empty] | Gammersham | 3 | A1 |  |  |  | 0 | 0 | 1.4 | 1.6 | 0.43 | 0.005 | 0.06 | 0 | 0 | 0 | 0.001 |  |  | 0 | [10 empty] | 0 | München 1909. 47331 |  | AES | Group 12 | Fahlerz | [5 empty] | SAM 1968, vol. 2; Krause 2003, n° 15589
SAM 15590 | Ösenringbarren | Ösenringbarren | 702 | [5 empty] | Gammersham | 3 | A1 |  |  |  | 0 | 0 | 0.04 | 0.03 | 0.002 | 0.05 | 0.0002 | 0 | 0 | 0 | 0.02 |  |  | 0 | [10 empty] | 0 | München 1910.128333 |  | AES | Group 1 | Copper | [5 empty] | SAM 1968, vol. 2; Krause 2003, n° 15590
SAM 15591 | Ösenringbarren | Ösenringbarren | 702 | [5 empty] | Gammersham | 3 | A1 |  |  |  | 0 | 0 | 0.02 | 0.03 | 0.002 | 0.04 | 0.0002 | 0 | 0 | 0 | 0.02 |  |  | 0 | [10 empty] | 0 | München 1910.1??335 |  | AES | Group 1 | Copper | [5 empty] | SAM 1968, vol. 2; Krause 2003, n° 15591
SAM 15592 | Ösenringbarren | Ösenringbarren | 702 | [5 empty] | Gammersham | 3 | A1 |  |  |  | 0 | 0 | 1.65 | 1.6 | 0.48 | 0.002 | 0.048 | 0 | 0 | 0 | 0 |  |  | 0 | [10 empty] | 0 | München 1909.32?337 |  | AES | Group 12 | Fahlerz | [5 empty] | SAM 1968, vol. 2; Krause 2003, n° 15592
SAM 15593 | Ösenringbarren | Ösenringbarren | 702 | [5 empty] | Gammersham | 3 | A1 |  |  |  | 0.01 | 0 | 0.04 | 0.05 | 0.002 | 0.06 | 0.0002 | 0 | 0.02 | 0 | 0.02 |  |  | 0 | [10 empty] | 0 | München 1910.130339 | Zn+ | AES | Group 1 | Copper | [5 empty] | SAM 1968, vol. 2; Krause 2003, n° 15593
SAM 15594 | Ösenringbarren | Ösenringbarren | 702 | [5 empty] | Gammersham | 3 | A1 |  |  |  | 0 | 0 | 0.002 | 0 | 0.002 | 0.03 | 0 | 0 | 0 | 0 | 0.02 |  |  | 0 | [10 empty] | 0 | München 1910.124341 |  | AES | Group 1 | Copper | [5 empty] | SAM 1968, vol. 2; Krause 2003, n° 15594
SAM 15595 | Ösenringbarren | Ösenringbarren | 702 | [5 empty] | Gammersham | 3 | A1 |  |  |  | 0 | 0 | 0.006 | 0.007 | 0.002 | 0.03 | 0.0002 | 0 | 0 | 0 | 0.02 |  |  | 0 | [10 empty] | 0 | München 1910. 99343 |  | AES | Group 1 | Copper | [5 empty] | SAM 1968, vol. 2; Krause 2003, n° 15595
SAM 15596 | Ösenringbarren | Ösenringbarren | 702 | [5 empty] | Gammersham | 3 | A1 |  |  |  | 0 | 0 | 0.01 | 0.01 | 0.002 | 0.03 | 0.0002 | 0 | 0.002 | 0 | 0.02 |  |  | 0 | [10 empty] | 0 | München 1910.138345 |  | AES | Group 1 | Copper | [5 empty] | SAM 1968, vol. 2; Krause 2003, n° 15596
SAM 15597 | Ösenringbarren | Ösenringbarren | 702 | [5 empty] | Gammersham | 3 | A1 |  |  |  | 0 | 0 | 0.02 | 0.01 | 0.002 | 0.03 | 0.0002 | 0 | 0 | 0 | 0.03 |  |  | 0 | [10 empty] | 0 | München 1910.102347 |  | AES | Group 1 | Copper | [5 empty] | SAM 1968, vol. 2; Krause 2003, n° 15597
SAM 15598 | Ösenringbarren | Ösenringbarren | 702 | [5 empty] | Gammersham | 3 | A1 |  |  |  | 0 | 0 | 1.85 | 1.3 | 0.52 | 0.002 | 0.091 | 0 | 0 | 0 | 0.02 |  |  | 0 | [10 empty] | 0 | München 1909. ?.349 |  | AES | Group 12 | Fahlerz | [5 empty] | SAM 1968, vol. 2; Krause 2003, n° 15598
SAM 15599 | Ösenringbarren | Ösenringbarren | 702 | [5 empty] | Gammersham | 3 | A1 |  |  |  | 0 | 0 | 1.1 | 1.25 | 0.38 | 0 | 0.044 | 0 | 0 | 0 | 0.001 |  |  | 0 | [10 empty] | 0 | München 1910.11l351 |  | AES | Group 12 | Fahlerz | [5 empty] | SAM 1968, vol. 2; Krause 2003, n° 15599
SAM 15600 | Ösenringbarren | Ösenringbarren | 702 | [5 empty] | Gammersham | 3 | A1 |  |  |  | 0 | 0 | 1.75 | 1.3 | 0.48 | 0.002 | 0.065 | 0 | 0 | 0 | 0.001 |  |  | 0 | [10 empty] | 0 | München 1910.119353 |  | AES | Group 12 | Fahlerz | [5 empty] | SAM 1968, vol. 2; Krause 2003, n° 15600
SAM 15601 | Ösenringbarren | Ösenringbarren | 702 | [5 empty] | Gammersham | 3 | A1 |  |  |  | 0.01 | 0 | 0.12 | 0.01 | 0.002 | 0.25 | 0.0002 | 0 | 0 | 0 | 0.03 |  |  | 0 | [10 empty] | 0 | München 1910. 97355 |  | AES | Group 11 | Fahlerz | [5 empty] | SAM 1968, vol. 2; Krause 2003, n° 15601
SAM 15602 | Ösenringbarren | Ösenringbarren | 702 | [5 empty] | Gammersham | 3 | A1 |  |  |  | 0 | 0 | 0.02 | 0.007 | 0.002 | 0.06 | 0.0002 | 0 | 0 | 0 | 0 |  |  | 0 | [10 empty] | 0 | München 1910.129357 |  | AES | Group 1 | Copper | [5 empty] | SAM 1968, vol. 2; Krause 2003, n° 15602
SAM 15603 | Ösenringbarren | Ösenringbarren | 702 | [5 empty] | Gammersham | 3 | A1 |  |  |  | 0 | 0 | 0.08 | 0.03 | 0.002 | 0.03 | 0.0002 | 0 | 0.002 | 0 | 0.02 |  |  | 0 | [10 empty] | 0 | München 1910.113359 |  | AES | Group 1 | Copper | [5 empty] | SAM 1968, vol. 2; Krause 2003, n° 15603
SAM 15604 | Ösenringbarren | Ösenringbarren | 702 | [5 empty] | Gammersham | 3 | A1 |  |  |  | 0 | 0 | 0.004 | 0.002 | 0.002 | 0.002 | 0 | 0 | 0 | 0 | 0.02 |  |  | 0 | [10 empty] | 0 | München 1910.135361 |  | AES | Group 1 | Copper | [5 empty] | SAM 1968, vol. 2; Krause 2003, n° 15604
SAM 15605 | Ösenringbarren | Ösenringbarren | 702 | [5 empty] | Gammersham | 3 | A1 |  |  |  | 0 | 0 | 1.3 | 1.5 | 0.41 | 0.002 | 0.064 | 0 | 0 | 0 | 0 |  |  | 0 | [10 empty] | 0 | München 1910. 86363 |  | AES | Group 12 | Fahlerz | [5 empty] | SAM 1968, vol. 2; Krause 2003, n° 15605
SAM 15606 | Ösenringbarren | Ösenringbarren | 702 | [5 empty] | Gammersham | 3 | A1 |  |  |  | 0 | 0 | 1.6 | 1.7 | 0.46 | 0.002 | 0.079 | 0 | 0 | 0 | 0.001 |  |  | 0 | [10 empty] | 0 | München 1910. 89365 |  | AES | Group 12 | Fahlerz | [5 empty] | SAM 1968, vol. 2; Krause 2003, n° 15606
SAM 15607 | Ösenringbarren | Ösenringbarren | 702 | [5 empty] | Gammersham | 3 | A1 |  |  |  | 0 | 0 | 0.04 | 0.02 | 0.002 | 0.03 | 0.0002 | 0 | 0.002 | 0 | 0.02 |  |  | 0 | [10 empty] | 0 | München 1910.114367 |  | AES | Group 1 | Copper | [5 empty] | SAM 1968, vol. 2; Krause 2003, n° 15607
SAM 15608 | Ösenringbarren | Ösenringbarren | 702 | [5 empty] | Gammersham | 3 | A1 |  |  |  | 0 | 0 | 1.4 | 1.4 | 0.44 | 0.002 | 0.056 | 0 | 0 | 0 | 0 |  |  | 0 | [10 empty] | 0 | München 1909. 29# |  | AES | Group 12 | Fahlerz | [5 empty] | SAM 1968, vol. 2; Krause 2003, n° 15608
SAM 15609 | Ösenringbarren | Ösenringbarren | 702 | [5 empty] | Gammersham | 3 | A1 |  |  |  | 0 | 0 | 0.002 | 0.002 | 0.002 | 0.05 | 0 | 0 | 0 | 0 | 0.02 |  |  | 0 | [10 empty] | 0 | München 1910.132371 |  | AES | Group 1 | Copper | [5 empty] | SAM 1968, vol. 2; Krause 2003, n° 15609
SAM 15610 | Ösenringbarren | Ösenringbarren | 702 | [5 empty] | Gammersham | 3 | A1 |  |  |  | 0.01 | 0 | 0.04 | 0.01 | 0.002 | 0.14 | 0.0002 | 0 | 0.002 | 0 | 0.02 |  |  | 0 | [10 empty] | 0 | München 1909. 43373 |  | AES | Group 5 | Fahlerz | [5 empty] | SAM 1968, vol. 2; Krause 2003, n° 15610
SAM 15611 | Ösenringbarren | Ösenringbarren | 702 | [5 empty] | Gammersham | 3 | A1 |  |  |  | 0 | 0 | 0.03 | 0.02 | 0.002 | 0.04 | 0.0002 | 0 | 0 | 0 | 0.02 |  |  | 0 | [10 empty] | 0 | München 1910.123375 |  | AES | Group 1 | Copper | [5 empty] | SAM 1968, vol. 2; Krause 2003, n° 15611
SAM 15612 | Ösenringbarren | Ösenringbarren | 702 | [5 empty] | Gammersham | 3 | A1 |  |  |  | 0 | 0 | 0.1 | 0.02 | 0.002 | 0.03 | 0.0002 | 0 | 0 | 0 | 0.03 |  |  | 0 | [10 empty] | 0 | München 1909.13?1#. 378 |  | AES | Group 2 | Arsenical copper | [5 empty] | SAM 1968, vol. 2; Krause 2003, n° 15612
SAM 15613 | Ösenringbarren | Ösenringbarren | 702 | [5 empty] | Gammersham | 3 | A1 |  |  |  | 0.01 | 0 | 0.05 | 0.008 | 0.002 | 0.07 | 0.0002 | 0 | 0 | 0 | 0.02 |  |  | 0 | [10 empty] | 0 | München 1910.139387 |  | AES | Group 1 | Copper | [5 empty] | SAM 1968, vol. 2; Krause 2003, n° 15613
SAM 15614 | Ösenringbarren | Ösenringbarren | 702 | [5 empty] | Gammersham | 3 | A1 |  |  |  | 0 | 0 | 0.03 | 0.01 | 0.002 | 0.03 | 0.0002 | 0 | 0 | 0 | 0.03 |  |  | 0 | [10 empty] | 0 | München 1909. 35389 |  | AES | Group 1 | Copper | [5 empty] | SAM 1968, vol. 2; Krause 2003, n° 15614
SAM 15615 | Ösenringbarren | Ösenringbarren | 702 | [5 empty] | Gammersham | 3 | A1 |  |  |  | 0 | 0 | 0.02 | 0.01 | 0.002 | 0.03 | 0.0002 | 0 | 0 | 0 | 0.02 |  |  | 0 | [10 empty] | 0 | München 1910.106391 |  | AES | Group 1 | Copper | [5 empty] | SAM 1968, vol. 2; Krause 2003, n° 15615
SAM 15616 | Ösenringbarren | Ösenringbarren | 702 | [5 empty] | Gammersham | 3 | A1 |  |  |  | 0 | 0 | 0.04 | 0.02 | 0.002 | 0.04 | 0.0002 | 0 | 0.002 | 0 | 0.02 |  |  | 0 | [10 empty] | 0 | München ? 1910.140393 |  | AES | Group 1 | Copper | [5 empty] | SAM 1968, vol. 2; Krause 2003, n° 15616
SAM 15617 | Ösenringbarren | Ösenringbarren | 702 | [5 empty] | Gammersham | 3 | A1 |  |  |  | 0 | 0 | 0.02 | 0.01 | 0.002 | 0.03 | 0.0002 | 0 | 0 | 0 | 0.03 |  |  | 0 | [10 empty] | 0 | München 1910.109395 |  | AES | Group 1 | Copper | [5 empty] | SAM 1968, vol. 2; Krause 2003, n° 15617
SAM 15618 | Ösenringbarren | Ösenringbarren | 702 | [5 empty] | Gammersham | 3 | A1 |  |  |  | 0 | 0 | 0.03 | 0.02 | 0.002 | 0.03 | 0.0002 | 0 | 0.002 | 0 | 0.02 |  |  | 0 | [10 empty] | 0 | München 1910.126397 |  | AES | Group 1 | Copper | [5 empty] | SAM 1968, vol. 2; Krause 2003, n° 15618
SAM 15619 | Ösenringbarren | Ösenringbarren | 702 | [5 empty] | Gammersham | 3 | A1 |  |  |  | 0 | 0 | 1.15 | 1.25 | 0.52 | 0.002 | 0.06 | 0 | 0 | 0 | 0.03 |  |  | 0 | [10 empty] | 0 | München 1910. 91399 |  | AES | Group 12 | Fahlerz | [5 empty] | SAM 1968, vol. 2; Krause 2003, n° 15619
SAM 15620 | Ösenringbarren | Ösenringbarren | 702 | [5 empty] | Gammersham | 3 | A1 |  |  |  | 0.01 | 0 | 0.004 | 0.02 | 0.002 | 0.03 | 0.0002 | 0 | 0 | 0 | 0.02 |  |  | 0 | [10 empty] | 0 | München 1909. 14401 |  | AES | Group 1 | Copper | [5 empty] | SAM 1968, vol. 2; Krause 2003, n° 15620
SAM 15621 | Ösenringbarren | Ösenringbarren | 702 | [5 empty] | Gammersham | 3 | A1 |  |  |  | 0 | 0 | 0.05 | 0.02 | 0.002 | 0.03 | 0.0002 | 0 | 0 | 0 | 0.02 |  |  | 0 | [10 empty] | 0 | München 1910.108403 |  | AES | Group 1 | Copper | [5 empty] | SAM 1968, vol. 2; Krause 2003, n° 15621
SAM 15622 | Ösenringbarren | Ösenringbarren | 702 | [5 empty] | Gammersham | 3 | A1 |  |  |  | 0 | 0 | 1.3 | 1.35 | 0.64 | 0.002 | 0.092 | 0 | 0 | 0 | 0.02 |  |  | 0 | [10 empty] | 0 | München 1910.92?405 |  | AES | Group 12 | Fahlerz | [5 empty] | SAM 1968, vol. 2; Krause 2003, n° 15622
SAM 15623 | Ösenringbarren | Ösenringbarren | 702 | [5 empty] | Gammersham | 3 | A1 |  |  |  | 0 | 0 | 0.96 | 1.5 | 0.5 | 0 | 0.065 | 0 | 0 | 0 | 0.03 |  |  | 0 | [10 empty] | 0 | München 1909. 18407 |  | AES | Group 12 | Fahlerz | [5 empty] | SAM 1968, vol. 2; Krause 2003, n° 15623
SAM 15624 | Ösenringbarren | Ösenringbarren | 702 | [5 empty] | Gammersham | 3 | A1 |  |  |  | 0 | 0 | 0.005 | 0.006 | 0.002 | 0.08 | 0.0002 | 0 | 0 | 0 | 0.03 |  |  | 0 | [10 empty] | 0 | München 1910.131409 |  | AES | Group 1 | Copper | [5 empty] | SAM 1968, vol. 2; Krause 2003, n° 15624
SAM 15625 | Ösenringbarren | Ösenringbarren | 702 | [5 empty] | Gammersham | 3 | A1 |  |  |  | 0 | 0 | 1.55 | 1.4 | 0.54 | 0 | 0.065 | 0 | 0 | 0 | 0.001 |  |  | 0 | [10 empty] | 0 | München oder 37? 1909.27?411 |  | AES | Group 12 | Fahlerz | [5 empty] | SAM 1968, vol. 2; Krause 2003, n° 15625
SAM 15626 | Ösenringbarren | Ösenringbarren | 702 | [5 empty] | Gammersham | 3 | A1 |  |  |  | 0 | 0 | 0.009 | 0.02 | 0.002 | 0.04 | 0 | 0 | 0.002 | 0 | 0.03 |  |  | 0 | [10 empty] | 0 | München 1909. 21413 |  | AES | Group 1 | Copper | [5 empty] | SAM 1968, vol. 2; Krause 2003, n° 15626
SAM 15627 | Ösenringbarren | Ösenringbarren | 702 | [5 empty] | Gammersham | 3 | A1 |  |  |  | 0 | 0 | 0.002 | 0.002 | 0.002 | 0.02 | 0 | 0 | 0 | 0 | 0.03 |  |  | 0 | [10 empty] | 0 | München 1910.115415 |  | AES | Group 1 | Copper | [5 empty] | SAM 1968, vol. 2; Krause 2003, n° 15627
SAM 15628 | Ösenringbarren | Ösenringbarren | 702 | [5 empty] | Gammersham | 3 | A1 |  |  |  | 0 | 0 | 1.4 | 1.05 | 0.43 | 0.002 | 0.087 | 0 | 0 | 0 | 0 |  |  | 0 | [10 empty] | 0 | München 1909. 41417 |  | AES | Group 12 | Fahlerz | [5 empty] | SAM 1968, vol. 2; Krause 2003, n° 15628
SAM 15629 | Ösenringbarren | Ösenringbarren | 702 | [5 empty] | Gammersham | 3 | A1 |  |  |  | 0 | 0 | 1 | 1.5 | 0.38 | 0.01 | 0.062 | 0 | 0 | 0 | 0.02 |  |  | 0 | [10 empty] | 0 | München 1910. 85419 |  | AES | Group 12 | Fahlerz | [5 empty] | SAM 1968, vol. 2; Krause 2003, n° 15629
SAM 15630 | Ösenringbarren | Ösenringbarren | 702 | [5 empty] | Gammersham | 3 | A1 |  |  |  | 0 | 0 | 1.25 | 1.45 | 0.43 | 0.002 | 0.093 | 0 | 0 | 0 | 0 |  |  | 0 | [10 empty] | 0 | München 1909. 50421 |  | AES | Group 12 | Fahlerz | [5 empty] | SAM 1968, vol. 2; Krause 2003, n° 15630
SAM 15631 | Ösenringbarren | Ösenringbarren | 702 | [5 empty] | Gammersham | 3 | A1 |  |  |  | 0 | 0 | 0.007 | 0.008 | 0.002 | 0.03 | 0.0002 | 0 | 0 | 0 | 0.02 |  |  | 0 | [10 empty] | 0 | München 1909. 15423 |  | AES | Group 1 | Copper | [5 empty] | SAM 1968, vol. 2; Krause 2003, n° 15631
SAM 15632 | Ösenringbarren | Ösenringbarren | 702 | [5 empty] | Gammersham | 3 | A1 |  |  |  | 0 | 0 | 1.75 | 1.3 | 0.48 | 0.002 | 0.084 | 0 | 0 | 0 | 0.02 |  |  | 0 | [10 empty] | 0 | München 1909. 6425 |  | AES | Group 12 | Fahlerz | [5 empty] | SAM 1968, vol. 2; Krause 2003, n° 15632
SAM 15633 | Ösenringbarren | Ösenringbarren | 702 | [5 empty] | Gammersham | 3 | A1 |  |  |  | 0 | 0 | 0.004 | 0.01 | 0.002 | 0.05 | 0.0002 | 0 | 0 | 0 | 0.02 |  |  | 0 | [10 empty] | 0 | München 1910.12'1427 |  | AES | Group 1 | Copper | [5 empty] | SAM 1968, vol. 2; Krause 2003, n° 15633
SAM 15634 | Ösenringbarren | Ösenringbarren | 702 | [5 empty] | Gammersham | 3 | A1 |  |  |  | 0 | 0 | 0.007 | 0.02 | 0.002 | 0.03 | 0 | 0 | 0.002 | 0 | 0.03 |  |  | 0 | [10 empty] | 0 | München 1910.142429 |  | AES | Group 1 | Copper | [5 empty] | SAM 1968, vol. 2; Krause 2003, n° 15634
SAM 15635 | Ösenringbarren | Ösenringbarren | 702 | [5 empty] | Gammersham | 3 | A1 |  |  |  | 0 | 0 | 0.04 | 0.02 | 0.002 | 0.05 | 0.0002 | 0 | 0 | 0 | 0.02 |  |  | 0 | [10 empty] | 0 | München 1910.100431 |  | AES | Group 1 | Copper | [5 empty] | SAM 1968, vol. 2; Krause 2003, n° 15635
SAM 15636 | Ösenringbarren | Ösenringbarren | 702 | [5 empty] | Gammersham | 3 | A1 |  |  |  | 0 | 0 | 0.02 | 0.01 | 0.002 | 0.04 | 0.0002 | 0 | 0 | 0 | 0.02 |  |  | 0 | [10 empty] | 0 | München 1910. 141433 |  | AES | Group 1 | Copper | [5 empty] | SAM 1968, vol. 2; Krause 2003, n° 15636
SAM 15637 | Ösenringbarren | Ösenringbarren | 702 | [5 empty] | Gammersham | 3 | A1 |  |  |  | 0 | 0 | 0.007 | 0.002 | 0.002 | 0.05 | 0 | 0 | 0 | 0 | 0.03 |  |  | 0 | [10 empty] | 0 | München 1909.10?435 |  | AES | Group 1 | Copper | [5 empty] | SAM 1968, vol. 2; Krause 2003, n° 15637
SAM 15638 | Ösenringbarren | Ösenringbarren | 702 | [5 empty] | Gammersham | 3 | A1 |  |  |  | 0 | 0 | 1.85 | 1.8 | 0.49 | 0.002 | 0.042 | 0 | 0 | 0 | 0.001 |  |  | 0 | [10 empty] | 0 | München 1909. 18437 |  | AES | Group 12 | Fahlerz | [5 empty] | SAM 1968, vol. 2; Krause 2003, n° 15638
SAM 15639 | Ösenringbarren | Ösenringbarren | 702 | [5 empty] | Gammersham | 3 | A1 |  |  |  | 0.01 | 0 | 0.01 | 0.01 | 0.002 | 0.05 | 0 | 0 | 0 | 0 | 0.02 |  |  | 0 | [10 empty] | 0 | München 1910.136439 |  | AES | Group 1 | Copper | [5 empty] | SAM 1968, vol. 2; Krause 2003, n° 15639
SAM 15640 | Ösenringbarren | Ösenringbarren | 702 | [5 empty] | Gammersham | 3 | A1 |  |  |  | 0 | 0 | 2.2 | 1.75 | 0.68 | 0.002 | 0.067 | 0 | 0 | 0 | 0 |  |  | 0 | [10 empty] | 0 | München 1910. 83441 |  | AES | Group 12 | Fahlerz | [5 empty] | SAM 1968, vol. 2; Krause 2003, n° 15640
SAM 15641 | Ösenringbarren | Ösenringbarren | 702 | [5 empty] | Gammersham | 3 | A1 |  |  |  | 0 | 0 | 2.2 | 1.7 | 0.74 | 0.002 | 0.048 | 0 | 0 | 0 | 0.001 |  |  | 0 | [10 empty] | 0 | München 1909. 44443 |  | AES | Group 12 | Fahlerz | [5 empty] | SAM 1968, vol. 2; Krause 2003, n° 15641
SAM 15642 | Ösenringbarren | Ösenringbarren | 702 | [5 empty] | Gammersham | 3 | A1 |  |  |  | 0 | 0 | 1.8 | 1.7 | 0.54 | 0.005 | 0.047 | 0 | 0 | 0 | 0.02 |  |  | 0 | [10 empty] | 0 | München 1909. 30445 |  | AES | Group 12 | Fahlerz | [5 empty] | SAM 1968, vol. 2; Krause 2003, n° 15642
SAM 15643 | Ösenringbarren | Ösenringbarren | 702 | [5 empty] | Gammersham | 3 | A1 |  |  |  | 0 | 0 | 0.009 | 0.02 | 0.002 | 0.03 | 0.0002 | 0 | 0 | 0 | 0.02 |  |  | 0 | [10 empty] | 0 | München 1910.110447 |  | AES | Group 1 | Copper | [5 empty] | SAM 1968, vol. 2; Krause 2003, n° 15643
SAM 15644 | Ösenringbarren | Ösenringbarren | 702 | [5 empty] | Gammersham | 3 | A1 |  |  |  | 0 | 0 | 0.02 | 0.01 | 0.002 | 0.04 | 0.0002 | 0 | 0 | 0 | 0.03 |  |  | 0 | [10 empty] | 0 | München 1909.39?449 |  | AES | Group 1 | Copper | [5 empty] | SAM 1968, vol. 2; Krause 2003, n° 15644
SAM 15645 | Ösenringbarren | Ösenringbarren | 702 | [5 empty] | Gammersham | 3 | A1 |  |  |  | 0 | 0 | 1.55 | 1.5 | 0.52 | 0.005 | 0.053 | 0 | 0 | 0 | 0 |  |  | 0 | [10 empty] | 0 | München 1909. 46451 |  | AES | Group 12 | Fahlerz | [5 empty] | SAM 1968, vol. 2; Krause 2003, n° 15645
SAM 15646 | Ösenringbarren | Ösenringbarren | 702 | [5 empty] | Gammersham | 3 | A1 |  |  |  | 0 | 0 | 0.02 | 0.01 | 0.002 | 0.04 | 0 | 0 | 0.002 | 0 | 0.02 |  |  | 0 | [10 empty] | 0 | München 1910.137453 |  | AES | Group 1 | Copper | [5 empty] | SAM 1968, vol. 2; Krause 2003, n° 15646
SAM 15647 | Ösenringbarren | Ösenringbarren | 702 | [5 empty] | Gammersham | 3 | A1 |  |  |  | 0 | 0 | 0.004 | 0.002 | 0.002 | 0.02 | 0 | 0 | 0 | 0 | 0.03 |  |  | 0 | [10 empty] | 0 | München 1910.95?455 |  | AES | Group 1 | Copper | [5 empty] | SAM 1968, vol. 2; Krause 2003, n° 15647
SAM 15648 | Ösenringbarren | Ösenringbarren | 702 | [5 empty] | Gammersham | 3 | A1 |  |  |  | 0.01 | 0 | 0.02 | 0.002 | 0.002 | 0.07 | 0.0002 | 0 | 0 | 0 | 0.02 |  |  | 0 | [10 empty] | 0 | München 1909.40?457 |  | AES | Group 1 | Copper | [5 empty] | SAM 1968, vol. 2; Krause 2003, n° 15648
SAM 15649 | Ösenringbarren | Ösenringbarren | 702 | [5 empty] | Gammersham | 3 | A1 |  |  |  | 0 | 0 | 0.004 | 0.008 | 0.002 | 0.04 | 0.0002 | 0 | 0 | 0 | 0.03 |  |  | 0 | [10 empty] | 0 | München 1910.134459 |  | AES | Group 1 | Copper | [5 empty] | SAM 1968, vol. 2; Krause 2003, n° 15649
SAM 15650 | Ösenringbarren | Ösenringbarren | 702 | [5 empty] | Gammersham | 3 | A1 |  |  |  | 0 | 0 | 0.009 | 0.02 | 0.002 | 0.05 | 0.0002 | 0 | 0 | 0 | 0.02 |  |  | 0 | [10 empty] | 0 | München 1909. 34461 |  | AES | Group 1 | Copper | [5 empty] | SAM 1968, vol. 2; Krause 2003, n° 15650
SAM 15651 | Ösenringbarren | Ösenringbarren | 702 | [5 empty] | Gammersham | 3 | A1 |  |  |  | 0.01 | 0 | 0.004 | 0.002 | 0.002 | 0.11 | 0 | 0 | 0 | 0 | 0.03 |  |  | 0 | [10 empty] | 0 | München 1910.143463 |  | AES | Group 5 | Fahlerz | [5 empty] | SAM 1968, vol. 2; Krause 2003, n° 15651
SAM 15652 | Ösenringbarren | Ösenringbarren | 702 | [5 empty] | Gammersham | 3 | A1 |  |  |  | 0 | 0 | 0.04 | 0.04 | 0.002 | 0.04 | 0.0002 | 0 | 0.002 | 0 | 0.02 |  |  | 0 | [10 empty] | 0 | München 1910.117465 |  | AES | Group 1 | Copper | [5 empty] | SAM 1968, vol. 2; Krause 2003, n° 15652
SAM 15653 | Ösenringbarren | Ösenringbarren | 702 | [5 empty] | Gammersham | 3 | A1 |  |  |  | 0 | 0 | 0.05 | 0.02 | 0.002 | 0.05 | 0.0002 | 0 | 0 | 0 | 0.02 |  |  | 0 | [10 empty] | 0 | München ? 1910.133467 |  | AES | Group 1 | Copper | [5 empty] | SAM 1968, vol. 2; Krause 2003, n° 15653
SAM 15654 | Ösenringbarren | Ösenringbarren | 702 | [5 empty] | Gammersham | 3 | A1 |  |  |  | 0 | 0 | 0.007 | 0.01 | 0.002 | 0.04 | 0.0002 | 0 | 0 | 0 | 0.02 |  |  | 0 | [10 empty] | 0 | München 1910.10?469 |  | AES | Group 1 | Copper | [5 empty] | SAM 1968, vol. 2; Krause 2003, n° 15654
SAM 15655 | Ösenringbarren, fragm. | Ösenringbarren, fragm. | 702 | [5 empty] | Gammersham | 3 | A1 |  |  |  | 0 | 0 | 0.007 | 0.002 | 0.002 | 0.05 | 0 | 0 | 0 | 0 | 0.02 |  |  | 0 | [10 empty] | 0 | München 1909. 35471 |  | AES | Group 1 | Copper | [5 empty] | SAM 1968, vol. 2; Krause 2003, n° 15655
SAM 15656 | Ösenringbarren, fragm. | Ösenringbarren, fragm. | 702 | [5 empty] | Gammersham | 3 | A1 |  |  |  | 0 | 0 | 1.1 | 1.6 | 0.42 | 0 | 0.052 | 0 | 0 | 0 | 0.001 |  |  | 0 | [10 empty] | 0 | München 1#. 474 |  | AES | Group 12 | Fahlerz | [5 empty] | SAM 1968, vol. 2; Krause 2003, n° 15656
SAM 15657 | Ösenringbarren, fragm. | Ösenringbarren, fragm. | 702 | [5 empty] | Gammersham | 3 | A1 |  |  |  | 0 | 0 | 0.004 | 0.02 | 0.002 | 0.04 | 0.0002 | 0 | 0 | 0 | 0.03 |  |  | 0 | [10 empty] | 0 | München 1#. 477 |  | AES | Group 1 | Copper | [5 empty] | SAM 1968, vol. 2; Krause 2003, n° 15657
SAM 15658 | Ösenringbarren, fragm. | Ösenringbarren, fragm. | 702 | [5 empty] | Gammersham | 3 | A1 |  |  |  | 0 | 0 | 1 | 1.4 | 0.48 | 0 | 0.056 | 0 | 0 | 0 | 0.001 |  |  | 0 | [10 empty] | 0 | München 1#. 480 |  | AES | Group 12 | Fahlerz | [5 empty] | SAM 1968, vol. 2; Krause 2003, n° 15658
SAM 15659 | Ösenringbarren, fragm. | Ösenringbarren, fragm. | 702 | [5 empty] | Gammersham | 3 | A1 |  |  |  | 0 | 0 | 1.05 | 1.1 | 0.43 | 0 | 0.051 | 0 | 0 | 0 | 0.02 |  |  | 0 | [10 empty] | 0 | München 1#. 483 |  | AES | Group 12 | Fahlerz | [5 empty] | SAM 1968, vol. 2; Krause 2003, n° 15659
SAM 15660 | Ösenringbarren | Ösenringbarren | 702 | [5 empty] | Gammersham | 3 | A1 |  |  |  | 0 | 0 | 0.96 | 1.35 | 0.54 | 0 | 0.05 | 0 | 0 | 0 | 0.02 |  |  | 0 | [10 empty] | 0 | München 1#. 486 |  | AES | Group 12 | Fahlerz | [5 empty] | SAM 1968, vol. 2; Krause 2003, n° 15660
SAM 15661 | Ösenringbarren, fragm. | Ösenringbarren, fragm. | 702 | [5 empty] | Gammersham | 3 | A1 |  |  |  | 0 | 0 | 1.2 | 1.4 | 0.61 | 0 | 0.064 | 0 | 0 | 0 | 0.02 |  |  | 0 | [10 empty] | 0 | München 1#. 489 |  | AES | Group 12 | Fahlerz | [5 empty] | SAM 1968, vol. 2; Krause 2003, n° 15661
SAM 15662 | Ösenringbarren, fragm. | Ösenringbarren, fragm. | 702 | [5 empty] | Gammersham | 3 | A1 |  |  |  | 0 | 0 | 0.74 | 1.45 | 0.36 | 0 | 0.048 | 0 | 0 | 0 | 0.001 |  |  | 0 | [10 empty] | 0 | München 1#. 492 |  | AES | Group 12 | Fahlerz | [5 empty] | SAM 1968, vol. 2; Krause 2003, n° 15662
SAM 15663 | Ösenringbarren, fragm. | Ösenringbarren, fragm. | 702 | [5 empty] | Gammersham | 3 | A1 |  |  |  | 0 | 0 | 2.3 | 1.8 | 0.64 | 0 | 0.085 | 0 | 0 | 0 | 0 |  |  | 0 | [10 empty] | 0 | München |  | AES | Group 12 | Fahlerz | [5 empty] | SAM 1968, vol. 2; Krause 2003, n° 15663
SAM 15664 | Ösenringbarren, fragm. | Ösenringbarren, fragm. | 702 | [5 empty] | Gammersham | 3 | A1 |  |  |  | 0 | 0 | 0.04 | 0.04 | 0.002 | 0.03 | 0.0002 | 0 | 0.002 | 0 | 0.02 |  |  | 0 | [10 empty] | 0 | München |  | AES | Group 1 | Copper | [5 empty] | SAM 1968, vol. 2; Krause 2003, n° 15664
SAM 15665 | Ösenringbarren, fragm. | Ösenringbarren, fragm. | 702 | [5 empty] | Gammersham | 3 | A1 |  |  |  | 0.01 | 0.002 | 0.01 | 0.007 | 0.002 | 0.03 | 0.0002 | 0 | 0 | 0 | 0.03 |  |  | 0 | [10 empty] | 0 | München |  | AES | Group 1 | Copper | [5 empty] | SAM 1968, vol. 2; Krause 2003, n° 15665
SAM 15676 | Ösenringbarren | Ösenringbarren | 702 | [5 empty] | Osterhofen | 3 | A1 |  |  |  | 0 | 0 | 1.75 | 1.35 | 0.6 | 0.002 | 0.047 | 0 | 0 | 0 | 0 |  |  | 0 | [10 empty] | 0 | München NM IV 678531 |  | AES | Group 12 | Fahlerz | [5 empty] | SAM 1968, vol. 2; Krause 2003, n° 15676
SAM 15683 | Ösenringbarren | Ösenringbarren | 702 | [5 empty] | Aschering | 3 | A1 |  |  |  | 0 | 0 | 1.35 | 1.35 | 0.77 | 0.002 | 0.062 | 0 | 0 | 0 | 0 |  |  | 0 | [10 empty] | 0 | München 1928.8?545 |  | AES | Group 12 | Fahlerz | [5 empty] | SAM 1968, vol. 2; Krause 2003, n° 15683
SAM 15692 | Spangenbarren | Spangenbarren | 704 | [5 empty] | Südbayern | 4 | A2a |  |  |  | 0.01 | 0 | 0.06 | 0.04 | 0.002 | 0.56 | 0.0002 | 0 | 0 | 0.02 | 0.03 |  |  | 0 | [10 empty] | 0 | München 1938. 9563 |  | AES | Group 5 | Fahlerz | [5 empty] | SAM 1968, vol. 2; Krause 2003, n° 15692
SAM 15693 | Spangenbarren | Spangenbarren | 704 | [5 empty] | Südbayern | 4 | A2a |  |  |  | 0.01 | 0.03 | 1.4 | 0.05 | 0.01 | 0.14 | 0.0002 | 0 | 0 | 0.04 | 0.02 |  |  | 0 | [10 empty] | 0 | München 1938. 9565 |  | AES | Group 11 | Fahlerz | [5 empty] | SAM 1968, vol. 2; Krause 2003, n° 15693
SAM 15694 | Spangenbarren | Spangenbarren | 704 | [5 empty] | Südbayern | 4 | A2a |  |  |  | 0.01 | 0.05 | 1.2 | 0.05 | 0.02 | 0.2 | 0.0002 | 0 | 0 | 0.05 | 0.03 |  |  | 0 | [10 empty] | 0 | München 1938. 9567 |  | AES | Group 11 | Fahlerz | [5 empty] | SAM 1968, vol. 2; Krause 2003, n° 15694
SAM 15695 | Spangenbarren | Spangenbarren | 704 | [5 empty] | Südbayern | 4 | A2a |  |  |  | 0 | 0 | 0.6 | 0.06 | 0.002 | 0.64 | 0 | 0 | 0 | 0 | 0.03 |  |  | 0 | [10 empty] | 0 | München 1938. 9569 |  | AES | Group 11 | Fahlerz | [5 empty] | SAM 1968, vol. 2; Krause 2003, n° 15695
SAM 15696 | Spangenbarren | Spangenbarren | 704 | [5 empty] | Südbayern | 4 | A2a |  |  |  | 0.01 | 0.04 | 1.65 | 0.06 | 0.01 | 0.12 | 0.0002 | 0 | 0 | 0.04 | 0.03 |  |  | 0 | [10 empty] | 0 | München 1938. 9571 |  | AES | Group 11 | Fahlerz | [5 empty] | SAM 1968, vol. 2; Krause 2003, n° 15696
SAM 15697 | Spangenbarren | Spangenbarren | 704 | [5 empty] | Südbayern | 4 | A2a |  |  |  | 0.01 | 0.03 | 1.1 | 0.05 | 0.01 | 0.16 | 0.0002 | 0 | 0 | 0.06 | 0.03 |  |  | 0 | [10 empty] | 0 | München 1938. 9573 |  | AES | Group 11 | Fahlerz | [5 empty] | SAM 1968, vol. 2; Krause 2003, n° 15697
SAM 15698 | Spangenbarren | Spangenbarren | 704 | [5 empty] | Südbayern | 4 | A2a |  |  |  | 0.01 | 0 | 0.29 | 0.02 | 0.002 | 0.62 | 0 | 0 | 0.002 | 0 | 0.03 |  |  | 0 | [10 empty] | 0 | München 1938. 9575 |  | AES | Group 11 | Fahlerz | [5 empty] | SAM 1968, vol. 2; Krause 2003, n° 15698
SAM 15699 | Spangenbarren | Spangenbarren | 704 | [5 empty] | Südbayern | 4 | A2a |  |  |  | 0.01 | 0.08 | 1.15 | 0.05 | 0.01 | 0.17 | 0.0002 | 0 | 0 | 0.05 | 0.03 |  |  | 0 | [10 empty] | 0 | München 1938. 9577 |  | AES | Group 11 | Fahlerz | [5 empty] | SAM 1968, vol. 2; Krause 2003, n° 15699
SAM 15700 | Spangenbarren | Spangenbarren | 704 | [5 empty] | Südbayern | 4 | A2a |  |  |  | 0.01 | 0.03 | 0.94 | 0.11 | 0.01 | 0.36 | 0 | 0 | 0 | 0.11 | 0.03 |  |  | 0 | [10 empty] | 0 | München 1938. 9579 |  | AES | Group 14 | Fahlerz | [5 empty] | SAM 1968, vol. 2; Krause 2003, n° 15700
SAM 15701 | Spangenbarren, fragm. | Spangenbarren, fragm. | 704 | [5 empty] | Südbayern | 4 | A2a |  |  |  | 0.01 | 0.04 | 1.2 | 0.38 | 0.02 | 0.15 | 0.0002 | 0 | 0 | 0.07 | 0.03 |  |  | 0 | [10 empty] | 0 | München 1938. 9581 |  | AES | Group 14 | Fahlerz | [5 empty] | SAM 1968, vol. 2; Krause 2003, n° 15701
SAM 15702 | Spangenbarren | Spangenbarren | 704 | [5 empty] | Südbayern | 4 | A2a |  |  |  | 0 | 0 | 1.35 | 0.02 | 0.002 | 0.12 | 0.0002 | 0 | 0 | 0 | 0.03 |  |  | 0 | [10 empty] | 0 | München 1938. 9583 |  | AES | Group 11 | Fahlerz | [5 empty] | SAM 1968, vol. 2; Krause 2003, n° 15702
SAM 15703 | Spangenbarren | Spangenbarren | 704 | [5 empty] | Südbayern | 4 | A2a |  |  |  | 0.01 | 0.002 | 1.45 | 0.04 | 0.005 | 0.16 | 0.0002 | 0 | 0.002 | 0.06 | 0.03 |  |  | 0 | [10 empty] | 0 | München 1938. 9585 |  | AES | Group 11 | Fahlerz | [5 empty] | SAM 1968, vol. 2; Krause 2003, n° 15703
SAM 15704 | Spangenbarren | Spangenbarren | 704 | [5 empty] | Südbayern | 4 | A2a |  |  |  | 0.01 | 0.02 | 1.6 | 0.05 | 0.002 | 0.25 | 0.0002 | 0 | 0 | 0.04 | 0.03 |  |  | 0 | [10 empty] | 0 | München 1938. 9587 |  | AES | Group 11 | Fahlerz | [5 empty] | SAM 1968, vol. 2; Krause 2003, n° 15704
SAM 15705 | Spangenbarren, fragm. | Spangenbarren, fragm. | 704 | [5 empty] | Südbayern | 4 | A2a |  |  |  | 0 | 0.002 | 1.15 | 0.02 | 0.002 | 0.09 | 0.0002 | 0 | 0 | 0.005 | 0.03 |  |  | 0 | [10 empty] | 0 | München 1938. 9589 |  | AES | Group 2 | Arsenical copper | [5 empty] | SAM 1968, vol. 2; Krause 2003, n° 15705
SAM 15706 | Spangenbarren | Spangenbarren | 704 | [5 empty] | Südbayern | 4 | A2a |  |  |  | 0.01 | 0.04 | 0.9 | 0.05 | 0.01 | 0.15 | 0.0002 | 0 | 0 | 0.04 | 0.03 |  |  | 0 | [10 empty] | 0 | München 1938. 9591 |  | AES | Group 11 | Fahlerz | [5 empty] | SAM 1968, vol. 2; Krause 2003, n° 15706
SAM 15707 | Spangenbarren | Spangenbarren | 704 | [5 empty] | Südbayern | 4 | A2a |  |  |  | 0.01 | 0.05 | 1.4 | 0.21 | 0.01 | 0.15 | 0.004 | 0 | 0 | 0.06 | 0.03 |  |  | 0 | [10 empty] | 0 | München 1938. 9593 |  | AES | Group 14 | Fahlerz | [5 empty] | SAM 1968, vol. 2; Krause 2003, n° 15707
SAM 15708 | Spangenbarren, fragm. | Spangenbarren, fragm. | 704 | [5 empty] | Südbayern | 4 | A2a |  |  |  | 0.01 | 0.002 | 0.66 | 0.04 | 0.002 | 0.57 | 0.0002 | 0 | 0 | 0.04 | 0.03 |  |  | 0 | [10 empty] | 0 | München 1938. 9595 |  | AES | Group 11 | Fahlerz | [5 empty] | SAM 1968, vol. 2; Krause 2003, n° 15708
SAM 15709 | Spangenbarren | Spangenbarren | 704 | [5 empty] | Krumbach | 4 | A2a |  |  |  | 0 | 0 | 1.6 | 1.9 | 0.74 | 0.02 | 0.062 | 0 | 0 | 0 | 0.03 |  |  | 0 | [10 empty] | 0 | München A522597 |  | AES | Group 12 | Fahlerz | [5 empty] | SAM 1968, vol. 2; Krause 2003, n° 15709
SAM 15710 | Spangenbarren | Spangenbarren | 704 | [5 empty] | Krumbach | 4 | A2a |  |  |  | 0 | 0 | 0.15 | 0.08 | 0.002 | 0.17 | 0.0002 | 0 | 0.002 | 0.005 | 0.03 |  |  | 0 | [10 empty] | 0 | München A522599 |  | AES | Group 11 | Fahlerz | [5 empty] | SAM 1968, vol. 2; Krause 2003, n° 15710
SAM 15711 | Spangenbarren | Spangenbarren | 704 | [5 empty] | Krumbach | 4 | A2a |  |  |  | 0 | 0 | 0.11 | 0.02 | 0.002 | 0.18 | 0.0002 | 0 | 0 | 0.04 | 0.03 |  |  | 0 | [10 empty] | 0 | München A522601 |  | AES | Group 11 | Fahlerz | [5 empty] | SAM 1968, vol. 2; Krause 2003, n° 15711
SAM 15712 | Spangenbarren | Spangenbarren | 704 | [5 empty] | Krumbach | 4 | A2a |  |  |  | 4.8 | 0.002 | 0.84 | 1.2 | 0.03 | 1.4 | 0 | 0 | 0 | 0.04 | 0.02 |  |  | 0 | [10 empty] | 0 | München A522603 |  | AES | Group 14 | Bronze | [5 empty] | SAM 1968, vol. 2; Krause 2003, n° 15712
SAM 15713 | Spangenbarren | Spangenbarren | 704 | [5 empty] | Krumbach | 4 | A2a |  |  |  | 0.01 | 0 | 0.2 | 0.07 | 0.002 | 0.36 | 0.0002 | 0 | 0 | 0 | 0.03 |  |  | 0 | [10 empty] | 0 | München A 522605 |  | AES | Group 11 | Fahlerz | [5 empty] | SAM 1968, vol. 2; Krause 2003, n° 15713
SAM 15714 | Spangenbarren | Spangenbarren | 704 | [5 empty] | Krumbach | 4 | A2a |  |  |  | 0.01 | 0 | 0.17 | 0.05 | 0.002 | 1.1 | 0.0002 | 0 | 0 | 0.005 | 0.02 |  |  | 0 | [10 empty] | 0 | München A 522607 |  | AES | Group 11 | Fahlerz | [5 empty] | SAM 1968, vol. 2; Krause 2003, n° 15714
SAM 15715 | Spangenbarren | Spangenbarren | 704 | [5 empty] | Krumbach | 4 | A2a |  |  |  | 0.01 | 0 | 1.1 | 1.5 | 0.5 | 0.19 | 0.046 | 0 | 0 | 0 | 0.03 |  |  | 0 | [10 empty] | 0 | München A522609 |  | AES | Group 16 | Fahlerz | [5 empty] | SAM 1968, vol. 2; Krause 2003, n° 15715
SAM 15716 | Spangenbarren | Spangenbarren | 704 | [5 empty] | Krumbach | 4 | A2a |  |  |  | 0.01 | 0 | 0.54 | 0.05 | 0.002 | 1.3 | 0 | 0 | 0 | 0.04 | 0.03 |  |  | 0 | [10 empty] | 0 | München A522611 |  | AES | Group 11 | Fahlerz | [5 empty] | SAM 1968, vol. 2; Krause 2003, n° 15716
SAM 15717 | Spangenbarren | Spangenbarren | 704 | [5 empty] | Krumbach | 4 | A2a |  |  |  | 0 | 0 | 0.21 | 0.03 | 0.002 | 0.11 | 0.0002 | 0 | 0 | 0.005 | 0.03 |  |  | 0 | [10 empty] | 0 | München A522613 |  | AES | Group 11 | Fahlerz | [5 empty] | SAM 1968, vol. 2; Krause 2003, n° 15717
SAM 15718 | Spangenbarren | Spangenbarren | 704 | [5 empty] | Krumbach | 4 | A2a |  |  |  | 2.3 | 0 | 0.33 | 0.19 | 0.07 | 0.6 | 0.0002 | 0 | 0 | 0 | 0.03 |  |  | 0 | [10 empty] | 0 | München A 522615 |  | AES | Group 14 | Bronze | [5 empty] | SAM 1968, vol. 2; Krause 2003, n° 15718
SAM 15719 | Spangenbarren | Spangenbarren | 704 | [5 empty] | Krumbach | 4 | A2a |  |  |  | 0 | 0 | 3.4 | 3.9 | 0.76 | 0.02 | 0.087 | 0 | 0 | 0 | 0.03 |  |  | 0 | [10 empty] | 0 | München A522617 |  | AES | Group 12 | Fahlerz | [5 empty] | SAM 1968, vol. 2; Krause 2003, n° 15719
SAM 15720 | Spangenbarren | Spangenbarren | 704 | [5 empty] | Krumbach | 4 | A2a |  |  |  | 0 | 0 | 0.26 | 0.05 | 0.002 | 0.76 | 0.0002 | 0 | 0 | 0 | 0.02 |  |  | 0 | [10 empty] | 0 | München A522619 |  | AES | Group 11 | Fahlerz | [5 empty] | SAM 1968, vol. 2; Krause 2003, n° 15720
SAM 15721 | Spangenbarren | Spangenbarren | 704 | [5 empty] | Krumbach | 4 | A2a |  |  |  | 0 | 0 | 0.08 | 0.03 | 0.002 | 0.15 | 0.0002 | 0 | 0 | 0.005 | 0.03 |  |  | 0 | [10 empty] | 0 | München A522621 |  | AES | Group 5 | Fahlerz | [5 empty] | SAM 1968, vol. 2; Krause 2003, n° 15721
SAM 15722 | Spangenbarren | Spangenbarren | 704 | [5 empty] | Krumbach | 4 | A2a |  |  |  | 0 | 0 | 0.37 | 0.01 | 0.002 | 0.04 | 0.0002 | 0 | 0 | 0 | 0.02 |  |  | 0 | [10 empty] | 0 | München A522623 |  | AES | Group 2 | Arsenical copper | [5 empty] | SAM 1968, vol. 2; Krause 2003, n° 15722
SAM 15723 | Spangenbarren | Spangenbarren | 704 | [5 empty] | Krumbach | 4 | A2a |  |  |  | 0 | 0 | 0.13 | 0.04 | 0.002 | 0.42 | 0.0002 | 0 | 0 | 0 | 0.02 |  |  | 0 | [10 empty] | 0 | München A522625 |  | AES | Group 11 | Fahlerz | [5 empty] | SAM 1968, vol. 2; Krause 2003, n° 15723
SAM 15724 | Spangenbarren | Spangenbarren | 704 | [5 empty] | Krumbach | 4 | A2a |  |  |  | 0 | 0 | 0.3 | 0.05 | 0.002 | 0.19 | 0.0002 | 0 | 0 | 0.005 | 0.03 |  |  | 0 | [10 empty] | 0 | München A 522627 |  | AES | Group 11 | Fahlerz | [5 empty] | SAM 1968, vol. 2; Krause 2003, n° 15724
SAM 15725 | Spangenbarren | Spangenbarren | 704 | [5 empty] | Krumbach | 4 | A2a |  |  |  | 0 | 0 | 0.21 | 0.02 | 0.002 | 0.25 | 0 | 0 | 0.002 | 0.005 | 0.02 |  |  | 0 | [10 empty] | 0 | München A 522629 |  | AES | Group 11 | Fahlerz | [5 empty] | SAM 1968, vol. 2; Krause 2003, n° 15725
SAM 15726 | Spangenbarren | Spangenbarren | 704 | [5 empty] | Krumbach | 4 | A2a |  |  |  | 0.01 | 0 | 1 | 0.11 | 0.002 | 1.65 | 0.0002 | 0 | 0.002 | 0.005 | 0.03 |  |  | 0 | [10 empty] | 0 | München A522631 |  | AES | Group 14 | Fahlerz | [5 empty] | SAM 1968, vol. 2; Krause 2003, n° 15726
SAM 15727 | Spangenbarren | Spangenbarren | 704 | [5 empty] | Krumbach | 4 | A2a |  |  |  | 0 | 0 | 1.6 | 2.6 | 0.57 | 0.02 | 0.084 | 0 | 0 | 0 | 0.03 |  |  | 0 | [10 empty] | 0 | München A 522633 |  | AES | Group 12 | Fahlerz | [5 empty] | SAM 1968, vol. 2; Krause 2003, n° 15727
SAM 15728 | Spangenbarren | Spangenbarren | 704 | [5 empty] | Krumbach | 4 | A2a |  |  |  | 0.01 | 0.002 | 0.42 | 0.3 | 0.16 | 0.74 | 0.008 | 0 | 0 | 0.005 | 0.03 |  |  | 0 | [10 empty] | 0 | München A522635 |  | AES | Group 16 | Fahlerz | [5 empty] | SAM 1968, vol. 2; Krause 2003, n° 15728
SAM 15729 | Spangenbarren | Spangenbarren | 704 | [5 empty] | Krumbach | 4 | A2a |  |  |  | 0.01 | 0 | 0.74 | 0.1 | 0.002 | 1 | 0.0002 | 0 | 0 | 0.005 | 0.02 |  |  | 0 | [10 empty] | 0 | München A 522637 |  | AES | Group 14 | Fahlerz | [5 empty] | SAM 1968, vol. 2; Krause 2003, n° 15729
SAM 15730 | Spangenbarren | Spangenbarren | 704 | [5 empty] | Krumbach | 4 | A2a |  |  |  | 0.01 | 0 | 0.57 | 0.07 | 0.002 | 0.94 | 0.0002 | 0 | 0 | 0.005 | 0.02 |  |  | 0 | [10 empty] | 0 | München A522639 |  | AES | Group 11 | Fahlerz | [5 empty] | SAM 1968, vol. 2; Krause 2003, n° 15730
SAM 15731 | Spangenbarren | Spangenbarren | 704 | [5 empty] | Krumbach | 4 | A2a |  |  |  | 0 | 0 | 0.27 | 0.04 | 0.002 | 0.37 | 0.0002 | 0 | 0 | 0 | 0.02 |  |  | 0 | [10 empty] | 0 | München A522641 |  | AES | Group 11 | Fahlerz | [5 empty] | SAM 1968, vol. 2; Krause 2003, n° 15731
SAM 15732 | Spangenbarren | Spangenbarren | 704 | [5 empty] | Krumbach | 4 | A2a |  |  |  | 0.01 | 0 | 0.35 | 0.03 | 0.002 | 0.86 | 0.0002 | 0 | 0 | 0.005 | 0.03 |  |  | 0 | [10 empty] | 0 | München A522643 |  | AES | Group 11 | Fahlerz | [5 empty] | SAM 1968, vol. 2; Krause 2003, n° 15732
SAM 15733 | Spangenbarren, fragm. | Spangenbarren, fragm. | 704 | [5 empty] | Krumbach | 4 | A2a |  |  |  | 0.46 | 0 | 0.94 | 1.1 | 0.47 | 0.14 | 0.04 | 0 | 0 | 0 | 0.02 |  |  | 0 | [10 empty] | 0 | München A52 190 |  | AES | Group 16 | Fahlerz | [5 empty] | SAM 1968, vol. 2; Krause 2003, n° 15733
SAM 15734 | Spangenbarren | Spangenbarren | 704 | [5 empty] | Krumbach | 4 | A2a |  |  |  | 0 | 0 | 0.04 | 0.002 | 0.002 | 0.15 | 0 | 0 | 0 | 0 | 0.03 |  |  | 0 | [10 empty] | 0 | München A522655 |  | AES | Group 5 | Fahlerz | [5 empty] | SAM 1968, vol. 2; Krause 2003, n° 15734
SAM 15735 | Spangenbarren | Spangenbarren | 704 | [5 empty] | Krumbach | 4 | A2a |  |  |  | 0 | 0 | 0.07 | 0.02 | 0.002 | 0.36 | 0.0002 | 0 | 0 | 0 | 0.02 |  |  | 0 | [10 empty] | 0 | München A 522657 |  | AES | Group 5 | Fahlerz | [5 empty] | SAM 1968, vol. 2; Krause 2003, n° 15735
SAM 15736 | Spangenbarren, fragm. | Spangenbarren, fragm. | 704 | [5 empty] | Krumbach | 4 | A2a |  |  |  | 0.01 | 0 | 0.23 | 0.03 | 0.01 | 0.12 | 0.0002 | 0 | 0 | 0 | 0.001 |  |  | 0 | [10 empty] | 0 | München A522659 |  | AES | Group 11 | Fahlerz | [5 empty] | SAM 1968, vol. 2; Krause 2003, n° 15736
SAM 15737 | Spangenbarren | Spangenbarren | 704 | [5 empty] | Krumbach | 4 | A2a |  |  |  | 0.35 | 0 | 0.82 | 0.61 | 0.22 | 0.6 | 0.021 | 0 | 0 | 0 | 0.03 |  |  | 0 | [10 empty] | 0 | München A 522661 |  | AES | Group 16 | Fahlerz | [5 empty] | SAM 1968, vol. 2; Krause 2003, n° 15737
SAM 15738 | Spangenbarren | Spangenbarren | 704 | [5 empty] | Krumbach | 4 | A2a |  |  |  | 0 | 0 | 0.07 | 0.05 | 0.01 | 0.15 | 0 | 0 | 0 | 0 | 0.03 |  |  | 0 | [10 empty] | 0 | München A 522663 |  | AES | Group 5 | Fahlerz | [5 empty] | SAM 1968, vol. 2; Krause 2003, n° 15738
SAM 15739 | Spangenbarren, fragm. | Spangenbarren, fragm. | 704 | [5 empty] | Krumbach | 4 | A2a |  |  |  | 0.01 | 0.002 | 1.25 | 2.4 | 0.6 | 0.04 | 0.081 | 0 | 0 | 0 | 0.03 |  |  | 0 | [10 empty] | 0 | München A522665 |  | AES | Group 12 | Fahlerz | [5 empty] | SAM 1968, vol. 2; Krause 2003, n° 15739
SAM 15740 | Spangenbarren | Spangenbarren | 704 | [5 empty] | Krumbach | 4 | A2a |  |  |  | 0.01 | 0 | 1.85 | 1.15 | 0.02 | 1.2 | 0 | 0 | 0 | 0 | 0.02 |  |  | 0 | [10 empty] | 0 | München A522 667 |  | AES | Group 14 | Fahlerz | [5 empty] | SAM 1968, vol. 2; Krause 2003, n° 15740
SAM 15741 | Spangenbarren | Spangenbarren | 704 | [5 empty] | Krumbach | 4 | A2a |  |  |  | 0.09 | 0 | 0.9 | 0.88 | 0.25 | 0.29 | 0.015 | 0 | 0 | 0 | 0.02 |  |  | 0 | [10 empty] | 0 | München A522669 |  | AES | Group 16 | Fahlerz | [5 empty] | SAM 1968, vol. 2; Krause 2003, n° 15741
SAM 15742 | Spangenbarren | Spangenbarren | 704 | [5 empty] | Krumbach | 4 | A2a |  |  |  | 0.01 | 0 | 0.42 | 0.03 | 0.002 | 0.91 | 0.0002 | 0 | 0 | 0.005 | 0.02 |  |  | 0 | [10 empty] | 0 | München A 522671 |  | AES | Group 11 | Fahlerz | [5 empty] | SAM 1968, vol. 2; Krause 2003, n° 15742
SAM 15743 | Spangenbarren | Spangenbarren | 704 | [5 empty] | Krumbach | 4 | A2a |  |  |  | 0 | 0 | 0.06 | 0.002 | 0.002 | 0.19 | 0.0002 | 0 | 0 | 0 | 0.02 |  |  | 0 | [10 empty] | 0 | München A 522673 |  | AES | Group 5 | Fahlerz | [5 empty] | SAM 1968, vol. 2; Krause 2003, n° 15743
SAM 15744 | Spangenbarren | Spangenbarren | 704 | [5 empty] | Krumbach | 4 | A2a |  |  |  | 0 | 0 | 0.19 | 0.008 | 0.002 | 0.11 | 0.0002 | 0 | 0 | 0 | 0.02 |  |  | 0 | [10 empty] | 0 | München A522675 |  | AES | Group 11 | Fahlerz | [5 empty] | SAM 1968, vol. 2; Krause 2003, n° 15744
SAM 15745 | Spangenbarren | Spangenbarren | 704 | [5 empty] | Krumbach | 4 | A2a |  |  |  | 0 | 0 | 1.3 | 2.6 | 0.55 | 0.05 | 0.071 | 0 | 0 | 0 | 0.03 |  |  | 0 | [10 empty] | 0 | München A522677 |  | AES | Group 12 | Fahlerz | [5 empty] | SAM 1968, vol. 2; Krause 2003, n° 15745
SAM 15746 | Spangenbarren | Spangenbarren | 704 | [5 empty] | Krumbach | 4 | A2a |  |  |  | 0 | 0 | 1.5 | 2.3 | 0.67 | 0.08 | 0.067 | 0 | 0 | 0 | 0.03 |  |  | 0 | [10 empty] | 0 | München A522679 |  | AES | Group 12 | Fahlerz | [5 empty] | SAM 1968, vol. 2; Krause 2003, n° 15746
SAM 15747 | Spangenbarren | Spangenbarren | 704 | [5 empty] | Krumbach | 4 | A2a |  |  |  | 0 | 0 | 0.22 | 0.07 | 0.002 | 0.49 | 0.0002 | 0 | 0 | 0 | 0.02 |  |  | 0 | [10 empty] | 0 | München A522681 |  | AES | Group 11 | Fahlerz | [5 empty] | SAM 1968, vol. 2; Krause 2003, n° 15747
SAM 15748 | Spangenbarren | Spangenbarren | 704 | [5 empty] | Krumbach | 4 | A2a |  |  |  | 0 | 0 | 0.51 | 0.02 | 0.002 | 0.34 | 0.0002 | 0 | 0 | 0 | 0.02 |  |  | 0 | [10 empty] | 0 | München A522683 |  | AES | Group 11 | Fahlerz | [5 empty] | SAM 1968, vol. 2; Krause 2003, n° 15748
SAM 15749 | Spangenbarren, fragm. | Spangenbarren, fragm. | 704 | [5 empty] | Krumbach | 4 | A2a |  |  |  | 0 | 0 | 0.2 | 0.07 | 0.002 | 0.2 | 0.0002 | 0 | 0 | 0 | 0.001 |  |  | 0 | [10 empty] | 0 | München A 522685 |  | AES | Group 11 | Fahlerz | [5 empty] | SAM 1968, vol. 2; Krause 2003, n° 15749
SAM 15750 | Spangenbarren | Spangenbarren | 704 | [5 empty] | Krumbach | 4 | A2a |  |  |  | 0 | 0 | 0.19 | 0.05 | 0.002 | 0.11 | 0.0002 | 0 | 0 | 0 | 0.001 |  |  | 0 | [10 empty] | 0 | München A522687 |  | AES | Group 11 | Fahlerz | [5 empty] | SAM 1968, vol. 2; Krause 2003, n° 15750
SAM 15751 | Spangenbarren | Spangenbarren | 704 | [5 empty] | Krumbach | 4 | A2a |  |  |  | 0.01 | 0 | 1.4 | 1.25 | 0.34 | 0.52 | 0.029 | 0 | 0 | 0 | 0.02 |  |  | 0 | [10 empty] | 0 | München A522689 |  | AES | Group 16 | Fahlerz | [5 empty] | SAM 1968, vol. 2; Krause 2003, n° 15751
SAM 15752 | Spangenbarren | Spangenbarren | 704 | [5 empty] | Krumbach | 4 | A2a |  |  |  | 0.01 | 0 | 1.25 | 1.9 | 0.49 | 0.18 | 0.065 | 0 | 0 | 0 | 0.001 |  |  | 0 | [10 empty] | 0 | München A 522691 |  | AES | Group 16 | Fahlerz | [5 empty] | SAM 1968, vol. 2; Krause 2003, n° 15752
SAM 15753 | Spangenbarren | Spangenbarren | 704 | [5 empty] | Krumbach | 4 | A2a |  |  |  | 0.48 | 0 | 1.25 | 1.9 | 0.44 | 0.37 | 0.057 | 0 | 0 | 0 | 0.03 |  |  | 0 | [10 empty] | 0 | München A522693 |  | AES | Group 16 | Fahlerz | [5 empty] | SAM 1968, vol. 2; Krause 2003, n° 15753
SAM 15754 | Spangenbarren | Spangenbarren | 704 | [5 empty] | Krumbach | 4 | A2a |  |  |  | 0.01 | 0.33 | 0.73 | 0.79 | 0.27 | 0.52 | 0.023 | 0 | 0 | 0 | 0.02 |  |  | 0 | [10 empty] | 0 | München A522 695 |  | AES | Group 16 | Fahlerz | [5 empty] | SAM 1968, vol. 2; Krause 2003, n° 15754
SAM 15755 | Spangenbarren | Spangenbarren | 704 | [5 empty] | Krumbach | 4 | A2a |  |  |  | 0.01 | 0 | 0.92 | 2.9 | 0.5 | 0.21 | 0.061 | 0 | 0 | 0 | 0.03 |  |  | 0 | [10 empty] | 0 | München A522697 |  | AES | Group 16 | Fahlerz | [5 empty] | SAM 1968, vol. 2; Krause 2003, n° 15755
SAM 15756 | Spangenbarren | Spangenbarren | 704 | [5 empty] | Krumbach | 4 | A2a |  |  |  | 0 | 0 | 1.7 | 2.2 | 0.5 | 0.77 | 0.063 | 0 | 0 | 0 | 0.02 |  |  | 0 | [10 empty] | 0 | München A522699 |  | AES | Group 16 | Fahlerz | [5 empty] | SAM 1968, vol. 2; Krause 2003, n° 15756
SAM 15757 | Spangenbarren | Spangenbarren | 704 | [5 empty] | Krumbach | 4 | A2a |  |  |  | 0 | 0 | 0.1 | 0.008 | 0.002 | 0.23 | 0.0002 | 0 | 0 | 0 | 0.02 |  |  | 0 | [10 empty] | 0 | München A522701 |  | AES | Group 11 | Fahlerz | [5 empty] | SAM 1968, vol. 2; Krause 2003, n° 15757
SAM 15758 | Spangenbarren | Spangenbarren | 704 | [5 empty] | Krumbach | 4 | A2a |  |  |  | 0.01 | 0 | 0.32 | 0.07 | 0.002 | 0.48 | 0.0002 | 0 | 0 | 0 | 0.02 |  |  | 0 | [10 empty] | 0 | München A522703 |  | AES | Group 11 | Fahlerz | [5 empty] | SAM 1968, vol. 2; Krause 2003, n° 15758
SAM 15759 | Spangenbarren | Spangenbarren | 704 | [5 empty] | Krumbach | 4 | A2a |  |  |  | 0.01 | 0 | 0.87 | 0.05 | 0.002 | 0.12 | 0 | 0 | 0 | 0.005 | 0.02 |  |  | 0 | [10 empty] | 0 | München A522705 |  | AES | Group 11 | Fahlerz | [5 empty] | SAM 1968, vol. 2; Krause 2003, n° 15759
SAM 15760 | Spangenbarren | Spangenbarren | 704 | [5 empty] | Krumbach | 4 | A2a |  |  |  | 0.01 | 0 | 1.7 | 2.1 | 0.53 | 0.06 | 0.05 | 0 | 0 | 0 | 0.03 |  |  | 0 | [10 empty] | 0 | München A522707 |  | AES | Group 12 | Fahlerz | [5 empty] | SAM 1968, vol. 2; Krause 2003, n° 15760
SAM 15761 | Spangenbarren | Spangenbarren | 704 | [5 empty] | Krumbach | 4 | A2a |  |  |  | 0.01 | 0 | 0.74 | 1.25 | 0.02 | 0.17 | 0.0002 | 0 | 0 | 0 | 0.03 |  |  | 0 | [10 empty] | 0 | München A522709 |  | AES | Group 14 | Fahlerz | [5 empty] | SAM 1968, vol. 2; Krause 2003, n° 15761
SAM 15762 | Spangenbarren | Spangenbarren | 704 | [5 empty] | Krumbach | 4 | A2a |  |  |  | 0 | 0 | 1.65 | 1.1 | 0.52 | 0.11 | 0.036 | 0 | 0 | 0 | 0.03 |  |  | 0 | [10 empty] | 0 | München A522711 |  | AES | Group 16 | Fahlerz | [5 empty] | SAM 1968, vol. 2; Krause 2003, n° 15762
SAM 15763 | Spangenbarren | Spangenbarren | 704 | [5 empty] | Krumbach | 4 | A2a |  |  |  | 0 | 0 | 0.18 | 0.15 | 0.002 | 0.6 | 0 | 0 | 0 | 0 | 0.02 |  |  | 0 | [10 empty] | 0 | München A522713 |  | AES | Group 14 | Fahlerz | [5 empty] | SAM 1968, vol. 2; Krause 2003, n° 15763
SAM 15764 | Spangenbarren | Spangenbarren | 704 | [5 empty] | Krumbach | 4 | A2a |  |  |  | 0.01 | 0 | 0.62 | 0.05 | 0.002 | 0.92 | 0.0002 | 0 | 0 | 0.005 | 0.03 |  |  | 0 | [10 empty] | 0 | München A 522715 |  | AES | Group 11 | Fahlerz | [5 empty] | SAM 1968, vol. 2; Krause 2003, n° 15764
SAM 15765 | Spangenbarren | Spangenbarren | 704 | [5 empty] | Krumbach | 4 | A2a |  |  |  | 0.1 | 0 | 0.82 | 1.25 | 0.22 | 0.23 | 0.036 | 0 | 0 | 0 | 0.03 |  |  | 0 | [10 empty] | 0 | München A 522717 |  | AES | Group 16 | Fahlerz | [5 empty] | SAM 1968, vol. 2; Krause 2003, n° 15765
SAM 15766 | Spangenbarren | Spangenbarren | 704 | [5 empty] | Krumbach | 4 | A2a |  |  |  | 0 | 0 | 0.74 | 1.7 | 0.26 | 0.35 | 0.029 | 0 | 0 | 0 | 0.03 |  |  | 0 | [10 empty] | 0 | München A522719 |  | AES | Group 16 | Fahlerz | [5 empty] | SAM 1968, vol. 2; Krause 2003, n° 15766
SAM 15767 | Spangenbarren | Spangenbarren | 704 | [5 empty] | Krumbach | 4 | A2a |  |  |  | 0 | 0 | 2 | 3.9 | 0.52 | 0 | 0.092 | 0 | 0 | 0 | 0.03 |  |  | 0 | [10 empty] | 0 | München A522721 |  | AES | Group 12 | Fahlerz | [5 empty] | SAM 1968, vol. 2; Krause 2003, n° 15767
SAM 15768 | Spangenbarren | Spangenbarren | 704 | [5 empty] | Krumbach | 4 | A2a |  |  |  | 0 | 0 | 0.59 | 0.04 | 0.002 | 0.35 | 0.0002 | 0 | 0 | 0 | 0.02 |  |  | 0 | [10 empty] | 0 | München A522723 | Zn+ | AES | Group 11 | Fahlerz | [5 empty] | SAM 1968, vol. 2; Krause 2003, n° 15768
SAM 15769 | Spangenbarren | Spangenbarren | 704 | [5 empty] | Krumbach | 4 | A2a |  |  |  | 0.02 | 0 | 1 | 2.8 | 0.36 | 0.25 | 0.061 | 0 | 0 | 0 | 0.03 |  |  | 0 | [10 empty] | 0 | München A522725 |  | AES | Group 16 | Fahlerz | [5 empty] | SAM 1968, vol. 2; Krause 2003, n° 15769
SAM 15770 | Spangenbarren | Spangenbarren | 704 | [5 empty] | Krumbach | 4 | A2a |  |  |  | 0.38 | 1.4 | 0.4 | 0.1 | 0.01 | 0.47 | 0.0002 | 0 | 0 | 0 | 0.02 |  |  | 0 | [10 empty] | 0 | München A 522727 |  | AES | Group 14 | Fahlerz | [5 empty] | SAM 1968, vol. 2; Krause 2003, n° 15770
SAM 15771 | Spangenbarren | Spangenbarren | 704 | [5 empty] | Krumbach | 4 | A2a |  |  |  | 0.01 | 0.002 | 1.2 | 2.6 | 0.41 | 0.22 | 0.034 | 0 | 0 | 0.005 | 0.03 |  |  | 0 | [10 empty] | 0 | München A522729 |  | AES | Group 16 | Fahlerz | [5 empty] | SAM 1968, vol. 2; Krause 2003, n° 15771
SAM 15772 | Spangenbarren | Spangenbarren | 704 | [5 empty] | Krumbach | 4 | A2a |  |  |  | 0 | 0 | 0.09 | 0.05 | 0.002 | 0.44 | 0 | 0 | 0 | 0 | 0.03 |  |  | 0 | [10 empty] | 0 | München A522731 |  | AES | Group 5 | Fahlerz | [5 empty] | SAM 1968, vol. 2; Krause 2003, n° 15772
SAM 15773 | Spangenbarren | Spangenbarren | 704 | [5 empty] | Krumbach | 4 | A2a |  |  |  | 0.01 | 0 | 0.24 | 0.07 | 0.002 | 0.72 | 0.0002 | 0 | 0 | 0.005 | 0.02 |  |  | 0 | [10 empty] | 0 | München A522733 |  | AES | Group 11 | Fahlerz | [5 empty] | SAM 1968, vol. 2; Krause 2003, n° 15773
SAM 15774 | Spangenbarren | Spangenbarren | 704 | [5 empty] | Krumbach | 4 | A2a |  |  |  | 0 | 0 | 1.25 | 1.65 | 0.45 | 0.36 | 0.03 | 0 | 0 | 0 | 0.03 |  |  | 0 | [10 empty] | 0 | München A 522735 |  | AES | Group 16 | Fahlerz | [5 empty] | SAM 1968, vol. 2; Krause 2003, n° 15774
SAM 15775 | Spangenbarren | Spangenbarren | 704 | [5 empty] | Krumbach | 4 | A2a |  |  |  | 0.01 | 0 | 0.2 | 0.06 | 0.002 | 0.7 | 0.0002 | 0 | 0 | 0 | 0.02 |  |  | 0 | [10 empty] | 0 | München A 522737 |  | AES | Group 11 | Fahlerz | [5 empty] | SAM 1968, vol. 2; Krause 2003, n° 15775
SAM 15776 | Spangenbarren | Spangenbarren | 704 | [5 empty] | Krumbach | 4 | A2a |  |  |  | 0 | 0 | 0.14 | 0.07 | 0.002 | 0.41 | 0 | 0 | 0 | 0 | 0.02 |  |  | 0 | [10 empty] | 0 | München A522739 |  | AES | Group 11 | Fahlerz | [5 empty] | SAM 1968, vol. 2; Krause 2003, n° 15776
SAM 15777 | Spangenbarren | Spangenbarren | 704 | [5 empty] | Krumbach | 4 | A2a |  |  |  | 0 | 0 | 0.12 | 0.07 | 0.08 | 0.08 | 0.0002 | 0 | 0 | 0 | 0.03 |  |  | 0 | [10 empty] | 0 | München A522741 |  | AES | Group 2 | Arsenical copper | [5 empty] | SAM 1968, vol. 2; Krause 2003, n° 15777
SAM 15778 | Spangenbarren | Spangenbarren | 704 | [5 empty] | Krumbach | 4 | A2a |  |  |  | 0 | 0 | 0.18 | 0.03 | 0.002 | 0.21 | 0.0002 | 0 | 0 | 0 | 0.02 |  |  | 0 | [10 empty] | 0 | München A522743 |  | AES | Group 11 | Fahlerz | [5 empty] | SAM 1968, vol. 2; Krause 2003, n° 15778
SAM 15779 | Spangenbarren, fragm. | Spangenbarren, fragm. | 704 | [5 empty] | Krumbach | 4 | A2a |  |  |  | 0 | 0 | 0.13 | 0.06 | 0.002 | 0.1 | 0.0002 | 0 | 0 | 0 | 0.02 |  |  | 0 | [10 empty] | 0 | München A 522745 |  | AES | Group 11 | Fahlerz | [5 empty] | SAM 1968, vol. 2; Krause 2003, n° 15779
SAM 15780 | Spangenbarren, fragm. | Spangenbarren, fragm. | 704 | [5 empty] | Krumbach | 4 | A2a |  |  |  | 0 | 0 | 0.43 | 0.05 | 0.002 | 1.2 | 0 | 0 | 0 | 0.05 | 0.03 |  |  | 0 | [10 empty] | 0 | München A 522747 |  | AES | Group 11 | Fahlerz | [5 empty] | SAM 1968, vol. 2; Krause 2003, n° 15780
SAM 15781 | Spangenbarren, fragm. | Spangenbarren, fragm. | 704 | [5 empty] | Krumbach | 4 | A2a |  |  |  | 0 | 0 | 0.04 | 0.03 | 0.002 | 0.05 | 0.0002 | 0 | 0 | 0 | 0.02 |  |  | 0 | [10 empty] | 0 | München A522749 |  | AES | Group 1 | Copper | [5 empty] | SAM 1968, vol. 2; Krause 2003, n° 15781
SAM 15782 | Spangenbarren, fragm. | Spangenbarren, fragm. | 704 | [5 empty] | Krumbach | 4 | A2a |  |  |  | 0 | 0 | 0.33 | 0.25 | 0.17 | 0.86 | 0.008 | 0 | 0 | 0.005 | 0.03 |  |  | 0 | [10 empty] | 0 | München A 522751 |  | AES | Group 16 | Fahlerz | [5 empty] | SAM 1968, vol. 2; Krause 2003, n° 15782
SAM 15783 | Spangenbarren, fragm. | Spangenbarren, fragm. | 704 | [5 empty] | Krumbach | 4 | A2a |  |  |  | 0 | 0 | 0.51 | 0.03 | 0.002 | 1.2 | 0.0002 | 0 | 0 | 0.005 | 0.03 |  |  | 0 | [10 empty] | 0 | München A522753 |  | AES | Group 11 | Fahlerz | [5 empty] | SAM 1968, vol. 2; Krause 2003, n° 15783
SAM 15784 | Spangenbarren, fragm. | Spangenbarren, fragm. | 704 | [5 empty] | Krumbach | 4 | A2a |  |  |  | 0 | 0 | 0.17 | 0.04 | 0.002 | 0.11 | 0.0002 | 0 | 0 | 0 | 0.02 |  |  | 0 | [10 empty] | 0 | München A 522755 |  | AES | Group 11 | Fahlerz | [5 empty] | SAM 1968, vol. 2; Krause 2003, n° 15784
SAM 15785 | Spangenbarren, fragm. | Spangenbarren, fragm. | 704 | [5 empty] | Krumbach | 4 | A2a |  |  |  | 0 | 0 | 0.03 | 0.02 | 0.002 | 0.04 | 0 | 0 | 0 | 0 | 0.02 |  |  | 0 | [10 empty] | 0 | München A522757 |  | AES | Group 1 | Copper | [5 empty] | SAM 1968, vol. 2; Krause 2003, n° 15785
SAM 15786 | Spangenbarren, fragm. | Spangenbarren, fragm. | 704 | [5 empty] | Krumbach | 4 | A2a |  |  |  | 0 | 0 | 0.68 | 0.03 | 0.002 | 0.06 | 0.0002 | 0 | 0 | 0.005 | 0.03 |  |  | 0 | [10 empty] | 0 | München A522759 |  | AES | Group 2 | Arsenical copper | [5 empty] | SAM 1968, vol. 2; Krause 2003, n° 15786
SAM 15787 | Spangenbarren, fragm. | Spangenbarren, fragm. | 704 | [5 empty] | Krumbach | 4 | A2a |  |  |  | 0 | 0 | 0.43 | 0.02 | 0.002 | 0.05 | 0.0002 | 0 | 0.002 | 0.005 | 0.03 |  |  | 0 | [10 empty] | 0 | München A 522761 |  | AES | Group 2 | Arsenical copper | [5 empty] | SAM 1968, vol. 2; Krause 2003, n° 15787
SAM 15788 | Spangenbarren, fragm. | Spangenbarren, fragm. | 704 | [5 empty] | Krumbach | 4 | A2a |  |  |  | 0 | 0 | 0.17 | 0.02 | 0.002 | 0.15 | 0.0002 | 0 | 0.002 | 0.04 | 0.03 |  |  | 0 | [10 empty] | 0 | München A522763 |  | AES | Group 11 | Fahlerz | [5 empty] | SAM 1968, vol. 2; Krause 2003, n° 15788
SAM 15789 | Spangenbarren, fragm. | Spangenbarren, fragm. | 704 | [5 empty] | Krumbach | 4 | A2a |  |  |  | 0.01 | 0 | 2.2 | 3.8 | 0.15 | 1.6 | 0.009 | 0 | 0 | 0.09 | 0.02 |  |  | 0 | [10 empty] | 0 | München A522765 |  | AES | Group 16 | Fahlerz | [5 empty] | SAM 1968, vol. 2; Krause 2003, n° 15789
SAM 15790 | Spangenbarren, fragm. | Spangenbarren, fragm. | 704 | [5 empty] | Krumbach | 4 | A2a |  |  |  | 0 | 0 | 0.09 | 0.07 | 0.002 | 0.05 | 0.0002 | 0 | 0 | 0 | 0.02 |  |  | 0 | [10 empty] | 0 | München A522767 |  | AES | Group 1 | Copper | [5 empty] | SAM 1968, vol. 2; Krause 2003, n° 15790
SAM 15791 | Ösenringbarren, fragm. | Ösenringbarren, fragm. | 702 | [5 empty] | Krumbach | 3 | A1 |  |  |  | 0 | 0 | 0.74 | 2 | 0.33 | 0 | 0.052 | 0 | 0 | 0 | 0.02 |  |  | 0 | [10 empty] | 0 | München A522769 |  | AES | Group 12 | Fahlerz | [5 empty] | SAM 1968, vol. 2; Krause 2003, n° 15791
SAM 15792 | Armspirale, 10 Wind. | Armspiral, 10 winds | 409 | [5 empty] | Nattenhausen | 3 | A1 |  |  |  | 0 | 0.01 | 1 | 1.3 | 0.57 | 0.02 | 0.085 | 0 | 0 | 0 | 0.001 |  |  | 0 | [10 empty] | 0 | München 520771 |  | AES | Group 12 | Fahlerz | [5 empty] | SAM 1968, vol. 2; Krause 2003, n° 15792
SAM 15793 | Armspirale, 10 Wind. | Armspiral, 10 winds | 409 | [5 empty] | Nattenhausen | 3 | A1 |  |  |  | 0.11 | 0 | 0.01 | 0.07 | 0.04 | 0.002 | 0.0002 | 0 | 0 | 0 | 0 |  |  | 0 | [10 empty] | 0 | München 1937.42.782 |  | AES | Group 1 | Copper | [5 empty] | SAM 1968, vol. 2; Krause 2003, n° 15793
SAM 15794 | Armspirale, 10 Wind. | Armspiral, 10 winds | 409 | [5 empty] | Nattenhausen | 3 | A1 |  |  |  | 0 | 0 | 1.6 | 1.9 | 0.43 | 0 | 0.063 | 0 | 0 | 0 | 0 |  |  | 0 | [10 empty] | 0 | München 1937.43784 |  | AES | Group 12 | Fahlerz | [5 empty] | SAM 1968, vol. 2; Krause 2003, n° 15794
SAM 15795 | Randleistenbeil | flanged axe | 111 | [5 empty] | Karlstein | 4 | A2a |  |  |  | 8.5 | 0 | 0.004 | 0.002 | 0.002 | 0.07 | 0.0002 | 0 | 0 | 0 | 0 |  |  | 0 | [10 empty] | 0 | München 1911.73786 |  | AES | Group 1 | Bronze | [5 empty] | SAM 1968, vol. 2; Krause 2003, n° 15795
SAM 15796 | Randleistenbeil | flanged axe | 111 | [5 empty] | Bad Reichenhall | 4 | A2a |  |  |  | 10 | 0 | 0.1 | 0.5 | 0.91 | 0.04 | 0.012 | 0 | 0 | 0 | 0 |  |  | 0 | [10 empty] | 0 | München H.V.93788 |  | AES | Group 12 | Bronze | [5 empty] | SAM 1968, vol. 2; Krause 2003, n° 15796
SAM 15797 | Randleistenbeil, Typ Langquaid II | flanged axe, Langquaid type II | 110 | [5 empty] | Greinmühle | 4 | A2a |  |  |  | 0.32 | 0.13 | 0.72 | 1.15 | 0.43 | 0.41 | 0.025 | 0 | 0 | 0 | 0.02 |  |  | 0 | [10 empty] | 0 | München IV 610 |  | AES | Group 16 | Fahlerz | [5 empty] | SAM 1968, vol. 2; Krause 2003, n° 15797
SAM 15798 | Randleistenbeil, Typ Langquaid?, Schneide abgearb. | flanged axe, Langquaid type?, cutting edge broken off | 111 | [5 empty] | Niclasreuth | 4 | A2a |  |  |  | 7.8 | 0 | 0.004 | 0.02 | 0.002 | 0.04 | 0.0002 | 0 | 0 | 0 | 0 |  |  | 0 | [10 empty] | 0 | München 1934.12 |  | AES | Group 1 | Bronze | [5 empty] | SAM 1968, vol. 2; Krause 2003, n° 15798
SAM 15799 | Randleistenbeil, Typ Buchau, löffelförmig | flanged axe, Buchau type, spoonish | 111 | [5 empty] | Lorenzenberg | 4 | A2a |  |  |  | 5.4 | 0 | 1.6 | 0.67 | 0.24 | 0.81 | 0.009 | 0 | 0 | 0 | 0.02 |  |  | 0 | [10 empty] | 0 | München 1920.16 |  | AES | Group 16 | Bronze | [5 empty] | SAM 1968, vol. 2; Krause 2003, n° 15799
SAM 158 | Spangenbarren | Spangenbarren | 704 | [5 empty] | Krumbach | 4 | A2a |  |  |  | 0 | 0 | 0.27 | 0.26 | 0.005 | 0.19 | 0.0002 | 0 | 0 | 0 | 0.07 |  |  | 0 | [10 empty] | 0 | München, Stslg. 522 |  | AES | Group 14 | Fahlerz | [5 empty] | SAM 1960; Krause 2003, n° 158
SAM 15800 | Randleistenbeil, Typ Regensburg ? | flanged axe, Regensburg type ? | 110 | [5 empty] | Haspelmoor | 5 | A2b |  |  |  | 9.2 | 0 | 1.25 | 0.21 | 0.07 | 0.58 | 0.0002 | 0 | 0 | 0 | 0.02 |  |  | 0 | [10 empty] | 0 | München NM 3514 |  | AES | Group 14 | Bronze | [5 empty] | SAM 1968, vol. 2; Krause 2003, n° 15800
SAM 15802 | Randleistenbeil, Typ Riquew./Langq.?, Nacken fehlt | flanged axe, Riquew./Langq. type?, hilt missing | 110 | [5 empty] | Schöngeising | 4 | A2a |  |  |  | 0.06 | 0 | 0.18 | 0.39 | 0.49 | 0.04 | 0.0002 | 0 | 0 | 0 | 0 |  |  | 0 | [10 empty] | 0 | München IV 614 |  | AES | Group 12 | Fahlerz | [5 empty] | SAM 1968, vol. 2; Krause 2003, n° 15802
SAM 15803 | Randleistenbeil, Typ Salez | flanged axe, Salez type | 110 | [5 empty] | Hetzenhausen | 3 | A1 |  |  |  | 3.7 | 0 | 0.27 | 0.46 | 0.76 | 0.02 | 0.01 | 0 | 0 | 0 | 0 |  |  | 0 | [10 empty] | 0 | München 1938.47 |  | AES | Group 12 | Bronze | [5 empty] | SAM 1968, vol. 2; Krause 2003, n° 15803
SAM 15804 | Randleistenbeil, Typ Neyruz, schwache Leisten | flanged axe, Neyruz type, flangs not very distincted | 110 | [5 empty] | Fürstenfeldbruck I | 4 | A2a |  |  |  | 0.03 | 0.002 | 1.65 | 4.1 | 0.57 | 1.9 | 0.043 | 0 | 0 | 0.13 | 0.001 |  |  | 0 | [10 empty] | 0 | München H.V.87 |  | AES | Group 16 | Fahlerz | [5 empty] | SAM 1968, vol. 2; Krause 2003, n° 15804
SAM 15805 | Dolch, 4 Niete, einziehende Schneiden | dagger, 4 rivets, drawn in blades | 212 | [5 empty] | Fürstenfeldbruck II | 5 | A2b |  |  |  | 5.6 | 0.002 | 1.25 | 0.07 | 0.02 | 0.46 | 0.0002 | 0 | 0 | 0 | 0.001 |  |  | 0 | [10 empty] | 0 | München 1950.43 |  | AES | Group 11 | Bronze | [5 empty] | SAM 1968, vol. 2; Krause 2003, n° 15805
SAM 15806 | Scheibennadel, unverz., eingerollte Öse | disc-headed pin, undecorated, rolled eyelet | 603 | [5 empty] | Obermeitingen | 3 | A1 |  |  |  | 0.01 | 0 | 0.48 | 1.1 | 0.48 | 1.1 | 0 | 0 | 0 | 0.11 | 0.001 |  |  | 0 | [10 empty] | 0 | München 1960.666a-c |  | AES | Group 16 | Fahlerz | [5 empty] | SAM 1968, vol. 2; Krause 2003, n° 15806
SAM 15807 | Randleistenbeil, Typ Langquaid | flanged axe, Langquaid type | 111 | [5 empty] | Unfriedshausen | 4 | A2a |  |  |  | 8.3 | 0 | 0.008 | 0 | 0.002 | 0.12 | 0 | 0 | 0 | 0 | 0.03 |  |  | 0 | [10 empty] | 0 | München H.V. 91810 |  | AES | Group 5 | Bronze | [5 empty] | SAM 1968, vol. 2; Krause 2003, n° 15807
SAM 15808 | Randleistenbeil, Typ Langquaid | flanged axe, Langquaid type | 111 | [5 empty] | Unfriedshausen | 4 | A2a |  |  |  | 8.1 | 0 | 0.004 | 0 | 0.002 | 0.09 | 0 | 0 | 0 | 0 | 0.02 |  |  | 0 | [10 empty] | 0 | München H.V.92812 |  | AES | Group 1 | Bronze | [5 empty] | SAM 1968, vol. 2; Krause 2003, n° 15808
SAM 15810 | Randleistenbeil, Typ Clucy, Var. A | flanged axe, Clucy type, Var. A | 110 | [5 empty] | Jettenbach | 5 | A2b |  |  |  | 7.7 | 0 | 1.35 | 0.12 | 0.02 | 0.46 | 0.0002 | 0 | 0 | 0 | 0.02 |  |  | 0 | [10 empty] | 0 | München A 1250816 |  | AES | Group 14 | Bronze | [5 empty] | SAM 1968, vol. 2; Krause 2003, n° 15810
SAM 15811 | Spiraltutulus | spiral brooch | 519 | [5 empty] | Gessenhausen | 4 | A2a |  |  |  | 0 | 0 | 0.8 | 0.88 | 0.5 | 0.06 | 0.049 | 0 | 0 | 0 | 0 |  |  | 0 | [10 empty] | 0 | München H.V.228818 |  | AES | Group 12 | Fahlerz | [5 empty] | SAM 1968, vol. 2; Krause 2003, n° 15811
SAM 15812 | Spiraltutulus | spiral brooch | 519 | [5 empty] | Gessenhausen | 4 | A2a |  |  |  | 0 | 0 | 1.25 | 1.65 | 0.64 | 0.01 | 0.067 | 0 | 0 | 0 | 0.001 |  |  | 0 | [10 empty] | 0 | München H.V.229820 |  | AES | Group 12 | Fahlerz | [5 empty] | SAM 1968, vol. 2; Krause 2003, n° 15812
SAM 15813 | Spiraltutulus | spiral brooch | 519 | [5 empty] | Gessenhausen | 3 | A1 |  |  |  | 0 | 0.11 | 0.64 | 3 | 0.4 | 0.002 | 0.011 | 0 | 0 | 0 | 0.001 |  |  | 0 | [10 empty] | 0 | München H.V.230822 |  | AES | Group 12 | Fahlerz | [5 empty] | SAM 1968, vol. 2; Krause 2003, n° 15813
SAM 15814 | Spiraltutulus | spiral brooch | 519 | [5 empty] | Gessenhausen | 3 | A1 |  |  |  | 0 | 0 | 1.4 | 1.75 | 0.62 | 0.01 | 0.066 | 0 | 0 | 0 | 0 |  |  | 0 | [10 empty] | 0 | München H.V.231824 |  | AES | Group 12 | Fahlerz | [5 empty] | SAM 1968, vol. 2; Krause 2003, n° 15814
SAM 15815 | Spiraltutulus | spiral brooch | 519 | [5 empty] | Gessenhausen | 3 | A1 |  |  |  | 0 | 0 | 0.26 | 0.69 | 0.39 | 0.002 | 0.0002 | 0 | 0 | 0 | 0 |  |  | 0 | [10 empty] | 0 | München H.V.232826 |  | AES | Group 12 | Fahlerz | [5 empty] | SAM 1968, vol. 2; Krause 2003, n° 15815
SAM 15816 | Spiraltutulus | spiral brooch | 519 | [5 empty] | Gessenhausen | 3 | A1 |  |  |  | 0.06 | 0 | 0.94 | 0.76 | 0.55 | 0.005 | 0.009 | 0 | 0 | 0 | 0 |  |  | 0 | [10 empty] | 0 | München H.V.233828 |  | AES | Group 12 | Fahlerz | [5 empty] | SAM 1968, vol. 2; Krause 2003, n° 15816
SAM 15817 | Blechröhrchen | copper tube | 503 | [5 empty] | Gessenhausen | 3 | A1 |  |  |  | 0.02 | 0 | 0.64 | 1.55 | 0.56 | 0.002 | 0.07 | 0 | 0 | 0 | 0.03 |  |  | 0 | [10 empty] | 0 | München H.V.234830 |  | AES | Group 12 | Fahlerz | [5 empty] | SAM 1968, vol. 2; Krause 2003, n° 15817
SAM 15818 | Blechröhrchen | copper tube | 503 | [5 empty] | Gessenhausen | 3 | A1 |  |  |  | 0.01 | 0.002 | 0.68 | 1.65 | 0.5 | 0.005 | 0.076 | 0 | 0 | 0 | 0.02 |  |  | 0 | [10 empty] | 0 | München H.V.234832 |  | AES | Group 12 | Fahlerz | [5 empty] | SAM 1968, vol. 2; Krause 2003, n° 15818
SAM 15819 | Blechröhrchen | copper tube | 503 | [5 empty] | Gessenhausen | 3 | A1 |  |  |  | 0 | 0 | 0.65 | 1.25 | 0.52 | 0.002 | 0.035 | 0 | 0 | 0 | 0.001 |  |  | 0 | [10 empty] | 0 | München H.V.234834 |  | AES | Group 12 | Fahlerz | [5 empty] | SAM 1968, vol. 2; Krause 2003, n° 15819
SAM 15820 | Randleistenbeil, Typ Riquewihr ? | flanged axe, Riquewihr type ? | 111 | [5 empty] | Laufen at Salzach | 4 | A2a |  |  |  | 8 | 1.9 | 0.55 | 0.39 | 0.26 | 0.22 | 0.016 | 0 | 0 | 0 | 0.001 |  |  | 0 | [10 empty] | 0 | München A 1243 |  | AES | Group 16 | Bronze | [5 empty] | SAM 1968, vol. 2; Krause 2003, n° 15820
SAM 15821 | Noppenring, fragm. | bumped ring, fragm. | 413 | [5 empty] | Gistlstraße | 3 | A1 |  |  |  | 0.01 | 0.002 | 0.87 | 2.6 | 0.64 | 3 | 0.0002 | 0 | 0 | 0.48 | 0.02 |  |  | 0 | [10 empty] | 0 | München 1936.174 |  | AES | Group 16 | Fahlerz | [5 empty] | SAM 1968, vol. 2; Krause 2003, n° 15821
SAM 15823 | Dolch, 3 Niete | dagger, 3 rivets | 212 | [5 empty] | Lochhausen | 3 | A1 |  |  |  | 0.01 | 0.002 | 0.66 | 1.85 | 0.41 | 0.94 | 0.005 | 0 | 0 | 0.06 | 0.001 |  |  | 0 | [10 empty] | 0 | München 1037.2842 |  | AES | Group 16 | Fahlerz | [5 empty] | SAM 1968, vol. 2; Krause 2003, n° 15823
SAM 15824 | Dolch, 4 Niete | dagger, 4 rivets | 212 | [5 empty] | Pullach | 4 | A2a |  |  |  | 6.9 | 0.002 | 0.38 | 0.13 | 0.02 | 0.25 | 0 | 0 | 0 | 0 | 0.001 |  |  | 0 | [10 empty] | 0 | München NM 2426 |  | AES | Group 14 | Bronze | [5 empty] | SAM 1968, vol. 2; Krause 2003, n° 15824
SAM 15825 | Dolch, 4 Niete | dagger, 4 rivets | 212 | [5 empty] | Pullach | 4 | A2a |  |  |  | 8.3 | 0.002 | 0.45 | 0.22 | 0.03 | 0.44 | 0 | 0 | 0 | 0 | 0.02 |  |  | 0 | [10 empty] | 0 | München NM 2425 |  | AES | Group 14 | Bronze | [5 empty] | SAM 1968, vol. 2; Krause 2003, n° 15825
SAM 15827 | Spiraltutulus | spiral brooch | 519 | [5 empty] | Zamdorf, Enim-Pascha Street | 3 | A1 |  |  |  | 0.01 | 0.002 | 0.35 | 2.1 | 0.59 | 1.35 | 0.004 | 0 | 0 | 0.06 | 0.001 |  |  | 0 | [10 empty] | 0 | München 1937.15 |  | AES | Group 16 | Fahlerz | [5 empty] | SAM 1968, vol. 2; Krause 2003, n° 15827
SAM 15828 | Spiraltutulus | spiral brooch | 519 | [5 empty] | Zamdorf, Enim-Pascha Street | 3 | A1 |  |  |  | 0.01 | 0.002 | 0.12 | 1.6 | 0.46 | 0.66 | 0.004 | 0 | 0 | 0.06 | 0.02 |  |  | 0 | [10 empty] | 0 | München 1937.17 |  | AES | Group 16 | Fahlerz | [5 empty] | SAM 1968, vol. 2; Krause 2003, n° 15828
SAM 15837 | Blechfragment | fragment of sheet | 501 | [5 empty] | Oberhaching | 4 | A2a |  |  |  | 0 | 0.02 | 0.3 | 1.05 | 0.61 | 0.11 | 0.02 | 0 | 0 | 0 | 0.02 |  |  | 0 | [10 empty] | 0 | München 1960.639876 |  | AES | Group 16 | Fahlerz | [5 empty] | SAM 1968, vol. 2; Krause 2003, n° 15837
SAM 15838 | Randleistenbeil, fragm., Typ ? | flanged axe, fragm., Type ? | 110 | [5 empty] | Bogenhausen | 5 | A2b |  |  |  | 4.5 | 0.04 | 1.45 | 0.31 | 0.18 | 0.91 | 0.007 | 0 | 0 | 0.005 | 0.001 |  |  | 0 | [10 empty] | 0 | München 1890.398 |  | AES | Group 16 | Bronze | [5 empty] | SAM 1968, vol. 2; Krause 2003, n° 15838
SAM 15839 | Randleistenbeil, Typ Langquaid | flanged axe, Langquaid type | 111 | [5 empty] | Türkengraben | 4 | A2a |  |  |  | 8.7 | 0.002 | 0.04 | 0.05 | 0.18 | 0.43 | 0.009 | 0 | 0 | 0 | 0 |  |  | 0 | [10 empty] | 0 | München IV 608 |  | AES | Group 8 | Bronze | [5 empty] | SAM 1968, vol. 2; Krause 2003, n° 15839
SAM 15840 | Randleistenbeil, Typ Langquaid | flanged axe, Langquaid type | 111 | [5 empty] | Türkengraben | 4 | A2a |  |  |  | 6.4 | 0 | 1.25 | 0.29 | 0.19 | 0.69 | 0.006 | 0 | 0 | 0 | 0.001 |  |  | 0 | [10 empty] | 0 | München A 486 |  | AES | Group 16 | Bronze | [5 empty] | SAM 1968, vol. 2; Krause 2003, n° 15840
SAM 15841 | Scheibennadel, verz. | disc-headed pin, decorated | 604 | [5 empty] | Lindwurmstrasse | 3 | A1 |  |  |  | 0 | 0.04 | 0.72 | 1.8 | 0.75 | 1.7 | 0.004 | 0 | 0 | 0.1 | 0.001 |  |  | 0 | [10 empty] | 0 | München (A 803b)884 |  | AES | Group 16 | Fahlerz | [5 empty] | SAM 1968, vol. 2; Krause 2003, n° 15841
SAM 15842 | Anhänger, verz. | pendant, decorated | 512 | [5 empty] | Lindwurmstrasse | 3 | A1 |  |  |  | 0.01 | 0.002 | 1.55 | 2.3 | 0.42 | 1.65 | 0.005 | 0 | 0 | 0.12 | 0.02 |  |  | 0 | [10 empty] | 0 | München 537(A 803c) |  | AES | Group 16 | Fahlerz | [5 empty] | SAM 1968, vol. 2; Krause 2003, n° 15842
SAM 15843 | Blechstreifen | metal strip | 501 | [5 empty] | Lindwurmstrasse | 3 | A1 |  |  |  | 0 | 0.04 | 0.29 | 0.008 | 0.03 | 0.01 | 0.011 | 0 | 0 | 0 | 0.02 |  |  | 0 | [10 empty] | 0 | München |  | AES | Group 2 | Arsenical copper | [5 empty] | SAM 1968, vol. 2; Krause 2003, n° 15843
SAM 15844 | Ringfragment | ringfragment | 404 | [5 empty] | Lindwurmstrasse | 3 | A1 |  |  |  | 0 | 0 | 1.5 | 1.8 | 0.53 | 0.02 | 0.069 | 0 | 0 | 0 | 0 |  |  | 0 | [10 empty] | 0 | München |  | AES | Group 12 | Fahlerz | [5 empty] | SAM 1968, vol. 2; Krause 2003, n° 15844
SAM 15845 | Noppenring, fragm. | bumped ring, fragm. | 413 | [5 empty] | Lindwurmstrasse | 3 | A1 |  |  |  | 6.3 | 0.002 | 0.29 | 0.2 | 0.01 | 0.2 | 0 | 0 | 0 | 0 | 0.03 |  |  | 0 | [10 empty] | 0 | München |  | AES | Group 14 | Bronze | [5 empty] | SAM 1968, vol. 2; Krause 2003, n° 15845
SAM 15846 | Ringfragment | ringfragment | 404 | [5 empty] | Lindwurmstrasse | 3 | A1 |  |  |  | 0.01 | 0 | 0.63 | 1.3 | 0.65 | 0.03 | 0.053 | 0 | 0 | 0 | 0.001 |  |  | 0 | [10 empty] | 0 | München |  | AES | Group 12 | Fahlerz | [5 empty] | SAM 1968, vol. 2; Krause 2003, n° 15846
SAM 15847 | Spiraltutulus | spiral brooch | 519 | [5 empty] | Lindwurmstrasse | 3 | A1 |  |  |  | 0.01 | 0 | 0.25 | 1.6 | 0.6 | 1.65 | 0.0002 | 0 | 0 | 0.08 | 0.001 |  |  | 0 | [10 empty] | 0 | München |  | AES | Group 16 | Fahlerz | [5 empty] | SAM 1968, vol. 2; Krause 2003, n° 15847
SAM 15848 | Spiraltutulus | spiral brooch | 519 | [5 empty] | Lindwurmstrasse | 3 | A1 |  |  |  | 0 | 0 | 0.93 | 0.78 | 0.46 | 0 | 0.03 | 0 | 0 | 0 | 0.001 |  |  | 0 | [10 empty] | 0 | München |  | AES | Group 12 | Fahlerz | [5 empty] | SAM 1968, vol. 2; Krause 2003, n° 15848
SAM 15849 | Scheibennadel, verz. | disc-headed pin, decorated | 604 | [5 empty] | Lindwurmstrasse | 3 | A1 |  |  |  | 0.01 | 0 | 1.65 | 2.3 | 0.59 | 3.8 | 0.0002 | 0 | 0 | 0.19 | 0 |  |  | 0 | [10 empty] | 0 | München (A 803a)906 |  | AES | Group 16 | Fahlerz | [5 empty] | SAM 1968, vol. 2; Krause 2003, n° 15849
SAM 15850 | Spiralarmring | Spiralarmring | 409 | [5 empty] | Lindwurmstrasse | 3 | A1 |  |  |  | 0.01 | 0.002 | 1.1 | 3.2 | 0.85 | 2.6 | 0.011 | 0 | 0 | 0.14 | 0.001 |  |  | 0 | [10 empty] | 0 | München (A 803f)908 |  | AES | Group 16 | Fahlerz | [5 empty] | SAM 1968, vol. 2; Krause 2003, n° 15850
SAM 15851 | Spiralarmring | Spiralarmring | 409 | [5 empty] | Lindwurmstrasse | 3 | A1 |  |  |  | 0.01 | 0 | 0.34 | 1.95 | 0.76 | 1.2 | 0.0002 | 0 | 0 | 0.05 | 0 |  |  | 0 | [10 empty] | 0 | München (A 803f)910 |  | AES | Group 16 | Fahlerz | [5 empty] | SAM 1968, vol. 2; Krause 2003, n° 15851
SAM 15852 | Spiralarmring | Spiralarmring | 409 | [5 empty] | Lindwurmstrasse | 3 | A1 |  |  |  | 0.01 | 0 | 1.6 | 3 | 0.56 | 2.2 | 0.006 | 0.0002 | 0 | 0.43 | 0.02 |  |  | 0 | [10 empty] | 0 | München (A 803f) 912 |  | AES | Group 16 | Fahlerz | [5 empty] | SAM 1968, vol. 2; Krause 2003, n° 15852
SAM 15853 | Randleistenbeil, Typ Langquaid / sächsischer Typ | flanged axe, Langquaid type / Saxony typee | 111 | [5 empty] | Malching II | 4 | A2a |  |  |  | 7.6 | 0.002 | 1.3 | 0.13 | 0.12 | 0.53 | 0.008 | 0 | 0 | 0 | 0.001 |  |  | 0 | [10 empty] | 0 | München 1893.6 |  | AES | Group 16 | Bronze | [5 empty] | SAM 1968, vol. 2; Krause 2003, n° 15853
SAM 15854 | Randleistenbeil, Typ Langquaid / sächsischer Typ | flanged axe, Langquaid type / Saxony typee | 110 | [5 empty] | Malching II | 4 | A2a |  |  |  | 10 | 0.002 | 1.35 | 0.2 | 0.16 | 0.52 | 0.014 | 0 | 0 | 0 | 0.001 |  |  | 0 | [10 empty] | 0 | München 1893.66 |  | AES | Group 16 | Bronze | [5 empty] | SAM 1968, vol. 2; Krause 2003, n° 15854
SAM 15871 | Randleistenbeil, Typ Riquewihr n. Abels ? | flanged axe, Riquewihr in Abels type ? | 111 | [5 empty] | Inn river | 4 | A2a |  |  |  | 8.4 | 0.002 | 1.5 | 0.26 | 0.14 | 0.57 | 0.0002 | 0 | 0 | 0 | 0.02 |  |  | 0 | [10 empty] | 0 | München 1950.17 |  | AES | Group 16 | Bronze | [5 empty] | SAM 1968, vol. 2; Krause 2003, n° 15871
SAM 15878 | Spiraltutulus | spiral brooch | 519 | [5 empty] | Hochhaus | 3 | A1 |  |  |  | 0.01 | 0.002 | 0.42 | 1.7 | 0.66 | 1.2 | 0.0002 | 0 | 0.002 | 0.08 | 0.001 |  |  | 0 | [10 empty] | 0 | München 1955.210 |  | AES | Group 16 | Fahlerz | [5 empty] | SAM 1968, vol. 2; Krause 2003, n° 15878
SAM 15879 | Randleistenbeil, Typ Langquaid I ? | flanged axe, Langquaid type I ? | 111 | [5 empty] | Gutharting | 4 | A2a |  |  |  | 6.3 | 0 | 0.7 | 0.06 | 0.01 | 0.84 | 0.0002 | 0 | 0 | 0 | 0.001 |  |  | 0 | [10 empty] | 0 | München 1922. 79 |  | AES | Group 11 | Bronze | [5 empty] | SAM 1968, vol. 2; Krause 2003, n° 15879
SAM 15880 | Spiralröllchen | spiral | 417 | [5 empty] | Oberes Feld | 3 | A1 |  |  |  | 0 | 0.15 | 0.14 | 0.98 | 0.14 | 0.76 | 0.0002 | 0 | 0 | 0 | 0.02 |  |  | 0 | [10 empty] | 0 | München 1918.6 |  | AES | Group 16 | Fahlerz | [5 empty] | SAM 1968, vol. 2; Krause 2003, n° 15880
SAM 15881 | Spiraltutulus, kl. | spiral brooch, small | 519 | [5 empty] | Kronwinkl | 3 | A1 |  |  |  | 0.01 | 0.002 | 0.85 | 2.4 | 0.49 | 1.6 | 0.0002 | 0.0002 | 0 | 0.25 | 0.001 |  |  | 0 | [10 empty] | 0 | München 1957.188 |  | AES | Group 16 | Fahlerz | [5 empty] | SAM 1968, vol. 2; Krause 2003, n° 15881
SAM 15886 | Dolch, 4 Niete, trapezf. | dagger, 4 rivets, trapezf. | 212 | [5 empty] | Untermenzing | 5 | A2b |  |  |  | 4.5 | 0.002 | 0.66 | 0.29 | 0.05 | 0.92 | 0 | 0 | 0 | 0 | 0.03 |  |  | 0 | [10 empty] | 0 | München lV 131 |  | AES | Group 14 | Bronze | [5 empty] | SAM 1968, vol. 2; Krause 2003, n° 15886
SAM 15887 | Nadel, Kopfscheibe verz. | disc-headed pin decorated | 623 | [5 empty] | Untermenzing | 5 | A2b |  |  |  | 6.1 | 0 | 0.76 | 0.32 | 0.04 | 1.1 | 0 | 0 | 0 | 0 | 0.02 |  |  | 0 | [10 empty] | 0 | München IV 132 |  | AES | Group 14 | Bronze | [5 empty] | SAM 1968, vol. 2; Krause 2003, n° 15887
SAM 15894 | blade, 4 rivets | blade, 4 rivets | 212 | [5 empty] | Altheim I | 4 | A2a |  |  |  | 4.5 | 0.002 | 0.98 | 0.13 | 0.03 | 0.56 | 0.0002 | 0 | 0 | 0 | 0.02 |  |  | 0 | [10 empty] | 0 | München, 1938. 162 |  | AES | Group 14 | Bronze | [5 empty] | SAM 1968, vol. 2; Krause 2003, n° 15894
SAM 15895 | Nadel, Schaft gewellt, Typ Regelsbrunn? | needle, wavy stem, Regelsbrunn type? | 616 | [5 empty] | Altheim I | 5 | A2b |  |  |  | 6.7 | 0.002 | 0.63 | 0.43 | 0.05 | 0.48 | 0.01 | 0 | 0 | 0 | 0.02 |  |  | 0 | [10 empty] | 0 | München, 1938.17 |  | AES | Group 14 | Bronze | [5 empty] | SAM 1968, vol. 2; Krause 2003, n° 15895
SAM 159 | Spangenbarren | Spangenbarren | 704 | [5 empty] | Krumbach | 4 | A2a |  |  |  | 0.54 | 0.07 | 1.25 | 1.45 | 0.01 | 1.6 | 0 | 0 | 0 | 0 | 0.001 |  |  | 0 | [10 empty] | 0 | München, Stslg. 522 |  | AES | Group 14 | Fahlerz | [5 empty] | SAM 1960; Krause 2003, n° 159
SAM 15907 | Flachbeil | flat axe | 104 | [5 empty] | between Grafrath and Wildenroth | 22 | CA |  |  |  | 0 | 0 | 0.04 | 0.002 | 0.002 | 0 | 0.0002 | 0 | 0 | 0 | 0 |  |  | 0 | [10 empty] | 0 | München H.V.8628 |  | AES | Group 1 | Copper | [5 empty] | SAM 1968, vol. 2; Krause 2003, n° 15907
SAM 15910 | Randleistenbeil, Typ Langquaid | flanged axe, Langquaid type | 111 | [5 empty] | Schönramer Filz, Ringham | 4 | A2a |  |  |  | 10 | 0.36 | 0.41 | 0.23 | 0.05 | 0.21 | 0.0002 | 0 | 0 | 0 | 0.001 |  |  | 0 | [10 empty] | 0 | München, 1924: 1 |  | AES | Group 14 | Bronze | [5 empty] | SAM 1968, vol. 2; Krause 2003, n° 15910
SAM 15911 | Randleistenbeil, Typ Langquaid | flanged axe, Langquaid type | 111 | [5 empty] | Schönramer Filz, Ringham | 4 | A2a |  |  |  | 10 | 0 | 0.04 | 0.002 | 0.002 | 0.09 | 0.0002 | 0 | 0 | 0 | 0 |  |  | 0 | [10 empty] | 0 | München, 1924: 2 |  | AES | Group 5 | Bronze | [5 empty] | SAM 1968, vol. 2; Krause 2003, n° 15911
SAM 15912 | Randleistenbeil, Typ Langquaid II | flanged axe, Langquaid type II | 111 | [5 empty] | Laufen at Salzach | 4 | A2a |  |  |  | 10 | 0 | 0.02 | 0.009 | 0.002 | 0.08 | 0.0002 | 0 | 0 | 0 | 0.001 |  |  | 0 | [10 empty] | 0 | München 1920.3 |  | AES | Group 1 | Bronze | [5 empty] | SAM 1968, vol. 2; Krause 2003, n° 15912
SAM 15913 | Armspirale, 3 Windungen | Armspiral, 3 winds | 409 | [5 empty] | Gilching | 3 | A1 |  |  |  | 0.03 | 0 | 0.98 | 4.6 | 0.72 | 2.1 | 0.004 | 0 | 0 | 0.1 | 0.001 |  |  | 0 | [10 empty] | 0 | München 1926.3,4 |  | AES | Group 16 | Fahlerz | [5 empty] | SAM 1968, vol. 2; Krause 2003, n° 15913
SAM 16 | Ösenringbarren | Ösenringbarren | 702 | [5 empty] | Aschering | 3 | A1 |  |  |  | 0 | 0.002 | 3.5 | 2 | 0.8 | 0 | 0.1 | 0 | 0 | 0 | 0.02 |  |  | 0 | [10 empty] | 0 | München, Stslg. 1921:8 |  | AES | Group 12 | Fahlerz | [5 empty] | SAM 1960; Krause 2003, n° 16
SAM 160 | Spangenbarren | Spangenbarren | 704 | [5 empty] | Krumbach | 4 | A2a |  |  |  | 0 | 0 | 1.1 | 2 | 0.4 | 0.5 | 0.1 | 0 | 0 | 0 | 0.14 |  |  | 0 | [10 empty] | 0 | München, Stslg. 522 |  | AES | Group 16 | Fahlerz | [5 empty] | SAM 1960; Krause 2003, n° 160
SAM 161 | Spangenbarren | Spangenbarren | 704 | [5 empty] | Krumbach | 4 | A2a |  |  |  | 0.56 | 2.5 | 1.2 | 0.1 | 0.01 | 0.88 | 0.0002 | 0 | 0 | 0 | 0.001 |  |  | 0 | [10 empty] | 0 | München, Stslg. 522 |  | AES | Group 14 | Fahlerz | [5 empty] | SAM 1960; Krause 2003, n° 161
SAM 162 | Spangenbarren | Spangenbarren | 704 | [5 empty] | Krumbach | 4 | A2a |  |  |  | 0 | 0.002 | 0.15 | 0.08 | 0.005 | 0.21 | 0 | 0 | 0 | 0 | 0.15 |  |  | 0 | [10 empty] | 0 | München, Stslg. 522 |  | AES | Group 11 | Fahlerz | [5 empty] | SAM 1960; Krause 2003, n° 162
SAM 16523 | Flachbeil | flat axe | 104 | [5 empty] | Le petit Ban | 3 | A1 |  |  |  | 0 | 0 | 0.14 | 0.02 | 0.02 | 0.002 | 0.0002 | 0 | 0 | 0 | 0 |  |  | 0 | [10 empty] | 0 | Fribourg 9001755 |  | AES | Group 2 | Arsenical copper | [5 empty] | SAM 1968, vol. 2; Krause 2003, n° 16523
SAM 16524 | Flachbeil | flat axe | 104 | [5 empty] | Le petit Ban | 3 | A1 |  |  |  | 0 | 0 | 0.36 | 0.006 | 0.005 | 0 | 0.0002 | 0 | 0 | 0 | 0 |  |  | 0 | [10 empty] | 0 | Fribourg 9003757 |  | AES | Group 2 | Arsenical copper | [5 empty] | SAM 1968, vol. 2; Krause 2003, n° 16524
SAM 16525 | Flachbeil | flat axe | 112 | [5 empty] | Vully-le-Bas | 4 | A2a |  |  |  | 0.16 | 0.005 | 0.26 | 0.89 | 0.37 | 0.5 | 0 | 0 | 0 | 0 | 0.001 |  |  | 0 | [10 empty] | 0 | Fribourg 9002759 |  | AES | Group 16 | Fahlerz | [5 empty] | SAM 1968, vol. 2; Krause 2003, n° 16525
SAM 16526 | Anhänger, Tierzahnimitation | pendant, animal tooth imitation | 507 | [5 empty] | St. Blaise | 25 | CA |  |  |  | 0 | 0.05 | 0.1 | 1.2 | 0.79 | 0.001 | 0.001 | 0 | 0 | 0 | 0.02 |  |  | 0 | [10 empty] | 0 | Neuchâtel, 302761 |  | AES | Group 12 | Fahlerz | [5 empty] | SAM 1968, vol. 2; Krause 2003, n° 16526
SAM 16528 | Spangenbarren | Spangenbarren | 704 | [5 empty] | Uttenweiler | 4 | A2a |  |  |  | 0.02 | 0 | 0.62 | 0.49 | 0.01 | 0.6 | 0 | 0 | 0 | 0 | 0.02 |  |  | 0 | [10 empty] | 0 | Stuttgart A 36/9766 |  | AES | Group 14 | Fahlerz | [5 empty] | SAM 1968, vol. 2; Krause 2003, n° 16528
SAM 16529 | Spangenbarren | Spangenbarren | 704 | [5 empty] | Uttenweiler | 4 | A2a |  |  |  | 0.02 | 0 | 0.58 | 0.3 | 0.01 | 0.73 | 0 | 0 | 0 | 0 | 0.02 |  |  | 0 | [10 empty] | 0 |  |  | AES | Group 14 | Fahlerz | [5 empty] | SAM 1968, vol. 2; Krause 2003, n° 16529
SAM 16530 | Spangenbarren | Spangenbarren | 704 | [5 empty] | Uttenweiler | 4 | A2a |  |  |  | 0.29 | 0.17 | 1.5 | 3 | 0.54 | 0.14 | 0.08 | 0 | 0 | 0 | 0.02 |  |  | 0 | [10 empty] | 0 | Stuttgart |  | AES | Group 16 | Fahlerz | [5 empty] | SAM 1968, vol. 2; Krause 2003, n° 16530
SAM 16600 | Flachbeil | flat axe | 104 | [5 empty] | Insel Werd | 22 | CA |  |  |  | 0 | 0.12 | 0.002 | 0.04 | 0.1 | 0 | 0.008 | 0 | 0 | 0 | 0 |  |  | 0 | [10 empty] | 0 | Fraunfeld, 9366 |  | AES | Group 4 | Fahlerz | [5 empty] | SAM 1968, vol. 2; Krause 2003, n° 16600
SAM 17 | Ösenringbarren | Ösenringbarren | 702 | [5 empty] | Aschering | 3 | A1 |  |  |  | 0 | 0.002 | 3.5 | 2 | 0.5 | 0.005 | 0.03 | 0 | 0 | 0 | 0.001 |  |  | 0 | [10 empty] | 0 | München, Stslg. 1921:8 |  | AES | Group 12 | Fahlerz | [5 empty] | SAM 1960; Krause 2003, n° 17
SAM 176 | Halsring | collar | 403 | [5 empty] | Tuttlingen-Ludwigsta | 4 | A2a |  |  |  | 0 | 0 | 2.1 | 1.2 | 0.5 | 0 | 0.1 | 0 | 0 | 0 | 0.001 |  |  | 0 | [10 empty] | 0 | Stuttgart, WLM A 720 |  | AES | Group 12 | Fahlerz | [5 empty] | SAM 1960; Krause 2003, n° 176
SAM 177 | Dreiarmnadel | three arms pin | 614 | [5 empty] | Tuttlingen-Ludwigsta | 4 | A2a |  |  |  | 4 | 0 | 0.1 | 0.18 | 0.17 | 0.07 | 0.01 | 0 | 0 | 0 | 0.1 |  |  | 0 | [10 empty] | 0 | Stuttgart, WLM A 720 |  | AES | Group 12 | Bronze | [5 empty] | SAM 1960; Krause 2003, n° 177
SAM 17869 | Blechtutulus | flat brooch | 518 | [5 empty] | Lager Lechfeld | 3 | A1 |  |  |  | 0.16 | 0 | 0.19 | 0.3 | 1.1 | 0.002 | 0.0002 | 0 | 0 | 0 | 0.001 |  |  | 0 | [10 empty] | 0 | Augsburg VF 1480c-387 |  | AES | Group 12 | Fahlerz | [5 empty] | SAM 1968, vol. 2; Krause 2003, n° 17869
SAM 17870 | Blechtutulus | flat brooch | 518 | [5 empty] | Lager Lechfeld | 3 | A1 |  |  |  | 0 | 0 | 0.13 | 0.32 | 0.77 | 0.31 | 0.0002 | 0 | 0 | 0 | 0.001 |  |  | 0 | [10 empty] | 0 | Augsburg VF 1480c-189 |  | AES | Group 16 | Fahlerz | [5 empty] | SAM 1968, vol. 2; Krause 2003, n° 17870
SAM 18 | Ösenringbarren | Ösenringbarren | 702 | [5 empty] | Aschering | 3 | A1 |  |  |  | 0 | 0 | 3.5 | 2 | 0.7 | 0.005 | 0.1 | 0 | 0 | 0 | 0.001 |  |  | 0 | [10 empty] | 0 | München, Stslg. 1921:8 |  | AES | Group 12 | Fahlerz | [5 empty] | SAM 1960; Krause 2003, n° 18
SAM 18018 | Spangenbarren, fragm. | Spangenbarren, fragm. | 704 | [5 empty] | Uttenweiler | 4 | A2a |  |  |  | 0 | 0 | 1.2 | 2.6 | 0.41 | 0 | 0.044 | 0 | 0 | 0 | 0 |  |  | 0 | [10 empty] | 0 | Stuttgart A 39/37111 |  | AES | Group 12 | Fahlerz | [5 empty] | SAM 1968, vol. 2; Krause 2003, n° 18018
SAM 18019 | Spangenbarren, fragm. | Spangenbarren, fragm. | 704 | [5 empty] | Uttenweiler | 4 | A2a |  |  |  | 0.01 | 0.37 | 3 | 2.3 | 0.23 | 0.54 | 0.009 | 0 | 0 | 0.02 | 0.001 |  |  | 0 | [10 empty] | 0 | Stuttgart A 39/37113 |  | AES | Group 16 | Fahlerz | [5 empty] | SAM 1968, vol. 2; Krause 2003, n° 18019
SAM 18020 | Spangenbarren, fragm. | Spangenbarren, fragm. | 704 | [5 empty] | Uttenweiler | 4 | A2a |  |  |  | 0 | 0 | 1.5 | 1.65 | 0.5 | 0.002 | 0.056 | 0 | 0 | 0 | 0 |  |  | 0 | [10 empty] | 0 | Stuttgart A 39/37115 |  | AES | Group 12 | Fahlerz | [5 empty] | SAM 1968, vol. 2; Krause 2003, n° 18020
SAM 18021 | Spangenbarren, fragm. | Spangenbarren, fragm. | 704 | [5 empty] | Uttenweiler | 4 | A2a |  |  |  | 0 | 0.19 | 3.7 | 2.2 | 0.25 | 0.73 | 0.008 | 0 | 0 | 0 | 0 |  |  | 0 | [10 empty] | 0 | Stuttgart A 39/37117 |  | AES | Group 16 | Fahlerz | [5 empty] | SAM 1968, vol. 2; Krause 2003, n° 18021
SAM 18022 | Spangenbarren, fragm. | Spangenbarren, fragm. | 704 | [5 empty] | Uttenweiler | 4 | A2a |  |  |  | 0.01 | 0.01 | 0.92 | 0.17 | 0.005 | 1.6 | 0 | 0 | 0 | 0.07 | 0.03 |  |  | 0 | [10 empty] | 0 | Stuttgart A 39/37119 |  | AES | Group 14 | Fahlerz | [5 empty] | SAM 1968, vol. 2; Krause 2003, n° 18022
SAM 18029 | chisel | chisel | 134 | [5 empty] | Gerolfingen | 22 | CA |  |  |  | 0 | 0 | 0.61 | 0.006 | 0.002 | 0 | 0.0002 | 0 | 0 | 0 | 0 |  |  | 0 | [10 empty] | 0 | Colmar, 8998 |  | AES | Group 2 | Arsenical copper | [5 empty] | SAM 1968, vol. 2; Krause 2003, n° 18029
SAM 182 | Randleistenbeil, Typ Salez (2 An.) | flanged axe, Salez type (2 An.) | 110 | [5 empty] | Mengen | 3 | A1 |  |  |  | 0.01 | 1.6 | 1.62 | 1.65 | 0.21 | 2.7 | 0.01 | 0.03 | 0.002 | 0.05 | 0.2 |  |  | 0 | [10 empty] | 0 | Stuttgart, WLM A 216b | Au++ | AES | Group 16 | Fahlerz | [5 empty] | SAM 1960; Krause 2003, n° 182
SAM 183 | Randleistenbeil, Typ Salez (2 An.) | flanged axe, Salez type (2 An.) | 110 | [5 empty] | Mengen | 3 | A1 |  |  |  | 0.01 | 1.6 | 1.71 | 1.65 | 0.2 | 2.6 | 0.001 | 0.03 | 0.002 | 0.05 | 0.01 |  |  | 0 | [10 empty] | 0 | Stuttgart, WLM A 216b | Au++ | AES | Group 16 | Fahlerz | [5 empty] | SAM 1960; Krause 2003, n° 183
SAM 184 | Pfriem | awl | 806 | [5 empty] | Mettenheim | 25 | CA |  |  |  | 0.03 | 0.28 | 0.58 | 0.009 | 0.16 | 0.05 | 0.013 | 0 | 0 | 0 | 0 |  |  | 0 | [10 empty] | 0 | München, Stslg. 1939/35 |  | AES | Group 9 | Fahlerz | [5 empty] | SAM 1960; Krause 2003, n° 184
SAM 18405 | Randleistenbeil, Typ Salez | flanged axe, Salez type | 110 | [5 empty] | Bodnegg | 3 | A1 |  |  |  | 0.02 | 0 | 0.21 | 0.72 | 0.6 | 0.15 | 0.007 | 0 | 0 | 0 | 0 |  |  | 0 | [10 empty] | 0 | Stuttgart A 33/161 |  | AES | Group 16 | Fahlerz | [5 empty] | SAM 1968, vol. 2; Krause 2003, n° 18405
SAM 18407 | Randleistenbeil, Typ Salez, Var. B | flanged axe, Salez type, Var. B | 110 | [5 empty] | Riedlingen | 3 | A1 |  |  |  | 0.01 | 0.97 | 1.6 | 4.8 | 0.8 | 1.6 | 0.012 | 0 | 0 | 0.005 | 0 |  |  | 0 | [10 empty] | 0 | Stuttgart A 3128815 |  | AES | Group 16 | Fahlerz | [5 empty] | SAM 1968, vol. 2; Krause 2003, n° 18407
SAM 18409 | Randleistenbeil, , Type Langquaid | flanged axe, Langquaid type | 111 | [5 empty] | Maurach | 4 | A2a |  |  |  | 0 | 0 | 0.12 | 0.22 | 0.16 | 0.002 | 0.012 | 0 | 0 | 0 | 0 |  |  | 0 | [10 empty] | 0 | Stuttgart, A 3091 |  | AES | Group 12 | Fahlerz | [5 empty] | SAM 1968, vol. 2; Krause 2003, n° 18409
SAM 18410 | Randleistenbeil, Typ Langquaid | flanged axe, Langquaid type | 111 | [5 empty] | Unteruhldingen | 4 | A2a |  |  |  | 8.4 | 0.002 | 0.56 | 0.38 | 0.28 | 0.4 | 0.011 | 0 | 0 | 0 | 0.001 |  |  | 0 | [10 empty] | 0 | Stuttgart |  | AES | Group 16 | Bronze | [5 empty] | SAM 1968, vol. 2; Krause 2003, n° 18410
SAM 18412 | Vollgriffdolch, verz., Griff | metal-hilted dagger, decorated, handle | 204 | [5 empty] | Diessbach | 4 | A2a |  |  |  | 10 | 0.31 | 0.47 | 0.3 | 0.31 | 0.24 | 0.015 | 0 | 0 | 0 | 0.02 |  |  | 0 | [10 empty] | 0 | Bern 45097826 |  | AES | Group 16 | Bronze | [5 empty] | SAM 1968, vol. 2; Krause 2003, n° 18412
SAM 18413 | Vollgriffdolch, Klinge | metal-hilted dagger, blade | 206 | [5 empty] | Diessbach | 4 | A2a |  |  |  | 8.6 | 0.13 | 0.41 | 0.38 | 0.43 | 0.29 | 0.011 | 0 | 0 | 0 | 0.02 |  |  | 0 | [10 empty] | 0 | Bern 45097828 |  | AES | Group 16 | Bronze | [5 empty] | SAM 1968, vol. 2; Krause 2003, n° 18413
SAM 18414 | Niet v.SAMNR.18412 | rivet v.SAMNR.18412 | 205 | [5 empty] | Diessbach | 4 | A2a |  |  |  | 7.7 | 0.05 | 0.9 | 0.8 | 0.55 | 0.31 | 0.025 | 0 | 0 | 0 | 0 |  |  | 0 | [10 empty] | 0 | Bern 45097830 |  | AES | Group 16 | Bronze | [5 empty] | SAM 1968, vol. 2; Krause 2003, n° 18414
SAM 18421 | Spangenbarren | Spangenbarren | 704 | [5 empty] | Uttenweiler | 4 | A2a |  |  |  | 6.3 | 0.4 | 3.35 | 2.2 | 0.3 | 0.62 | 0.008 | 0 | 0 | 0.005 | 0.02 |  |  | 0 | [10 empty] | 0 |  |  | AES | Group 16 | Bronze | [5 empty] | SAM 1968, vol. 2; Krause 2003, n° 18421
SAM 185 | Spangenbarren | Spangenbarren | 704 | [5 empty] | Piusheim | 4 | A2a |  |  |  | 0.01 | 0.025 | 0.5 | 0.12 | 0.005 | 0.42 | 0 | 0.0003 | 0 | 0.005 | 0.5 |  |  | 0 | [10 empty] | 0 | München, PStslg. 1916.1 | Pb <0.05 | AES | Group 14 | Fahlerz | [5 empty] | SAM 1960; Krause 2003, n° 185
SAM 186 | Spangenbarren | Spangenbarren | 704 | [5 empty] | Piusheim | 4 | A2a |  |  |  | 0.22 | 0.5 | 2 | 2 | 0.6 | 0.19 | 0.1 | 0 | 0 | 0 | 0.001 |  |  | 0 | [10 empty] | 0 | München, PStslg. 1916.1 |  | AES | Group 16 | Fahlerz | [5 empty] | SAM 1960; Krause 2003, n° 186
SAM 187 | Spangenbarren | Spangenbarren | 704 | [5 empty] | Piusheim | 4 | A2a |  |  |  | 0 | 0 | 2.1 | 2.8 | 0.6 | 0.09 | 0.1 | 0 | 0 | 0 | 0.001 |  |  | 0 | [10 empty] | 0 | München, PStslg. 1916.1 |  | AES | Group 12 | Fahlerz | [5 empty] | SAM 1960; Krause 2003, n° 187
SAM 188 | Spangenbarren | Spangenbarren | 704 | [5 empty] | Piusheim | 4 | A2a |  |  |  | 0 | 0 | 2.5 | 2.1 | 0.7 | 0.002 | 0.1 | 0 | 0 | 0 | 0 |  |  | 0 | [10 empty] | 0 | München, PStslg. 1916.1 |  | AES | Group 12 | Fahlerz | [5 empty] | SAM 1960; Krause 2003, n° 188
SAM 189 | Spangenbarren | Spangenbarren | 704 | [5 empty] | Piusheim | 4 | A2a |  |  |  | 1.2 | 0 | 0.15 | 0.08 | 0.005 | 0.07 | 0 | 0 | 0 | 0 | 0 |  |  | 0 | [10 empty] | 0 | München, PStslg. 1916.1 |  | AES | Group 2 | Bronze | [5 empty] | SAM 1960; Krause 2003, n° 189
SAM 19 | Ösenringbarren | Ösenringbarren | 702 | [5 empty] | Aschering | 3 | A1 |  |  |  | 0.01 | 0.002 | 0.52 | 0.35 | 0.1 | 0.45 | 0.002 | 0 | 0 | 0.03 | 0.06 |  |  | 0 | [10 empty] | 0 | München, Stslg. 1921:8 |  | AES | Group 16 | Fahlerz | [5 empty] | SAM 1960; Krause 2003, n° 19
SAM 192 | Griffzungendolch, Spitze abgebr. | grip-tongue dagger, tanged dagger | 215 | [5 empty] | Moosinning | 25 | CA |  |  |  | 0.01 | 1.14 | 0.06 | 0.05 | 0.23 | 0.4 | 0.03 | 0 | 0.3 | 0.008 | 0.07 |  |  | 0 | [10 empty] | 0 | München, Stslg. 1926/15 |  | AES | Group 8 | Fahlerz | [5 empty] | SAM 1960; Krause 2003, n° 192
SAM 193 | Ösenringbarren | Ösenringbarren | 702 | [5 empty] | Mühlhausen | 3 | A1 |  |  |  | 0 | 0 | 1.35 | 1.9 | 2 | 0 | 0.1 | 0 | 0 | 0 | 0 |  |  | 0 | [10 empty] | 0 | München, Stslg. H.V. 32-34 | Ag>1.5 | AES | Group 12 | Fahlerz | [5 empty] | SAM 1960; Krause 2003, n° 193
SAM 194 | Ösenringbarren | Ösenringbarren | 702 | [5 empty] | Mühlhausen | 3 | A1 |  |  |  | 0 | 0 | 1.3 | 1.6 | 2 | 0 | 0.1 | 0 | 0 | 0 | 0 |  |  | 0 | [10 empty] | 0 | München, Stslg. H.V. 32-34 | Ag>1.5 | AES | Group 12 | Fahlerz | [5 empty] | SAM 1960; Krause 2003, n° 194
SAM 195 | Ösenringbarren | Ösenringbarren | 702 | [5 empty] | Mühlhausen | 3 | A1 |  |  |  | 0 | 0 | 3.5 | 0.5 | 0.6 | 0.005 | 0.1 | 0 | 0 | 0 | 0.001 |  |  | 0 | [10 empty] | 0 | München, Stslg. H.V. 32-34 |  | AES | Group 12 | Fahlerz | [5 empty] | SAM 1960; Krause 2003, n° 195
SAM 196 | Spangenbarren | Spangenbarren | 704 | [5 empty] | Luitpoldpark | 4 | A2a |  |  |  | 0 | 0 | 1.55 | 1.9 | 0.6 | 0 | 0.1 | 0 | 0 | 0 | 0 |  |  | 0 | [10 empty] | 0 | München, Stslg. 1928:33 |  | AES | Group 12 | Fahlerz | [5 empty] | SAM 1960; Krause 2003, n° 196
SAM 197 | Spangenbarren | Spangenbarren | 704 | [5 empty] | Luitpoldpark | 4 | A2a |  |  |  | 0 | 0 | 2 | 1.65 | 0.55 | 0 | 0.1 | 0.0003 | 0 | 0 | 0 |  |  | 0 | [10 empty] | 0 | München, Stslg. 1928:33 |  | AES | Group 12 | Fahlerz | [5 empty] | SAM 1960; Krause 2003, n° 197
SAM 198 | Spangenbarren | Spangenbarren | 704 | [5 empty] | Luitpoldpark | 4 | A2a |  |  |  | 0.01 | 0.1 | 2.9 | 0.55 | 0.25 | 3 | 0.01 | 0 | 0 | 0.008 | 0 |  |  | 0 | [10 empty] | 0 | München, Stslg. 1928:33 |  | AES | Group 16 | Fahlerz | [5 empty] | SAM 1960; Krause 2003, n° 198
SAM 199 | Spangenbarren | Spangenbarren | 704 | [5 empty] | Luitpoldpark | 4 | A2a |  |  |  | 0 | 0 | 2.5 | 1.85 | 0.6 | 0.002 | 0.1 | 0 | 0 | 0 | 0 |  |  | 0 | [10 empty] | 0 | München, Stslg. 1928:33 |  | AES | Group 12 | Fahlerz | [5 empty] | SAM 1960; Krause 2003, n° 199
SAM 20 | Ösenringbarren | Ösenringbarren | 702 | [5 empty] | Aschering | 3 | A1 |  |  |  | 0 | 0.002 | 3.5 | 2 | 0.7 | 0.005 | 0.1 | 0 | 0 | 0 | 0.001 |  |  | 0 | [10 empty] | 0 | München, Stslg. 1921:8 |  | AES | Group 12 | Fahlerz | [5 empty] | SAM 1960; Krause 2003, n° 20
SAM 200 | Spangenbarren | Spangenbarren | 704 | [5 empty] | Luitpoldpark | 4 | A2a |  |  |  | 0 | 0 | 1.95 | 2.7 | 0.6 | 0 | 0.1 | 0 | 0 | 0 | 0 |  |  | 0 | [10 empty] | 0 | München, Stslg. 1928:33 |  | AES | Group 12 | Fahlerz | [5 empty] | SAM 1960; Krause 2003, n° 200
SAM 20079 | Ösenringbarren | Ösenringbarren | 702 | [5 empty] | Reut | 3 | A1 |  |  |  | 0 | 0 | 1.25 | 1.2 | 0.5 | 0.05 | 0.055 | 0 | 0 | 0 | 0.001 |  |  | 0 | [10 empty] | 0 | Karlsruhe, BLM C 7077/1675 |  | AES | Group 12 | Fahlerz | [5 empty] | SAM 1968, vol. 2; Krause 2003, n° 20079
SAM 20080 | Ösenringbarren | Ösenringbarren | 702 | [5 empty] | Reut | 3 | A1 |  |  |  | 0 | 0 | 1.05 | 1.15 | 0.47 | 0.05 | 0.048 | 0 | 0 | 0 | 0.02 |  |  | 0 | [10 empty] | 0 | Karlsruhe, BLM C 7077/2677 |  | AES | Group 12 | Fahlerz | [5 empty] | SAM 1968, vol. 2; Krause 2003, n° 20080
SAM 20086 | Flachbeil mit leichten Randleisten | flat axe with lightly flanged | 104 | [5 empty] | Schachenhorn | 20 | 20 |  |  |  | 0 | 0 | 0.36 | 0.002 | 0.06 | 0.002 | 0.008 | 0 | 0 | 0 | 0 |  |  | 0 | [10 empty] | 0 | Karlsruhe, BLM C 5343 |  | AES | Group 2 | Arsenical copper | [5 empty] | SAM 1968, vol. 2; Krause 2003, n° 20086
SAM 201 | Spangenbarren | Spangenbarren | 704 | [5 empty] | Luitpoldpark | 4 | A2a |  |  |  | 0.01 | 0.05 | 3 | 0.3 | 0.32 | 2.3 | 0.01 | 0 | 0 | 0.008 | 0.11 |  |  | 0 | [10 empty] | 0 | München, Stslg. 1928:33 | Pb <0.1 | AES | Group 16 | Fahlerz | [5 empty] | SAM 1960; Krause 2003, n° 201
SAM 20112 | Schaftlochaxt, fragm. | shaft-hole axe, frag. | 122 | [5 empty] | Este | 4 | A2a |  |  |  | 0.94 | 7.5 | 1.05 | 1.05 | 0.57 | 0.03 | 0.085 | 0 | 0.2 | 0 | 0.05 |  |  | 0 | [10 empty] | 0 | Rom, Pigorini 56755738 | Pb>>5; Fe+++ | AES | Group 12 | Fahlerz | [5 empty] | SAM 1968, vol. 2; Krause 2003, n° 20112
SAM 202 | Spangenbarren | Spangenbarren | 704 | [5 empty] | Luitpoldpark | 4 | A2a |  |  |  | 0.01 | 0 | 1.4 | 2.25 | 0.55 | 0.005 | 0.1 | 0 | 0 | 0 | 0 |  |  | 0 | [10 empty] | 0 | München, Stslg. 1928:33 |  | AES | Group 12 | Fahlerz | [5 empty] | SAM 1960; Krause 2003, n° 202
SAM 20251 | Randleistenbeil | flanged axe | 111 | [5 empty] | Ledro | 4 | A2a |  | A2a |  | 8 | 0 | 0.27 | 0.3 | 0.23 | 0.03 | 0.01 | 0 | 0 | 0 | 0.001 |  |  | 0 | [10 empty] | 0 | Florenz, MP, |  | AES | Group 12 | Bronze | [5 empty] | SAM 1968, vol. 2; Krause 2003, n° 20251
SAM 20252 | Randleistenbeil with semicircular cut | flanged axe with semicircular cut | 103 | [5 empty] | Ledro | 5 | A2a |  | A2b |  | 7.6 | 0.002 | 1.15 | 0.08 | 0.44 | 0.22 | 0.009 | 0 | 0 | 0 | 0.001 |  |  | 0 | [10 empty] | 0 | Milano, coll. PG |  | AES | Group 15 | Bronze | [5 empty] | SAM 1968, vol. 2; Krause 2003, n° 20252
SAM 20253 | awl with swallow in the middle | awl with swallow in the middle | 806 | [5 empty] | Ledro | 6 | A2a |  | A2a |  | 7.3 | 0.002 | 0.4 | 0.08 | 0.14 | 0.34 | 0.008 | 0 | 0 | 0 | 0.001 |  |  | 0 | [10 empty] | 0 | Florenz, MP, |  | AES | Group 15 | Bronze | [5 empty] | SAM 1968, vol. 2; Krause 2003, n° 20253
SAM 20269 | Nietdolch, Klinge | dagger, blade | 212 | [5 empty] | Frascale di S. Protaso | 5 | A2b |  |  |  | 5.5 | 0.06 | 0.16 | 0.21 | 0.04 | 0.31 | 0.009 | 0 | 0 | 0 | 0.03 |  |  | 0 | [10 empty] | 0 | Rom, Pigorini 5595350 |  | AES | Group 14 | Bronze | [5 empty] | SAM 1968, vol. 2; Krause 2003, n° 20269
SAM 20270 | Niet v.SAMNR.20269 | rivet v.SAMNR.20269 | 213 | [5 empty] | Frascale di S. Protaso | 5 | A2b |  |  |  | 5 | 0.15 | 0.1 | 0.72 | 0.08 | 0.15 | 0.016 | 0 | 0.002 | 0 | 0.05 |  |  | 0 | [10 empty] | 0 | Rom, Pigorini 5595352 | Fe+++ | AES | Group 14 | Bronze | [5 empty] | SAM 1968, vol. 2; Krause 2003, n° 20270
SAM 20273 | Randleistenbeil | flanged axe | 110 | [5 empty] | Torbole Casaglia | 3 | A1 |  | A1 |  | 0.01 | 0.02 | 1.35 | 4 | 0.94 | 1.55 | 0.007 | 0 | 0 | 0.09 | 0.001 |  |  | 0 | [10 empty] | 0 | Rom, Pigorini 2319658 |  | AES | Group 16 | Fahlerz | [5 empty] | SAM 1968, vol. 2; Krause 2003, n° 20273; de Marinis 2005, tab. 2
SAM 20274 | Nietdolch, 3 Niete | dagger, 3 rivets | 212 | [5 empty] | Bastione San Michele | 3 | A1 |  |  |  | 7.1 | 0.83 | 0.002 | 0.03 | 0.002 | 0 | 0.0002 | 0 | 0.002 | 0 | 0.02 |  |  | 0 | [10 empty] | 0 | Rom, Pigorini 2062760 |  | AES | Group 1 | Bronze | [5 empty] | SAM 1968, vol. 2; Krause 2003, n° 20274
SAM 20275 | Randleistenbeil | flanged axe | 111 | [5 empty] | Buttapietra | 4 | A2a |  |  |  | 7.3 | 0 | 0.35 | 0.12 | 0.02 | 0.26 | 0 | 0 | 0 | 0 | 0.001 |  |  | 0 | [10 empty] | 0 | Rom, Pigorini 2061862 |  | AES | Group 14 | Bronze | [5 empty] | SAM 1968, vol. 2; Krause 2003, n° 20275
SAM 20276 | Randleistenbeil | flanged axe | 111 | [5 empty] | Bagnolo San Vito | 4 | A2a |  |  |  | 8.3 | 0 | 0.05 | 0.13 | 0.09 | 0.08 | 0.0002 | 0 | 0 | 0 | 0.02 |  |  | 0 | [10 empty] | 0 | Rom, Pigorini 4564664 |  | AES | Group 3 | Bronze | [5 empty] | SAM 1968, vol. 2; Krause 2003, n° 20276
SAM 20290 | Nietdolch | dagger | 212 | [5 empty] | Castellaro II | 3 | A1 |  |  |  | 0.03 | 0 | 0.19 | 1.5 | 0.5 | 1.05 | 0.004 | 0 | 0 | 0.04 | 0.02 |  |  | 0 | [10 empty] | 0 | Rom, Pigorini 23103 |  | AES | Group 16 | Fahlerz | [5 empty] | SAM 1968, vol. 2; Krause 2003, n° 20290
SAM 20296 | Flachbeil, type Baragalla/Lodigiano | flat axe, Baragalla/Lodigiano type | 113 | [5 empty] | Torbiera Cascina | 4 | A2a |  |  |  | 4.8 | 0.05 | 0.61 | 0.3 | 0.05 | 0.68 | 0 | 0 | 0 | 0 | 0.02 |  |  | 0 | [10 empty] | 0 | Rom, Pigorini 19987104 |  | AES | Group 14 | Bronze | [5 empty] | SAM 1968, vol. 2; Krause 2003, n° 20296
SAM 20297 | Dolch | dagger | 215 | [5 empty] | Remedello Sotto | 25 | CA |  | CA |  | 0.01 | 0 | 1.15 | 0.002 | 0.1 | 0.005 | 0.032 | 0 | 0 | 0 | 0.001 |  |  | 0 | [10 empty] | 0 | Rom, Pigorini 31953106 |  | AES | Group 9 | Fahlerz | [5 empty] | SAM 1968, vol. 2; Krause 2003, n° 20297; de Marinis 2006b, tab. 2, de Marinis 2005, tab. 1
SAM 20298 | Nietdolch, 2 Niete | dagger, 2 rivets | 212 | [5 empty] | Fontanella | 25 | CA |  |  |  | 0 | 0 | 1.9 | 0.03 | 0.08 | 0.22 | 0.004 | 0 | 0 | 0 | 0.02 |  |  | 0 | [10 empty] | 0 | Rom, Pigorini 55870108 |  | AES | Group 11 | Fahlerz | [5 empty] | SAM 1968, vol. 2; Krause 2003, n° 20298
SAM 20299 | Flachbeil | flat axe | 104 | [5 empty] | Rivarolo Fuori | 22 | CA |  | CA |  | 0 | 0 | 0.002 | 0 | 0.07 | 0.002 | 0 | 0 | 0 | 0 | 0 |  |  | 0 | [10 empty] | 0 | Rom, Pigorini 45649110 |  | AES | Group 1 | Copper | [5 empty] | SAM 1968, vol. 2; Krause 2003, n° 20299; de Marinis 2006b, tab. 4
SAM 203 | Spangenbarren | Spangenbarren | 704 | [5 empty] | Luitpoldpark | 4 | A2a |  |  |  | 0.01 | 0 | 1.55 | 2.65 | 0.58 | 0 | 0.1 | 0 | 0 | 0 | 0.001 |  |  | 0 | [10 empty] | 0 | München, Stslg. 1928:33 |  | AES | Group 12 | Fahlerz | [5 empty] | SAM 1960; Krause 2003, n° 203
SAM 20300 | Dolch | dagger | 215 | [5 empty] | Volongo | 25 | CA |  | CA |  | 0 | 0 | 3.2 | 0 | 0.14 | 0.002 | 0.046 | 0 | 0 | 0 | 0 |  |  | 0 | [10 empty] | 0 | Rom, Pigorini 7549 |  | AES | Group 9 | Fahlerz | [5 empty] | SAM 1968, vol. 2; Krause 2003, n° 20300; de Marinis 2006b, tab. 2,de Marinis 2005, tab. 1
SAM 20301 | Flachbeil | flat axe | 104 | [5 empty] | Cremona, prov. | 25 | CA |  |  |  | 0.01 | 0.002 | 0.31 | 1.5 | 0.55 | 1.5 | 0 | 0 | 0 | 0.06 | 0.001 |  |  | 0 | [10 empty] | 0 | Rom, Pigorini 55717122 |  | AES | Group 16 | Fahlerz | [5 empty] | SAM 1968, vol. 2; Krause 2003, n° 20301
SAM 20302 | Nadel, verz. | pin, decorated | 601 | [5 empty] | Cella Dati | 4 | A2a |  |  |  | 15 | 0.002 | 0.04 | 0.16 | 0.47 | 0.65 | 0.0002 | 0 | 0 | 0 | 0.02 |  |  | 0 | [10 empty] | 0 | Rom, Pigorini 79837124 |  | AES | Group 13 | Bronze | [5 empty] | SAM 1968, vol. 2; Krause 2003, n° 20302
SAM 20303 | Kleeblattnadel? | clover-head pin? | 608 | [5 empty] | Campo Case Rotte | 4 | A2a |  |  |  | 4.1 | 0.34 | 0.05 | 0.1 | 0.13 | 0.03 | 0.018 | 0 | 0 | 0 | 0.02 |  |  | 0 | [10 empty] | 0 | Rom, Pigorini 61308126 |  | AES | Group 7 | Bronze | [5 empty] | SAM 1968, vol. 2; Krause 2003, n° 20303
SAM 20304 | Dreiringnadel | clover-head pin | 614 | [5 empty] | Cornocchio | 5 | A2b |  |  |  | 8.2 | 0.48 | 0.1 | 0.42 | 0.02 | 0.21 | 0 | 0 | 0 | 0 | 0.03 |  |  | 0 | [10 empty] | 0 | Rom, Pigorini 18098128 |  | AES | Group 14 | Bronze | [5 empty] | SAM 1968, vol. 2; Krause 2003, n° 20304
SAM 20308 | Ösenringbarren, Halskragen | Ösenringbarren, collar | 702 | [5 empty] | Cazzago Brabbia | 4 | A2a |  |  |  | 6.4 | 0.07 | 0.7 | 0.41 | 0.04 | 0.24 | 0.005 | 0 | 0.015 | 0 | 0.02 |  |  | 0 | [10 empty] | 0 | Rom, Pigorini 46223136 | Zn<0.03 | AES | Group 14 | Bronze | [5 empty] | SAM 1968, vol. 2; Krause 2003, n° 20308
SAM 20330 | Nadel | dagger, blade | 212 | [5 empty] | Iseo | 4 | A2a |  |  |  | 5.4 | 0.02 | 1.2 | 0.46 | 0.33 | 0.93 | 0.009 | 0 | 0 | 0.05 | 0.02 |  |  | 0 | [10 empty] | 0 | Pigorini, 66141184 |  | AES | Group 16 | Bronze | [5 empty] | SAM 1968, vol. 2; Krause 2003, n° 20330
SAM 20331 | Flachbeil | needle | 626 | [5 empty] | Iseo | 5 | A2b |  |  |  | 7.8 | 0.87 | 0.03 | 0.25 | 0.12 | 0.08 | 0.016 | 0 | 0 | 0 | 0.03 |  |  | 0 | [10 empty] | 0 | Pigorini, 68553186 |  | AES | Group 7 | Bronze | [5 empty] | SAM 1968, vol. 2; Krause 2003, n° 20331
SAM 20332 | Randleistenbeil (desription by de Marinis: axe Neyruz type) | axe Neyruz type | 104 | [5 empty] | Iseo | 25 | CA |  | A1 |  | 0.01 | 0.005 | 0.86 | 2 | 0.88 | 1.1 | 0 | 0 | 0 | 0.08 | 0.02 |  |  | 0 | [10 empty] | 0 | Pigorini, 66144188 |  | AES | Group 16 | Fahlerz | [5 empty] | SAM 1968, vol. 2; Krause 2003, n° 20332; de Marinis 2005, tab. 2
SAM 20333 | Randleistenbeil with semicircular cut | flanged axe with semicircular cut | 111 | [5 empty] | Gaggio-Keller | 4 | A2a |  | A2b |  | 7.9 | 0.002 | 1.35 | 0.18 | 0.07 | 0.77 | 0.007 | 0 | 0 | 0 | 0.001 |  |  | 0 | [10 empty] | 0 | Pigorini, 47725 |  | AES | Group 14 | Bronze | [5 empty] | SAM 1968, vol. 2; Krause 2003, n° 20333; de Marinis 2005, tab. 5
SAM 20355 | Dreiringnadel | clover-head pin | 614 | [5 empty] | Castellaro I | 5 | A2b |  |  |  | 9.5 | 4.1 | 0.78 | 0.58 | 0.04 | 0.29 | 0.015 | 0 | 0 | 0 | 0.03 |  |  | 0 | [10 empty] | 0 | Rom, Pigorini 56900234 |  | AES | Group 14 | Bronze | [5 empty] | SAM 1968, vol. 2; Krause 2003, n° 20355
SAM 20360 | Dreiringnadel | clover-head pin | 614 | [5 empty] | Castellaro I | 5 | A2b |  |  |  | 7.3 | 3.2 | 0.42 | 0.47 | 0.02 | 0.37 | 0 | 0 | 0 | 0 | 0.03 |  |  | 0 | [10 empty] | 0 | Rom, Pigorini 6842 |  | AES | Group 14 | Bronze | [5 empty] | SAM 1968, vol. 2; Krause 2003, n° 20360
SAM 20365 | Dreiringnadel, verz. | clover-head pin, decorated | 614 | [5 empty] | Castellaro I | 5 | A2b |  |  |  | 8 | 1.9 | 0.42 | 0.53 | 0.03 | 0.25 | 0.0002 | 0 | 0 | 0 | 0.05 |  |  | 0 | [10 empty] | 0 | Rom, Pigorini 56338262 | Fe+++ | AES | Group 14 | Bronze | [5 empty] | SAM 1968, vol. 2; Krause 2003, n° 20365
SAM 20366 | Dreiringnadel | clover-head pin | 614 | [5 empty] | Castellaro I | 5 | A2b |  |  |  | 10.5 | 0.15 | 0.32 | 0.3 | 0.04 | 0.44 | 0.0002 | 0 | 0 | 0 | 0.03 |  |  | 0 | [10 empty] | 0 | Rom, Pigorini 72950264 |  | AES | Group 14 | Bronze | [5 empty] | SAM 1968, vol. 2; Krause 2003, n° 20366
SAM 20368 | Dreiringnadel | clover-head pin | 614 | [5 empty] | Cesta Santa Caterina | 5 | A2b |  |  |  | 4.3 | 7.5 | 0.07 | 0.24 | 0.03 | 0.22 | 0.011 | 0 | 0 | 0 | 0.02 |  |  | 0 | [10 empty] | 0 | Rom, Pigorini 77018268 | Pb>5 | AES | Group 10 | Bronze | [5 empty] | SAM 1968, vol. 2; Krause 2003, n° 20368
SAM 20369 | Scheibenkopfnadel, verz. | disc-headed pin, decorated | 624 | [5 empty] | Cesta Santa Caterina | 5 | A2b |  |  |  | 7.9 | 0.12 | 0.77 | 0.29 | 0.05 | 0.88 | 0 | 0 | 0 | 0.1 | 0.03 |  |  | 0 | [10 empty] | 0 | Rom, Pigorini 77017270 |  | AES | Group 14 | Bronze | [5 empty] | SAM 1968, vol. 2; Krause 2003, n° 20369
SAM 20371 | Dreiringnadel, fragm. | clover-head pin, fragm. | 614 | [5 empty] | Casaroldo di Samboseto | 5 | A2b |  |  |  | 6.5 | 1.55 | 0.48 | 0.89 | 0.04 | 0.37 | 0 | 0 | 0 | 0 | 0.03 |  |  | 0 | [10 empty] | 0 | Rom, Pigorini 41332274 |  | AES | Group 14 | Bronze | [5 empty] | SAM 1968, vol. 2; Krause 2003, n° 20371
SAM 20373 | Randleistenbeil | flanged axe | 111 | [5 empty] | Casaroldo di Samboseto | 5 | A2b |  |  |  | 6.9 | 0.26 | 0.41 | 0.22 | 0.03 | 0.51 | 0.01 | 0 | 0 | 0.005 | 0.03 |  |  | 0 | [10 empty] | 0 | Rom, Pigorini 45594278 |  | AES | Group 14 | Bronze | [5 empty] | SAM 1968, vol. 2; Krause 2003, n° 20373
SAM 20375 | Dreiringnadel | clover-head pin | 614 | [5 empty] | Besenzone | 5 | A2b |  |  |  | 15 | 0.15 | 0.55 | 0.46 | 0.06 | 0.42 | 0.009 | 0 | 0 | 0.005 | 0.05 |  |  | 0 | [10 empty] | 0 | Rom, Pigorini 53881282 | Fe+++ | AES | Group 14 | Bronze | [5 empty] | SAM 1968, vol. 2; Krause 2003, n° 20375
SAM 20377 | Nietdolch, 2 Niete, fragm. | dagger, 2 rivets, fragm. | 212 | [5 empty] | Besenzone | 5 | A2b |  |  |  | 13.5 | 0.18 | 0.51 | 0.34 | 0.05 | 0.4 | 0.013 | 0 | 0.002 | 0 | 0.05 |  |  | 0 | [10 empty] | 0 | Rom, Pigorini 49373286 | Fe+++ | AES | Group 14 | Bronze | [5 empty] | SAM 1968, vol. 2; Krause 2003, n° 20377
SAM 20381 | Randleistenbeil | flanged axe | 110 | [5 empty] | Bresciano | 22 | CA |  |  |  | 0.01 | 0 | 0 | 0 | 0.005 | 0.56 | 0 | 0 | 0 | 0 | 0.001 |  |  | 0 | [10 empty] | 0 |  |  | AES | Group 5 | Fahlerz | [5 empty] | SAM 1968, vol. 2; Krause 2003, n° 20381
SAM 20389 | Dolch | dagger | 215 | [5 empty] | Fiesse | 25 | CA |  | CA |  | 0 | 0 | 2 | 0.002 | 0.04 | 0 | 0.017 | 0 | 0 | 0 | 0.001 |  |  | 0 | [10 empty] | 0 | Rom, Pigorini 62536310 |  | AES | Group 2 | Arsenical copper | [5 empty] | SAM 1968, vol. 2; Krause 2003, n° 20389; de Marinis 2006b, tab. 2, de Marinis 2005, tab. 1
SAM 20390 | Flachbeil | flat axe | 104 | [5 empty] | Fiesse | 25 | CA |  | CA |  | 0 | 2.4 | 0 | 0.17 | 0.34 | 0.01 | 0.066 | 0 | 0 | 0 | 0 |  |  | 0 | [10 empty] | 0 | Rom, Pigorini 62549312 |  | AES | Group 7 | Fahlerz | [5 empty] | SAM 1968, vol. 2; Krause 2003, n° 20390, deMarinis, 1994
SAM 204 | Spangenbarren | Spangenbarren | 704 | [5 empty] | Luitpoldpark | 4 | A2a |  |  |  | 0.01 | 0 | 2.35 | 2.65 | 0.57 | 0 | 0.1 | 0 | 0 | 0 | 0.001 |  |  | 0 | [10 empty] | 0 | München, Stslg. 1928:33 |  | AES | Group 12 | Fahlerz | [5 empty] | SAM 1960; Krause 2003, n° 204
SAM 20422 | Randleistenbeil | flanged rough axe | 109 | [5 empty] | Pieve Albignola | 5 | A2b |  | A 2b |  | 0.77 | 0 | 0.02 | 0.002 | 0.002 | 0.002 | 0 | 0 | 0 | 0 | 0 |  |  | 0 | [10 empty] | 0 | Rom, Pigorini 23194385 |  | AES | Group 1 | Copper | [5 empty] | SAM 1968, vol. 2; Krause 2003, n° 20422; de Marinis 2006a, tab. 3; de Marinis 2006a, fig. 3
SAM 20423 | Randleistenbeil | no flanged rough axe | 109 | [5 empty] | Pieve Albignola | 5 | A2b |  | A 2b |  | 0.58 | 0 | 0.05 | 0.002 | 0.002 | 0.002 | 0 | 0 | 0 | 0 | 0.05 |  |  | 0 | [10 empty] | 0 | Rom, Pigorini 23195387 | Fe+++ | AES | Group 1 | Copper | [5 empty] | SAM 1968, vol. 2; Krause 2003, n° 20423; de Marinis 2006a, tab. 3; de Marinis 2006a, fig. 3
SAM 20424 | Randleistenbeil | flanged axe | 109 | [5 empty] | Pieve Albignola | 5 | A2b |  |  |  | 1.8 | 0.08 | 0.03 | 0 | 0.002 | 0.002 | 0 | 0 | 0 | 0 | 0.02 |  |  | 0 | [10 empty] | 0 | Rom, Pigorini 23191389 |  | AES | Group 1 | Bronze | [5 empty] | SAM 1968, vol. 2; Krause 2003, n° 20424
SAM 20425 | Randleistenbeil | no flanged rough axe | 111 | [5 empty] | Pieve Albignola | 5 | A2b |  | A 2b |  | 5 | 0 | 0.15 | 0.002 | 0.002 | 0.002 | 0 | 0 | 0 | 0 | 0.05 |  |  | 0 | [10 empty] | 0 | Rom, Pigorini 23190391 | Fe+++ | AES | Group 2 | Bronze | [5 empty] | SAM 1968, vol. 2; Krause 2003, n° 20425; de Marinis 2006a, tab. 3; de Marinis 2006a, fig. 3
SAM 20426 | Randleistenbeil | flanged axe | 111 | [5 empty] | Pieve Albignola | 4 | A2a |  |  |  | 3.9 | 0 | 0.15 | 0.002 | 0.002 | 0 | 0 | 0 | 0 | 0 | 0.05 |  |  | 0 | [10 empty] | 0 | Rom, Pigorini 23192393 | Fe+++ | AES | Group 2 | Bronze | [5 empty] | SAM 1968, vol. 2; Krause 2003, n° 20426
SAM 20427 | Randleistenbeil | flanged axe | 111 | [5 empty] | Pieve Albignola | 5 | A2b |  |  |  | 3.9 | 0 | 0.07 | 0.002 | 0.002 | 0 | 0 | 0 | 0 | 0 | 0.05 |  |  | 0 | [10 empty] | 0 | Rom, Pigorini 23193395 | Fe+++ | AES | Group 1 | Bronze | [5 empty] | SAM 1968, vol. 2; Krause 2003, n° 20427; de Marinis 2006a, tab. 6
SAM 20428 | Vollgriffdolch, Griff | metal-hilted dagger, handle | 204 | [5 empty] | Borgo San Donnino | 3 | A1 |  | A2a |  | 4.1 | 0.04 | 0.61 | 1.45 | 0.67 | 0.93 | 0.0002 | 0 | 0 | 0 | 0.02 |  |  | 0 | [10 empty] | 0 | Rom, Pigorini 23199397 |  | AES | Group 16 | Bronze | [5 empty] | SAM 1968, vol. 2; Krause 2003, n° 20428; de Marinis 2005, tab. 4
SAM 20429 | Vollgriffdolch, Klinge | metal-hilted dagger, blade | 206 | [5 empty] | Borgo San Donnino | 3 | A1 |  | A2a |  | 8.8 | 0 | 0.06 | 0.36 | 0.26 | 0.2 | 0 | 0 | 0 | 0 | 0.001 |  |  | 0 | [10 empty] | 0 | Rom, Pigorini 23199399 |  | AES | Group 13 | Bronze | [5 empty] | SAM 1968, vol. 2; Krause 2003, n° 20429; de Marinis 2005, tab. 4
SAM 20437 | Dreiringnadel | clover-head pin | 614 | [5 empty] | Borgo San Donnino | 5 | A2b |  |  |  | 4.1 | 0.02 | 0 | 0.02 | 0.01 | 0.01 | 0 | 0 | 0 | 0 | 0.02 |  |  | 0 | [10 empty] | 0 | Rom, Pigorini 42671415 |  | AES | Group 1 | Bronze | [5 empty] | SAM 1968, vol. 2; Krause 2003, n° 20437
SAM 20438 | Randleistenbeil | flanged axe | 111 | [5 empty] | Borgo San Donnino | 4 | A2a |  | A2b |  | 4.6 | 0.02 | 0.25 | 0.17 | 0.03 | 0.47 | 0 | 0 | 0 | 0 | 0.02 |  |  | 0 | [10 empty] | 0 | Rom, Pigorini 41306417 |  | AES | Group 14 | Bronze | [5 empty] | SAM 1968, vol. 2; Krause 2003, n° 20438; de Marinis 2005, tab. 5
SAM 20439 | Randleistenbeil | flanged axe | 111 | [5 empty] | Borgo San Donnino | 5 | A2b |  |  |  | 9.2 | 0.04 | 0.09 | 0.07 | 0.005 | 0.08 | 0 | 0 | 0 | 0 | 0.03 |  |  | 0 | [10 empty] | 0 | Rom, Pigorini 18084419 |  | AES | Group 1 | Bronze | [5 empty] | SAM 1968, vol. 2; Krause 2003, n° 20439
SAM 20441 | Dolch, fragm. | dagger, fragm. | 212 | [5 empty] | Borgo San Donnino | 5 | A2b |  |  |  | 8.8 | 0.07 | 0.24 | 0.24 | 0.09 | 0.25 | 0.014 | 0 | 0 | 0.06 | 0.05 |  |  | 0 | [10 empty] | 0 | Rom, Pigorini 41308423 | Fe+++ | AES | Group 14 | Bronze | [5 empty] | SAM 1968, vol. 2; Krause 2003, n° 20441
SAM 20444 | Kegelkopfnadel, verz. | cone-head pin, decorated | 627 | [5 empty] | La Costa | 5 | A2b |  |  |  | 0.33 | 0.48 | 0.08 | 0.2 | 0.14 | 0.01 | 0.019 | 0 | 0.09 | 0.05 | 0.05 |  |  | 0 | [10 empty] | 0 | Rom, Pigorini 56800430 | Fe+++ | AES | Group 7 | Fahlerz | [5 empty] | SAM 1968, vol. 2; Krause 2003, n° 20444
SAM 20445 | Armring, offen, verz. | Armring, open, decorated | 407 | [5 empty] | La Costa | 9 | II_Millennium |  |  |  | 4.5 | 2.4 | 0.06 | 0.08 | 0.18 | 0.03 | 0.025 | 0 | 0.06 | 0 | 0.03 |  |  | 0 | [10 empty] | 0 | Rom, Pigorini 56797432 |  | AES | Group 4 | Bronze | [5 empty] | SAM 1968, vol. 2; Krause 2003, n° 20445
SAM 20446 | Armring, offen, verz. | Armring, open, decorated | 407 | [5 empty] | La Costa | 9 | II_Millennium |  |  |  | 3.5 | 0.87 | 0.11 | 0.2 | 0.15 | 0.03 | 0.027 | 0 | 0.002 | 0.005 | 0.05 |  |  | 0 | [10 empty] | 0 | Rom, Pigorini 56798434 | Fe+++ | AES | Group 12 | Bronze | [5 empty] | SAM 1968, vol. 2; Krause 2003, n° 20446
SAM 20447 | Armring, offen | Armring, open | 407 | [5 empty] | La Costa | 9 | II_Millennium |  |  |  | 1.7 | 0.43 | 0.08 | 0.11 | 0.17 | 0.03 | 0.029 | 0 | 0.005 | 0 | 0.03 |  |  | 0 | [10 empty] | 0 | Rom, Pigorini 56799436 |  | AES | Group 7 | Bronze | [5 empty] | SAM 1968, vol. 2; Krause 2003, n° 20447
SAM 20448 | Armring, verz. | Armring, decorated | 407 | [5 empty] | La Costa | 9 | II_Millennium |  |  |  | 4.6 | 0.58 | 0.06 | 0.13 | 0.13 | 0.03 | 0.024 | 0 | 0 | 0 | 0.03 |  |  | 0 | [10 empty] | 0 | Rom, Pigorini 56801438 |  | AES | Group 7 | Bronze | [5 empty] | SAM 1968, vol. 2; Krause 2003, n° 20448
SAM 20449 | Armring, offen, verz. | Armring, open, decorated | 407 | [5 empty] | La Costa | 9 | II_Millennium |  |  |  | 3.7 | 0.87 | 0.08 | 0.16 | 0.12 | 0.03 | 0.038 | 0 | 0.002 | 0.07 | 0.03 |  |  | 0 | [10 empty] | 0 | Rom, Pigorini 56802 440 |  | AES | Group 7 | Bronze | [5 empty] | SAM 1968, vol. 2; Krause 2003, n° 20449
SAM 20450 | Armring, offen | Armring, open | 407 | [5 empty] | La Costa | 9 | II_Millennium |  |  |  | 2.5 | 0.38 | 0.06 | 0.14 | 0.11 | 0.03 | 0.018 | 0 | 0 | 0 | 0.03 |  |  | 0 | [10 empty] | 0 | Rom, Pigorini 56803442 |  | AES | Group 7 | Bronze | [5 empty] | SAM 1968, vol. 2; Krause 2003, n° 20450
SAM 20451 | Armring, offen, verz. | Armring, open, decorated | 407 | [5 empty] | La Costa | 9 | II_Millennium |  |  |  | 6.2 | 0.71 | 0.09 | 0.18 | 0.1 | 0.18 | 0.017 | 0 | 0 | 0 | 0.02 |  |  | 0 | [10 empty] | 0 | Rom, Pigorini 56795444 |  | AES | Group 13 | Bronze | [5 empty] | SAM 1968, vol. 2; Krause 2003, n° 20451
SAM 20452 | Armring, offen, verz. | Armring, open, decorated | 407 | [5 empty] | La Costa | 9 | II_Millennium |  |  |  | 3.9 | 2.3 | 0.05 | 0.1 | 0.39 | 0.02 | 0.047 | 0 | 0 | 0 | 0.03 |  |  | 0 | [10 empty] | 0 | Rom, Pigorini 56796446 |  | AES | Group 7 | Bronze | [5 empty] | SAM 1968, vol. 2; Krause 2003, n° 20452
SAM 20457 | Flachbeil, fragm. | flat axe, fragm. | 104 | [5 empty] | Pieve San Giacomo | 25 | CA |  |  |  | 1.15 | 0.51 | 1.3 | 1.6 | 0.18 | 1.05 | 0.051 | 0 | 0 | 0.05 | 0.03 |  |  | 0 | [10 empty] | 0 | Rom, Pigorini 84697456 |  | AES | Group 16 | Bronze | [5 empty] | SAM 1968, vol. 2; Krause 2003, n° 20457
SAM 20458 | Randleistenbeil, fragm. | flanged axe, fragm. | 111 | [5 empty] | Pieve San Giacomo | 3 | A1 |  |  |  | 3.7 | 0.002 | 0.002 | 0.03 | 0.002 | 0 | 0 | 0 | 0 | 0 | 0 |  |  | 0 | [10 empty] | 0 | Rom, Pigorini 78651458 |  | AES | Group 1 | Bronze | [5 empty] | SAM 1968, vol. 2; Krause 2003, n° 20458
SAM 20459 | Flachbeil | flat axe | 104 | [5 empty] | Pieve San Giacomo | 25 | CA |  |  |  | 8.3 | 1.5 | 0.02 | 0.18 | 0.17 | 0.05 | 0.021 | 0 | 0 | 0 | 0.02 |  |  | 0 | [10 empty] | 0 | Rom, Pigorini 78652460 |  | AES | Group 7 | Bronze | [5 empty] | SAM 1968, vol. 2; Krause 2003, n° 20459
SAM 20462 | Zweiringnadel | pin with two rings | 614 | [5 empty] | Pieve San Giacomo | 5 | A2b |  |  |  | 4.5 | 4.5 | 0.56 | 0.56 | 0.04 | 0.45 | 0.0002 | 0 | 0 | 0 | 0.03 |  |  | 0 | [10 empty] | 0 | Rom, Pigorini 78665466 |  | AES | Group 14 | Bronze | [5 empty] | SAM 1968, vol. 2; Krause 2003, n° 20462
SAM 20476 | Dolch, fragm. | dagger, fragm. | 212 | [5 empty] | Ca' de Cioss | 5 | A2b |  |  |  | 7.4 | 0.13 | 0.37 | 0.38 | 0.1 | 0.17 | 0.047 | 0 | 0 | 0 | 0.02 |  |  | 0 | [10 empty] | 0 | Rom, Pigorini 45853 494 |  | AES | Group 16 | Bronze | [5 empty] | SAM 1968, vol. 2; Krause 2003, n° 20476
SAM 20477 | Nadel, fragm. | pin, fragm. | 626 | [5 empty] | Ca' de Cioss | 5 | A2b |  |  |  | 9.5 | 0.27 | 0.2 | 0.55 | 0.39 | 0.37 | 0 | 0 | 0 | 0.14 | 0.03 |  |  | 0 | [10 empty] | 0 | Rom, Pigorini 45858496 |  | AES | Group 16 | Bronze | [5 empty] | SAM 1968, vol. 2; Krause 2003, n° 20477
SAM 20478 | Nadel, verz. | pin, decorated | 619 | [5 empty] | Ca' de Cioss | 4 | A2a |  |  |  | 6.5 | 0.03 | 0.43 | 0.21 | 0.17 | 0.65 | 0.008 | 0 | 0 | 0 | 0.03 |  |  | 0 | [10 empty] | 0 | Rom, Pigorini 45860498 |  | AES | Group 16 | Bronze | [5 empty] | SAM 1968, vol. 2; Krause 2003, n° 20478
SAM 20480 | Randleistenbeil | flanged axe | 111 | [5 empty] | Polada | 4 | A2a |  |  |  | 0.01 | 0.002 | 0.68 | 1.65 | 0.64 | 1.8 | 0.005 | 0 | 0 | 0.1 | 0.001 |  |  | 0 | [10 empty] | 0 | Rom, Pigorini 5994 |  | AES | Group 16 | Fahlerz | [5 empty] | SAM 1968, vol. 2; Krause 2003, n° 20480
SAM 20481 | axe torbole's type | axe torbole type | 111 | [5 empty] | Polada | 3 | A1 |  | A1 |  | 0.01 | 0 | 0.36 | 1.7 | 0.49 | 1.3 | 0 | 0 | 0 | 0.05 | 0.001 |  |  | 0 | [10 empty] | 0 | Pigorini, 59946 |  | AES | Group 16 | Fahlerz | [5 empty] | SAM 1968, vol. 2; Krause 2003, n° 20481; de Marinis 2005, tab. 2
SAM 20482 | Randleistenbeil | flanged axe | 111 | [5 empty] | Polada | 3 | A1 |  |  |  | 0.01 | 0 | 0.17 | 1.45 | 0.33 | 0.52 | 0 | 0 | 0 | 0 | 0 |  |  | 0 | [10 empty] | 0 | Rom, Pigorini 59947512 |  | AES | Group 16 | Fahlerz | [5 empty] | SAM 1968, vol. 2; Krause 2003, n° 20482
SAM 20487 | Randleistenbeil | flanged axe | 111 | [5 empty] | Castellazzo | 4 | A2a |  |  |  | 6.5 | 0.75 | 0.37 | 0.79 | 0.04 | 0.23 | 0 | 0 | 0 | 0 | 0.03 |  |  | 0 | [10 empty] | 0 | Rom, Pigorini 37462522 |  | AES | Group 14 | Bronze | [5 empty] | SAM 1968, vol. 2; Krause 2003, n° 20487
SAM 20488 | Nadel m.Öhr | pin with eyelet | 626 | [5 empty] | Castellazzo | 5 | A2b |  |  |  | 6.3 | 0.002 | 0.49 | 0.09 | 0.04 | 0.34 | 0 | 0 | 0 | 0 | 0.02 |  |  | 0 | [10 empty] | 0 | Rom, Pigorini 41363524 |  | AES | Group 11 | Bronze | [5 empty] | SAM 1968, vol. 2; Krause 2003, n° 20488
SAM 20489 | Rautennadel? | rhombed-headed pin? | 603 | [5 empty] | Castellazzo | 3 | A1 |  |  |  | 7.9 | 2.1 | 0.05 | 0.11 | 0.08 | 0.03 | 0.0002 | 0 | 0 | 0 | 0.03 |  |  | 0 | [10 empty] | 0 | Rom, Pigorini 37461526 |  | AES | Group 3 | Bronze | [5 empty] | SAM 1968, vol. 2; Krause 2003, n° 20489
SAM 20494 | Randleistenbeil, fragm. | flanged axe, fragm. | 110 | [5 empty] | Monta di Roncole | 4 | A2a |  |  |  | 6.9 | 0.03 | 0.3 | 0.13 | 0.005 | 0.11 | 0 | 0 | 0 | 0 | 0.03 |  |  | 0 | [10 empty] | 0 | Rom, Pigorini 48879536 |  | AES | Group 14 | Bronze | [5 empty] | SAM 1968, vol. 2; Krause 2003, n° 20494
SAM 20495 | Nietdolch, 2 Niete | dagger, 2 rivets | 212 | [5 empty] | Monta di Roncole | 4 | A2a |  |  |  | 11 | 2 | 0.43 | 0.53 | 0.02 | 0.25 | 0 | 0 | 0 | 0 | 0.02 |  |  | 0 | [10 empty] | 0 | Rom, Pigorini 48880538 |  | AES | Group 14 | Bronze | [5 empty] | SAM 1968, vol. 2; Krause 2003, n° 20495
SAM 20499 | Randleistenbeil | flanged axe | 111 | [5 empty] | Montato dell' Orto | 4 | A2a |  |  |  | 5.2 | 0.002 | 0.29 | 0.13 | 0.02 | 0.23 | 0 | 0 | 0 | 0 | 0.03 |  |  | 0 | [10 empty] | 0 | Rom, Pigorini 69435546 |  | AES | Group 14 | Bronze | [5 empty] | SAM 1968, vol. 2; Krause 2003, n° 20499
SAM 205 | Spangenbarren | Spangenbarren | 704 | [5 empty] | Luitpoldpark | 4 | A2a |  |  |  | 0.01 | 0 | 1.4 | 2.2 | 0.59 | 0 | 0.1 | 0 | 0 | 0 | 0.001 |  |  | 0 | [10 empty] | 0 | München, Stslg. 1928:33 |  | AES | Group 12 | Fahlerz | [5 empty] | SAM 1960; Krause 2003, n° 205
SAM 20520 | Nietdolch, 2 Niete | dagger, 2 rivets | 212 | [5 empty] | Varese's Lake | 3 | A1 |  |  |  | 6.2 | 0.06 | 0.76 | 0.59 | 0.15 | 0.52 | 0.006 | 0 | 0 | 0 | 0.001 |  |  | 0 | [10 empty] | 0 | Rom, Pigorini 47730588 |  | AES | Group 16 | Bronze | [5 empty] | SAM 1968, vol. 2; Krause 2003, n° 20520
SAM 20522 | Nietdolch, 2 Niete | dagger, 2 rivets | 212 | [5 empty] | Varese's Lake | 3 | A1 |  |  |  | 7.4 | 0.002 | 0.51 | 0.47 | 0.36 | 0.11 | 0.028 | 0.0002 | 0 | 0 | 0.001 |  |  | 0 | [10 empty] | 0 | Rom, Pigorini 47729592 |  | AES | Group 16 | Bronze | [5 empty] | SAM 1968, vol. 2; Krause 2003, n° 20522
SAM 20523 | Dolch | dagger | 212 | [5 empty] | Varese's Lake | 4 | A2a |  |  |  | 6.1 | 0 | 0.64 | 0.24 | 0.16 | 0.4 | 0.0002 | 0.0002 | 0 | 0 | 0.001 |  |  | 0 | [10 empty] | 0 | Rom, Pigorini 47728594 |  | AES | Group 16 | Bronze | [5 empty] | SAM 1968, vol. 2; Krause 2003, n° 20523
SAM 20524 | Dolch m.2 Nietkerben | dagger with 2 rivets | 212 | [5 empty] | Varese's Lake | 3 | A1 |  |  |  | 4 | 0.04 | 0.62 | 0.36 | 0.15 | 0.34 | 0.006 | 0 | 0 | 0 | 0.02 |  |  | 0 | [10 empty] | 0 | Rom, Pigorini 47727596 |  | AES | Group 16 | Bronze | [5 empty] | SAM 1968, vol. 2; Krause 2003, n° 20524
SAM 20525 | Dolch m.2 Nietkerben | dagger with 2 rivets | 212 | [5 empty] | Varese's Lake | 3 | A1 |  |  |  | 6.2 | 0.11 | 0.8 | 0.33 | 0.21 | 0.46 | 0.009 | 0 | 0 | 0 | 0.001 |  |  | 0 | [10 empty] | 0 | Rom, Pigorini 47726598 |  | AES | Group 16 | Bronze | [5 empty] | SAM 1968, vol. 2; Krause 2003, n° 20525
SAM 20553 | Dolch, triang., verz. | dagger, triang., decorated | 212 | [5 empty] | Peschiera | 4 | A2a |  |  |  | 6.7 | 0.02 | 1.6 | 0.27 | 0.33 | 0.72 | 0.008 | 0 | 0 | 0 | 0.001 |  |  | 0 | [10 empty] | 0 | Rom, Pigorini 5961631 |  | AES | Group 16 | Bronze | [5 empty] | SAM 1968, vol. 2; Krause 2003, n° 20553
SAM 20593 | Randleistenbeil | flanged axe | 111 | [5 empty] | Savona | 5 | A2b |  |  |  | 5.4 | 0.08 | 0.09 | 0.05 | 0.002 | 0.02 | 0 | 0 | 0.002 | 0 | 0.03 |  |  | 0 | [10 empty] | 0 | Florenz 82217111 |  | AES | Group 1 | Bronze | [5 empty] | SAM 1968, vol. 2; Krause 2003, n° 20593
SAM 20594 | Randleistenbeil | flanged axe | 111 | [5 empty] | Savona | 5 | A2b |  |  |  | 7.5 | 0.06 | 0.13 | 0.07 | 0.002 | 0.002 | 0 | 0 | 0.07 | 0 | 0.02 |  |  | 0 | [10 empty] | 0 | Florenz 82218113 |  | AES | Group 2 | Bronze | [5 empty] | SAM 1968, vol. 2; Krause 2003, n° 20594
SAM 206 | Scheibennadel, verz., ruderförm. Kopfplatte | disc-headed pin, decorated, rounded headstock | 604 | [5 empty] | Sendling | 3 | A1 |  |  |  | 0 | 0.002 | 0.6 | 0.82 | 0.43 | 3 | 0.001 | 0 | 0 | 0.03 | 0.001 |  |  | 0 | [10 empty] | 0 | Regensburg A 803a |  | AES | Group 16 | Fahlerz | [5 empty] | SAM 1960; Krause 2003, n° 206
SAM 207 | Scheibennadel, verz., runde Kopfplatte | disc-headed pin, decorated, round headstock | 604 | [5 empty] | Sendling | 3 | A1 |  |  |  | 0.01 | 0.002 | 0.8 | 1.05 | 0.43 | 3 | 0.003 | 0 | 0 | 0.03 | 0.02 |  |  | 0 | [10 empty] | 0 | Regensburg A 803b |  | AES | Group 16 | Fahlerz | [5 empty] | SAM 1960; Krause 2003, n° 207
SAM 208 | Halbmondförmige Zierscheibe | ornamental disk with the form of crescent | 512 | [5 empty] | Sendling | 3 | A1 |  |  |  | 0 | 0.005 | 1.2 | 1.4 | 0.39 | 0.76 | 0.01 | 0 | 0 | 0.008 | 0.06 |  |  | 0 | [10 empty] | 0 | Regensburg A 803c |  | AES | Group 16 | Fahlerz | [5 empty] | SAM 1960; Krause 2003, n° 208
SAM 209 | Dolchklinge m. eingez. Griffplatte | daggerblade with drawn in hilt plate | 212 | [5 empty] | Valleyplatz | 3 | A1 |  |  |  | 0.03 | 0.02 | 1.5 | 1.9 | 0.6 | 2.5 | 0.002 | 0 | 0 | 0.03 | 0 |  |  | 0 | [10 empty] | 0 | München, Stslg. 1919/67 | Ni 2-3 | AES | Group 16 | Fahlerz | [5 empty] | SAM 1960; Krause 2003, n° 209
SAM 21 | Ösenringbarren | Ösenringbarren | 702 | [5 empty] | Aschering | 3 | A1 |  |  |  | 0 | 0.002 | 3 | 2 | 0.7 | 0.005 | 0.1 | 0 | 0 | 0 | 0.001 |  |  | 0 | [10 empty] | 0 | München, Stslg. 1921:8 |  | AES | Group 12 | Fahlerz | [5 empty] | SAM 1960; Krause 2003, n° 21
SAM 210 | Griffzungendolch | grip-tongue dagger | 215 | [5 empty] | Wolfratshauser | 25 | CA |  |  |  | 0 | 0.17 | 0.09 | 0.05 | 0.1 | 0.6 | 0.01 | 0.0003 | 0 | 0 | 0.001 |  |  | 0 | [10 empty] | 0 | München, Stslg. 1906/580 u. 641 |  | AES | Group 8 | Fahlerz | [5 empty] | SAM 1960; Krause 2003, n° 210
SAM 211 | Griffzungendolch | grip-tongue dagger | 215 | [5 empty] | Wolfratshauser | 25 | CA |  |  |  | 0.01 | 0.11 | 0.006 | 0.1 | 0.13 | 0.3 | 0.02 | 0 | 0 | 0 | 0.04 |  |  | 0 | [10 empty] | 0 | München, Stslg. 1906/641 |  | AES | Group 13 | Fahlerz | [5 empty] | SAM 1960; Krause 2003, n° 211
SAM 21228 | Randleistenbeil | flanged axe | 110 | [5 empty] | Vercoiran | 4 | A2a |  |  |  | 0 | 0.002 | 0 | 0.21 | 0.89 | 0.06 | 0.0002 | 0 | 0 | 0 | 0 |  |  | 0 | [10 empty] | 0 | Praha, NM |  | AES | Group 7 | Fahlerz | [5 empty] | SAM 1968, vol. 2; Krause 2003, n° 21228
SAM 21629 | Flachbeil | flat axe | 104 | [5 empty] | Lucelle | 4 | A2a |  |  |  | 6.1 | 0 | 0 | 0.01 | 0.005 | 0.01 | 0 | 0 | 0 | 0 | 0.03 |  |  | 0 | [10 empty] | 0 | Mulhouse |  | AES | Group 1 | Bronze | [5 empty] | SAM 1968, vol. 2; Krause 2003, n° 21629
SAM 21632 | Vollgriffdolch | metal-hilted dagger | 202 | [5 empty] | Auvernier | 9 | 9 |  |  |  | 2.8 | 2.4 | 0.12 | 0.24 | 0.13 | 0.2 | 0.017 | 0 | 5 | 0 | 0.05 |  |  | 0 | [10 empty] | 0 | Mulhouse, Mus. Hist, 225 |  | AES | Group 16 | Bronze | [5 empty] | SAM 1968, vol. 2; Krause 2003, n° 21632
SAM 21639 | Blechröhrchen | copper tube | 503 | [5 empty] | Baie de Clendy | 4 | A2a |  |  |  | 6 | 0.02 | 0.002 | 0.002 | 0.005 | 0.01 | 0 | 0 | 0 | 0 | 0.05 |  |  | 0 | [10 empty] | 0 | Yverdon, Privbes. | Fe+++ | AES | Group 1 | Bronze | [5 empty] | SAM 1968, vol. 2; Krause 2003, n° 21639; David Elbiali 2000, card 306
SAM 21640 | Rollennadel | roll-headed pin | 610 | [5 empty] | Baie de Clendy | 4 | A2a |  |  |  | 10.5 | 0 | 0.002 | 0.07 | 0.03 | 0.07 | 0 | 0 | 0 | 0 | 0 |  |  | 0 | [10 empty] | 0 | Yverdon, Privbes. |  | AES | Group 1 | Bronze | [5 empty] | SAM 1968, vol. 2; Krause 2003, n° 21640; David Elbiali 2000, card 306
SAM 21670 | Randleistenbeil, fragm. | flanged axe, fragm. | 110 | [5 empty] | Aiguilles des Baulmes | 4 | A2a |  |  |  | 2.9 | 0.002 | 0 | 0.002 | 0.002 | 0.002 | 0 | 0 | 0 | 0 | 0 |  |  | 0 | [10 empty] | 0 | Privatbes., B/19903 |  | AES | Group 1 | Bronze | [5 empty] | SAM 1968, vol. 2; Krause 2003, n° 21670
SAM 21671 | Pfeilspitze | arrowhead | 307 | [5 empty] | Aiguilles des Baulmes | 59 | II_Millennium |  |  |  | 0 | 0.002 | 0.002 | 0.002 | 0.002 | 0.002 | 0.0002 | 0 | 0 | 0 | 0.02 |  |  | 0 | [10 empty] | 0 | Privatbes., B 67/1923 |  | AES | Group 1 | Copper | [5 empty] | SAM 1968, vol. 2; Krause 2003, n° 21671
SAM 21672 | Blechstreifen, Enden mit 2 Löchern | metal strip, ends with 2 holes | 501 | [5 empty] | Aiguilles des Baulmes | 59 | II_Millennium |  |  |  | 0 | 0.002 | 0.002 | 0.002 | 0.002 | 0.001 | 0.0002 | 0 | 0.002 | 0 | 0.02 |  |  | 0 | [10 empty] | 0 | Privatbes., B 66/1981 |  | AES | Group 1 | Copper | [5 empty] | SAM 1968, vol. 2; Krause 2003, n° 21672
SAM 21673 | Blechstreifen, zusammen gebogen | metal strip, bent together | 501 | [5 empty] | Aiguilles des Baulmes | 59 | II_Millennium |  |  |  | 0 | 0.002 | 0.002 | 0.002 | 0.002 | 0.002 | 0 | 0 | 0.002 | 0 | 0 |  |  | 0 | [10 empty] | 0 | Privatbes., B 68/1215 |  | AES | Group 1 | Copper | [5 empty] | SAM 1968, vol. 2; Krause 2003, n° 21673
SAM 21674 | Perle, bandförmig, zusammengebogen | bead bandish, bent together | 801 | [5 empty] | Aiguilles des Baulmes | 22 | CA |  |  |  | 0 | 0.002 | 1.25 | 0.002 | 0.002 | 0 | 0 | 0 | 0 | 0 | 0 |  |  | 0 | [10 empty] | 0 | Neuchâtel, B168 |  | AES | Group 2 | Arsenical copper | [5 empty] | SAM 1968, vol. 2; Krause 2003, n° 21674
SAM 21677 | Pfriem | awl | 806 | [5 empty] | Baie de Clendy | 25 | CA | A2 | A2 |  | 0 | 0 | 0.01 | 0.1 | 0.47 | 0.16 | 0.0002 | 0 | 0 | 0 | 0 |  |  | 0 | [10 empty] | 0 | Yverdon |  | AES | Group 13 | Fahlerz | [5 empty] | SAM 1968, vol. 2; Krause 2003, n° 21677; David Elbiali 2000, card. 306; Kaenel 1976, 37, fig. 24,2; Hafner 1995, 239. fig. 30,44
SAM 21678 | Randleistenbeil, Typ Neyruz | flanged axe, Neyruz type | 110 | [5 empty] | Essert d'Aumont | 4 | A2a |  |  |  | 4.8 | 0 | 0 | 0.002 | 0.002 | 0.02 | 0 | 0 | 0 | 0 | 0 |  |  | 0 | [10 empty] | 0 | Fribourg 69/1910 |  | AES | Group 1 | Bronze | [5 empty] | SAM 1968, vol. 2; Krause 2003, n° 21678
SAM 21679 | Brillenspirale, groß | spectacle spiral, big | 529 | [5 empty] | La Pianta | 22 | CA |  |  |  | 0 | 0 | 0 | 0 | 0.002 | 0 | 0 | 0 | 0 | 0 | 0.001 |  |  | 0 | [10 empty] | 0 | Fribourg 1455912 |  | AES | Group 1 | Copper | [5 empty] | SAM 1968, vol. 2; Krause 2003, n° 21679
SAM 217 | Ösenringbarren | Ösenringbarren | 702 | [5 empty] | Neukirchen | 3 | A1 |  |  |  | 0 | 0 | 3.5 | 2 | 0.6 | 0.005 | 0.1 | 0 | 0 | 0 | 0.001 |  |  | 0 | [10 empty] | 0 | München, Stslg. |  | AES | Group 12 | Fahlerz | [5 empty] | SAM 1960; Krause 2003, n° 217
SAM 218 | Ösenringbarren | Ösenringbarren | 702 | [5 empty] | Neukirchen | 3 | A1 |  |  |  | 0 | 0.002 | 2.5 | 2 | 0.55 | 0.005 | 0.1 | 0 | 0 | 0 | 0.01 |  |  | 0 | [10 empty] | 0 | München, Stslg. |  | AES | Group 12 | Fahlerz | [5 empty] | SAM 1960; Krause 2003, n° 218
SAM 219 | Ösenringbarren | Ösenringbarren | 702 | [5 empty] | Neukirchen | 3 | A1 |  |  |  | 0 | 0 | 3.5 | 2 | 0.7 | 0.005 | 0.1 | 0 | 0 | 0 | 0.001 |  |  | 0 | [10 empty] | 0 | München, Stslg. |  | AES | Group 12 | Fahlerz | [5 empty] | SAM 1960; Krause 2003, n° 219
SAM 21997 | Pfriem | awl | 806 | [5 empty] | Clairvaux-les-Lacs | 59 | II_Millennium |  |  |  | 15 | 0.02 | 0.2 | 0.11 | 0.04 | 0.13 | 0 | 0.0002 | 0 | 0 | 0 |  |  | 0 | [10 empty] | 0 | Besançon, Privbes., |  | AES | Group 14 | Bronze | [5 empty] | SAM 1968, vol. 2; Krause 2003, n° 21997
SAM 220 | Ösenringbarren | Ösenringbarren | 702 | [5 empty] | Neukirchen | 3 | A1 |  |  |  | 0 | 0.2 | 2.5 | 2 | 0.55 | 0.005 | 0.1 | 0 | 0 | 0 | 0.001 |  |  | 0 | [10 empty] | 0 | München, Stslg. |  | AES | Group 12 | Fahlerz | [5 empty] | SAM 1960; Krause 2003, n° 220
SAM 22050 | Nietdolch (description by Ottaway :large and small flat dagger with straight hafting plate) | dagger | 212 | [5 empty] | Le Marais | 25 | CA |  |  |  | 0 | 0 | 0 | 0 | 0.02 | 0.52 | 0 | 0 | 0 | 0 | 0 |  |  | 0 | [10 empty] | 0 | Neuchâtel |  | AES | Group 5 | Fahlerz | [5 empty] | SAM 1968, vol. 2; Krause 2003, n° 22050
SAM 22067 | Pfriem | awl | 806 | [5 empty] | Le Marais | 25 | CA |  |  |  | 0 | 0 | 0 | 0 | 0.021 | 1.1 | 0 | 0 | 0 | 0 | 0 |  |  | 0 | [10 empty] | 0 | Yverdon, Mus.du Vieil, Yv 1970,12,1 |  | AES | Group 5 | Fahlerz | [5 empty] | SAM 1968, vol. 2; Krause 2003, n° 22067
SAM 221 | Zungenbarren | Zungenbarren | 705 | [5 empty] | Niedernfels | 4 | A2a |  |  |  | 0.01 | 0.025 | 0.8 | 0.06 | 0.005 | 1.3 | 0.01 | 0 | 0 | 0 | 0.2 |  |  | 0 | [10 empty] | 0 | München, Stslg. 1926.161 | Pb<0.05 | AES | Group 11 | Fahlerz | [5 empty] | SAM 1960; Krause 2003, n° 221
SAM 22140 | Rollennadel, einfach | roll-headed pin, simple | 610 | [5 empty] | Le Marais | 25 | CA |  |  |  | 0 | 0 | 0.61 | 0 | 0.96 | 0.001 | 0.054 | 0.0002 | 0 | 0 | 0 |  |  | 0 | [10 empty] | 0 | Yverdon, Mus.du Vieil |  | AES | Group 9 | Fahlerz | [5 empty] | SAM 1968, vol. 2; Krause 2003, n° 22140
SAM 22141 | Rollennadel, einfach | roll-headed pin, simple | 610 | [5 empty] | Le Marais | 25 | CA |  |  |  | 0 | 0 | 0.73 | 0 | 0.094 | 0 | 0.016 | 0 | 0 | 0 | 0 |  |  | 0 | [10 empty] | 0 | Yverdon, Mus.du Vieil, |  | AES | Group 2 | Arsenical copper | [5 empty] | SAM 1968, vol. 2; Krause 2003, n° 22141
SAM 22142 | Rollennadel, einfach | roll-headed pin, simple | 610 | [5 empty] | Brise-Lames | 25 | CA |  |  |  | 0 | 0 | 0 | 0 | 0.006 | 0.2 | 0 | 0.0003 | 0 | 0 | 0 |  |  | 0 | [10 empty] | 0 | Neuchâtel, Mus.Cant.d'Arch, 2691 |  | AES | Group 5 | Fahlerz | [5 empty] | SAM 1968, vol. 2; Krause 2003, n° 22142
SAM 22143 | Flachdolch, Dolch unbestimmt | flatdagger, dagger indetermined | 201 | [5 empty] | Twann-Bahnhof | 25 | CA |  |  |  | 0 | 0 | 0.68 | 0.01 | 0.022 | 0.009 | 0.002 | 0.0003 | 0 | 0 | 0 |  |  | 0 | [10 empty] | 0 | Bern, Arch.Dienst d.Kt. |  | AES | Group 2 | Arsenical copper | [5 empty] | SAM 1968, vol. 2; Krause 2003, n° 22143
SAM 222 | Zungenbarren | Zungenbarren | 705 | [5 empty] | Niedernfels | 4 | A2a |  |  |  | 0.01 | 0 | 0.57 | 0.15 | 0.01 | 1.08 | 0.0005 | 0 | 0 | 0 | 0.01 |  |  | 0 | [10 empty] | 0 | München, Stslg. 1926.161 |  | AES | Group 14 | Fahlerz | [5 empty] | SAM 1960; Krause 2003, n° 222
SAM 22221 | Pfriem | awl | 806 | [5 empty] | Baie de Clendy | 3 | A1 | A2 | A2 |  | 7.2 | 1.7 | 0.28 | 0.15 | 0.16 | 0.44 | 0.008 | 0 | 0 | 0 | 0 |  |  | 0 | [10 empty] | 0 | Yverdon, Mus.du Vieil |  | AES | Group 16 | Bronze | [5 empty] | SAM 1968, vol. 2; Krause 2003, n° 22221; David Elbiali 2000, card. 306; Kaenel 1976, 48-49, fig. 31; Hafner 1995, 57
SAM 22222 | Rollennadel, einfach | roll-headed pin, simple | 610 | [5 empty] | Baie de Clendy | 4 | A2a | A2 | A2 |  | 11 | 0.002 | 0.32 | 0.13 | 0.028 | 0.52 | 0.004 | 0 | 0 | 0 | 0 |  |  | 0 | [10 empty] | 0 | Yverdon, Mus.du Vieil |  | AES | Group 14 | Bronze | [5 empty] | SAM 1968, vol. 2; Krause 2003, n° 22222; David Elbiali 2000, card. 306, ill. 65,9; Kaenel 1976, 37, fig. 24,1; Hafner 1995, 239. fig. 30,45
SAM 22223 | Pfriem (description by Ottaway: awl with square shaft and pointed end) | awl with square shaft and pointed end | 806 | [5 empty] | La Saunerie | 25 | CA |  |  |  | 0.02 | 0.005 | 0.08 | 0.16 | 0.5 | 0.26 | 0.008 | 0 | 0 | 0 | 0 |  |  | 0 | [10 empty] | 0 | Neuchâtel, Mus.Cant.d'Arch, AUV. 2780 |  | AES | Group 13 | Fahlerz | [5 empty] | SAM 1968, vol. 2; Krause 2003, n° 22223
SAM 22224 | Pfriem (description by Ottaway: awl with square shaft and pointed end) | awl with square shaft and pointed end | 806 | [5 empty] | La Saunerie | 25 | CA |  |  |  | 0 | 0 | 0.5 | 0.22 | 0.48 | 1.2 | 0 | 0 | 0 | 0 | 0 |  |  | 0 | [10 empty] | 0 | Neuchatel, Mus.Cant. Auv 2250 |  | AES | Group 16 | Fahlerz | [5 empty] | SAM 1968, vol. 2; Krause 2003, n° 22224
SAM 22227 | verschiedene Metallstifte und -stäbe | several metal pins and rods | 806 | [5 empty] | Treytel | 59 | II_Millennium |  |  |  | 3.9 | 0.14 | 0.07 | 0 | 0.03 | 0.2 | 0 | 0 | 0 | 0 | 0 |  |  | 0 | [10 empty] | 0 | Neuchâtel, Bx 46 |  | AES | Group 5 | Bronze | [5 empty] | SAM 1968, vol. 2; Krause 2003, n° 22227
SAM 22228 | Pfriem (description by Ottaway: awl with square shaft and pointed end) | awl with square shaft and pointed end | 806 | [5 empty] | Treytel | 2 | CA |  |  |  | 0 | 0 | 0 | 0 | 0.019 | 0.48 | 0 | 0 | 0 | 0 | 0 |  |  | 0 | [10 empty] | 0 | Neuchâtel, BX 49 |  | AES | Group 5 | Fahlerz | [5 empty] | SAM 1968, vol. 2; Krause 2003, n° 22228
SAM 22229 | Ahle mit Öhr (description by Ottaway: awl with square shaft and pointed end) | awl with eyelet, square shaft and pointed end | 807 | [5 empty] | Treytel | 2 | CA |  |  |  | 0 | 0.1 | 0 | 0.52 | 1.4 | 0.04 | 0.0002 | 0 | 0 | 0 | 0 |  |  | 0 | [10 empty] | 0 | Neuchâtel, BX 76 |  | AES | Group 7 | Fahlerz | [5 empty] | SAM 1968, vol. 2; Krause 2003, n° 22229
SAM 22230 | Nietdolch (description by Ottaway :dagger with midrib) | dagger with midrib | 212 | [5 empty] | Treytel | 25 | CA |  |  |  | 0 | 0.3 | 2.7 | 0.03 | 0.02 | 0.055 | 0.0002 | 0 | 0 | 0 | 0 |  |  | 0 | [10 empty] | 0 | Neuchatel, Mus.Cant. Bx 154 (3023) |  | AES | Group 2 | Arsenical copper | [5 empty] | SAM 1968, vol. 2; Krause 2003, n° 22230
SAM 22231 | Nietdolch | dagger | 212 | [5 empty] | Treytel | 25 | CA |  |  |  | 0.18 | 0.03 | 0.02 | 0 | 0.01 | 0.37 | 0 | 0 | 0 | 0 | 0 |  |  | 0 | [10 empty] | 0 | Neuchâtel, BX. 155 |  | AES | Group 5 | Fahlerz | [5 empty] | SAM 1968, vol. 2; Krause 2003, n° 22231
SAM 22235 | Pfriem (description by Ottaway: awl with square shaft and pointed end) | awl with square shaft and pointed end | 806 | [5 empty] | Estavayer | 2 | CA |  |  |  | 0 | 0.04 | 0 | 0 | 0.1 | 0.02 | 0.007 | 0 | 0 | 0 | 0 |  |  | 0 | [10 empty] | 0 | Neuchâtel, Estavayer 6 |  | AES | Group 4 | Fahlerz | [5 empty] | SAM 1968, vol. 2; Krause 2003, n° 22235
SAM 22236 | Pfriem (description by Ottaway: awl with square shaft and pointed end) | awl with square shaft and pointed end | 806 | [5 empty] | Estavayer | 2 | CA |  |  |  | 0 | 0 | 0.04 | 0 | 0.005 | 0.16 | 0 | 0 | 0 | 0 | 0 |  |  | 0 | [10 empty] | 0 | Neuchâtel, Estavayer 11 |  | AES | Group 5 | Fahlerz | [5 empty] | SAM 1968, vol. 2; Krause 2003, n° 22236
SAM 22237 | Nietdolch (description by Ottaway :large and small flat dagger with straight hafting plate) | large and small flat dagger with straight hafting plate | 212 | [5 empty] | Estavayer | 25 | CA |  |  |  | 0.27 | 0 | 1 | 0.16 | 0.24 | 1.2 | 0 | 0 | 0 | 0 | 0 |  |  | 0 | [10 empty] | 0 | Neuchâtel, EST 17 |  | AES | Group 16 | Fahlerz | [5 empty] | SAM 1968, vol. 2; Krause 2003, n° 22237
SAM 22238 | Griffzungendolch, Angeldolch (description by Ottaway: metal hilt midplated blade dagger, tanged dagger) | grip-tongue dagger, tanged dagger | 215 | [5 empty] | Treytel | 25 | CA |  |  |  | 0 | 0 | 2.1 | 0 | 0.05 | 0.012 | 0.078 | 0 | 0 | 0 | 0 |  |  | 0 | [10 empty] | 0 | Neuchatel, Mus.Cant. SB 39 |  | AES | Group 2 | Arsenical copper | [5 empty] | SAM 1968, vol. 2; Krause 2003, n° 22238
SAM 22239 | Griffzungendolch, Angeldolch (description by Ottaway: metal hilt midplated blade dagger, tanged dagger) | grip-tongue dagger, tanged dagger | 215 | [5 empty] | Treytel | 25 | CA |  |  |  | 0 | 0 | 2.3 | 0.04 | 0 | 2.8 | 0 | 0 | 0 | 0 | 0 |  |  | 0 | [10 empty] | 0 | Neuchatel, Mus.Cant. SB 44 |  | AES | Group 11 | Fahlerz | [5 empty] | SAM 1968, vol. 2; Krause 2003, n° 22239
SAM 22241 | Nietdolch (description by Ottaway: uncertain type of flat dagger) | uncertain type of flat dagger | 212 | [5 empty] | La Bessime | 2 | CA |  |  |  | 0 | 0.1 | 2.3 | 0 | 0.07 | 0.02 | 0.006 | 0 | 0 | 0 | 0 |  |  | 0 | [10 empty] | 0 | Bern, 25657 |  | AES | Group 2 | Arsenical copper | [5 empty] | SAM 1968, vol. 2; Krause 2003, n° 22241
SAM 22242 | Flachbeil | flat axe | 104 | [5 empty] | Neuchâtel | 25 | CA |  |  |  | 0 | 0 | 0.93 | 0 | 0.091 | 0.005 | 0.0002 | 0 | 0 | 0 | 0 |  |  | 0 | [10 empty] | 0 | Neuchâtel, Mus.Cant, 1510 |  | AES | Group 2 | Arsenical copper | [5 empty] | SAM 1968, vol. 2; Krause 2003, n° 22242
SAM 22243 | Flachbeil | flat axe | 104 | 248 | 11,2 | 2,5 |  |  | Neuchâtel | 25 | CA |  |  |  | 0 | 0 | 1.7 | 0 | 0.006 | 0 | 0 | 0 | 0 | 0 | 0 |  |  | 0 | [10 empty] | 0 | Neuchâtel, Mus.Cant, 84 |  | AES | Group 2 | Arsenical copper | [5 empty] | SAM 1968, vol. 2; Krause 2003, n° 22243, Budd1991
SAM 22244 | dagger blade | dagger blade | 212 | [5 empty] | Treytel | 25 | CA |  |  |  | 0.01 | 0 | 4.2 | 0 | 0.007 | 0.024 | 0.19 | 0 | 0 | 0 | 0 |  |  | 0 | [10 empty] | 0 | Neuchatel, Mus.Cant. |  | AES | Group 2 | Arsenical copper | [5 empty] | SAM 1968, vol. 2; Krause 2003, n° 22244, Budd 1991
SAM 22245 | Randleistenbeil, notched handle | flanged axe, notched handle | 111 | [5 empty] | Treytel | 3 | A1 | B 1 |  |  | 13 | 0 | 1.1 | 0.16 | 0.003 | 0.45 | 0.003 | 0.0003 | 0 | 0 | 0 |  |  | 0 | [10 empty] | 0 | Neuchatel, Mus.Cant, Bx 3005 (173 |  | AES | Group 14 | Bronze | [5 empty] | SAM 1968, vol. 2; Krause 2003, n° 22245; ; David Elbiali 2000, card 16, ill. 36,1; Abels 1972, 45, fig. 23,319; Rychner and Kläntschi 1989, 176, n° 688; 1995, 34, n° 688; Hafner 1995, 239, fig. 27,10
SAM 22246 | Randleistenbeil, notched handle | flanged axe, notched handle | 111 | [5 empty] | Treytel | 3 | A1 | A2b |  |  | 6 | 0 | 1.4 | 0.16 | 0.16 | 0.35 | 0.0002 | 0 | 0 | 0 | 0 |  |  | 0 | [10 empty] | 0 | Neuchatel, Mus.Cant, Bx 175 (174) (3097) |  | AES | Group 16 | Bronze | [5 empty] | SAM 1968, vol. 2; Krause 2003, n° 22246; ; David Elbiali 2000, card 16, ill. 33,5; Abels 1972, 77, fig. 37,526; Rychner and Kläntschi 1989, 176, n° 689; 1995, 34, n° 689; Hafner 1995, 239, fig. 27,12
SAM 22247 | Schulterbeil | axe | 119 | [5 empty] | Treytel | 4 | A2a |  |  |  | 5.6 | 0.026 | 0.23 | 0 | 0.01 | 0.2 | 0 | 0 | 0 | 0 | 0 |  |  | 0 | [10 empty] | 0 | Neuchatel, Mus.Cant, Bx 72 |  | AES | Group 11 | Bronze | [5 empty] | SAM 1968, vol. 2; Krause 2003, n° 22247
SAM 22248 | Flachbeil | flat axe | 104 | [5 empty] | Treytel | 25 | CA |  |  |  | 0 | 0.028 | 0 | 0.49 | 1.3 | 0.052 | 0.004 | 0.0003 | 0 | 0 | 0 |  |  | 0 | [10 empty] | 0 | Neuchatel, Mus.Cant, Bx 177 (Bx 3003) |  | AES | Group 7 | Fahlerz | [5 empty] | SAM 1968, vol. 2; Krause 2003, n° 22248
SAM 22250 | Chisel, wedge | Chisel, wedge | 134 | [5 empty] | Estavayer | 59 | II_Millennium |  |  |  | 4.3 | 0.25 | 0.24 | 0 | 0.25 | 0.002 | 0.077 | 0.0003 | 0.05 | 0 | 0 |  |  | 0 | [10 empty] | 0 | Neuchâtel, Estavayer 18 |  | AES | Group 9 | Bronze | [5 empty] | SAM 1968, vol. 2; Krause 2003, n° 22250
SAM 22251 | Randleistenbeil | flanged axe | 110 | [5 empty] | Fribourg | 3 | A1 |  |  |  | 5.8 | 0 | 0 | 0.15 | 0.15 | 0.1 | 0 | 0 | 0 | 0 | 0 |  |  | 0 | [10 empty] | 0 | Neuchatel, Mus.Cant. Fribourg 1 |  | AES | Group 13 | Bronze | [5 empty] | SAM 1968, vol. 2; Krause 2003, n° 22251
SAM 22252 | Nietdolch | dagger | 212 | [5 empty] | Gletterens | 4 | A2a | A2b |  |  | 8.1 | 0.002 | 0.36 | 0.39 | 0.19 | 0.33 | 0.006 | 0.0003 | 0 | 0 | 0 |  |  | 0 | [10 empty] | 0 | Neuchatel, Mus.Cant. Gle 1 (10) |  | AES | Group 16 | Bronze | [5 empty] | SAM 1968, vol. 2; Krause 2003, n° 22252; David Elbiali 2000, card 243. ill. 5,15; Hafner 1995, 240, fig. 33,4
SAM 22253 | Randleistenbeil | flanged axe | 110 | [5 empty] | Ins | 3 | A1 |  |  |  | 9.2 | 0.034 | 0 | 0 | 0.14 | 0.03 | 0 | 0 | 0 | 0 | 0 |  |  | 0 | [10 empty] | 0 | Neuchatel, Mus.Cant. |  | AES | Group 4 | Bronze | [5 empty] | SAM 1968, vol. 2; Krause 2003, n° 22253
SAM 22254 | Randleistenbeil | flanged axe | 110 | [5 empty] | La Thièle | 3 | A1 | A2a |  |  | 8.9 | 0 | 0 | 0.2 | 0.34 | 0.13 | 0 | 0 | 0 | 0 | 0 |  |  | 0 | [10 empty] | 0 | Neuchatel, Mus.Cant. Th 1 (Th 15) |  | AES | Group 13 | Bronze | [5 empty] | SAM 1968, vol. 2; Krause 2003, n° 22254; David Elbiali 2000, card. 244, ill. 25,1
SAM 22256 | Randleistenbeil, Typ Salez | flanged axe, Salez type | 110 | [5 empty] | Sennwald | 3 | A1 |  |  |  | 0.01 | 0.64 | 2.6 | 6.8 | 0.87 | 3.5 | 0.016 | 0 | 0 | 0 | 0 |  |  | 0 | [10 empty] | 0 | Neuchatel, Mus.Cant. Salez 1 |  | AES | Group 16 | Fahlerz | [5 empty] | SAM 1968, vol. 2; Krause 2003, n° 22256
SAM 22257 | Randleistenbeil, Typ Salez | flanged axe, Salez type | 110 | [5 empty] | Sennwald | 3 | A1 |  |  |  | 0.02 | 0.5 | 2.6 | 9 | 1 | 2.7 | 0.044 | 0.0003 | 0.05 | 0 | 0 |  |  | 0 | [10 empty] | 0 | Neuchatel, Mus.Cant. Salez 2 | Ag>1 | AES | Group 16 | Fahlerz | [5 empty] | SAM 1968, vol. 2; Krause 2003, n° 22257
SAM 22258 | Randleistenbeil | flanged axe | 110 | [5 empty] | Sugiez | 3 | A1 | C2_D |  |  | 6.3 | 0.36 | 0 | 0.17 | 0.14 | 0.077 | 0 | 0 | 0 | 0 | 0 |  |  | 0 | [10 empty] | 0 | Neuchatel, Mus.Cant. Sug 4 |  | AES | Group 7 | Bronze | [5 empty] | SAM 1968, vol. 2; Krause 2003, n° 22258; David Elbiali 2000, card 60, ill. 77,4; Beck 1980, 131, fig. 29,7
SAM 22259 | Randleistenbeil, Nackenkerbe | flanged axe, indended butt | 111 | [5 empty] | Sugiez | 4 | A2a | A2b |  |  | 5.1 | 0 | 0.62 | 0.56 | 0.47 | 0.37 | 0.011 | 0 | 0 | 0 | 0 |  |  | 0 | [10 empty] | 0 | Neuchatel, Mus.Cant. Sug 3 |  | AES | Group 16 | Bronze | [5 empty] | SAM 1968, vol. 2; Krause 2003, n° 22259; David Elbiali 2000, card 60, ill. 35,9; Abels 1972, 38-39, fig. 20,281; Hafner 1995, 238, fig. 21,2 (MCAN Sug. 3); Rychner and Kläntschi 1995, 38, n° 806
SAM 22260 | Schulterbeil | axe | 119 | [5 empty] | Sugiez | 4 | A2a | C |  |  | 8.1 | 0.33 | 0.5 | 0.46 | 0.02 | 0.42 | 0.004 | 0.0003 | 0 | 0 | 0 |  |  | 0 | [10 empty] | 0 | Neuchatel, Mus.Cant. Sug 2 |  | AES | Group 14 | Bronze | [5 empty] | SAM 1968, vol. 2; Krause 2003, n° 22260; David Elbiali 2000, card 16, ill. 36,1; Abels 1972, 45, fig. 23,319; Rychner and Kläntschi 1989, 176, n° 688; 1995, 34, n° 688; Hafner 1995, 239, fig. 27,12
SAM 22261 | Randleistenbeil | flanged axe | 110 | [5 empty] | Auvernier | 4 | A2a | A2a |  |  | 5.7 | 0 | 0.13 | 0.13 | 0.24 | 0.27 | 0 | 0 | 0 | 0 | 0 |  |  | 0 | [10 empty] | 0 | Neuchâtel, 857 |  | AES | Group 16 | Bronze | [5 empty] | SAM 1968, vol. 2; Krause 2003, n° 22261; David Elbiali 2000, card 14. ill. 31,4; Abels 1972, 75, fig. 36,509; Hafner 1995, 239, fig. 25,2; Rychner and Kläntschi 1995,11, n° 2
SAM 22262 | Randleistenbeil, Nackenkerbe | flanged axe, engraved | 111 | [5 empty] | Auvernier | 4 | A2a | A2a |  |  | 7 | 0.076 | 0.3 | 0.2 | 0.27 | 0.3 | 0.003 | 0 | 0 | 0 | 0 |  |  | 0 | [10 empty] | 0 | Neuchâtel, 856 |  | AES | Group 16 | Bronze | [5 empty] | SAM 1968, vol. 2; Krause 2003, n° 22262; David Elbiali 2000, card 14. ill. 31,3; Abels 1972, 74, fig. 34,490; Hafner 1995, 239, fig. 25,1; Rychner and Kläntschi 1995, 11, n° 1
SAM 22263 | Randleistenbeil, Nackenkerbe | flanged axe, engraved | 111 | [5 empty] | Auvernier | 4 | A2a | B2 |  |  | 7.3 | 0 | 0.65 | 0.04 | 0.022 | 0.32 | 0 | 0 | 0 | 0 | 0 |  |  | 0 | [10 empty] | 0 | Neuchâtel, |  | AES | Group 11 | Bronze | [5 empty] | SAM 1968, vol. 2; Krause 2003, n° 22263; David Elbiali 2000, card 14
SAM 22264 | Flachbeil | flat axe | 104 | [5 empty] | La Graviers | 25 | CA |  |  |  | 0 | 0.076 | 0 | 0.36 | 1.4 | 0.018 | 0.009 | 0 | 0 | 0 | 0 |  |  | 0 | [10 empty] | 0 | Neuchâtel, 1509 |  | AES | Group 7 | Fahlerz | [5 empty] | SAM 1968, vol. 2; Krause 2003, n° 22264
SAM 22265 | Randmeißel | flanged chisel | 135 | [5 empty] | Treytel | 4 | A2a |  |  |  | 7.5 | 0 | 0.52 | 0.09 | 0.019 | 0.36 | 0 | 0 | 0 | 0 | 0 |  |  | 0 | [10 empty] | 0 | Neuchâtel, Mus.Cant, Bx 171 |  | AES | Group 11 | Bronze | [5 empty] | SAM 1968, vol. 2; Krause 2003, n° 22265
SAM 22266 | Randleistenbeil, Nackenkerbe | flanged axe, notched handle | 111 | [5 empty] | Treytel | 4 | A2a |  |  |  | 6.6 | 0.015 | 0.19 | 0.25 | 0.23 | 0.25 | 0.002 | 0 | 0 | 0 | 0 |  |  | 0 | [10 empty] | 0 | Neuchâtel, Mus.Cant, Bx 3006 |  | AES | Group 16 | Bronze | [5 empty] | SAM 1968, vol. 2; Krause 2003, n° 22266
SAM 22267 | Löffelbeil | spooned axe | 118 | [5 empty] | Treytel | 5 | A2b |  |  |  | 4.9 | 1.7 | 0.24 | 0.27 | 0.1 | 0.19 | 0.049 | 0.0003 | 5 | 0 | 0 |  |  | 0 | [10 empty] | 0 | Neuchâtel, Mus.Cant, Bx 3042 |  | AES | Group 16 | Bronze | [5 empty] | SAM 1968, vol. 2; Krause 2003, n° 22267
SAM 22268 | Flachbeil with notched neck | Flat axe with notched neck | 105 | [5 empty] | St. Blaise | 25 | CA |  |  |  | 0 | 0 | 0.04 | 0 | 0.004 | 0.072 | 0 | 0 | 0 | 0 | 0 |  |  | 0 | [10 empty] | 0 | Neuchâtel, Mus.Cant, SB 40 |  | AES | Group 1 | Copper | [5 empty] | SAM 1968, vol. 2; Krause 2003, n° 22268
SAM 22271 | Nietdolch | dagger | 212 | [5 empty] | Chevroux | 25 | CA |  |  |  | 0 | 0 | 0 | 0 | 0.039 | 0.001 | 0.0002 | 0 | 0 | 0 | 0 |  |  | 0 | [10 empty] | 0 | Lausanne, MCAH 16075 II |  | AES | Group 1 | Copper | [5 empty] | SAM 1968, vol. 2; Krause 2003, n° 22271
SAM 22272 | Nietdolch | dagger | 212 | [5 empty] | Chevroux | 25 | CA |  |  |  | 0 | 0 | 0 | 0 | 0.002 | 0.18 | 0 | 0.0003 | 0 | 0 | 0 |  |  | 0 | [10 empty] | 0 | Lausanne, MCAH 19279 II |  | AES | Group 5 | Fahlerz | [5 empty] | SAM 1968, vol. 2; Krause 2003, n° 22272
SAM 22273 | Nietdolch | dagger | 212 | [5 empty] | Chevroux | 25 | CA |  |  |  | 5.6 | 0.005 | 1.1 | 0.36 | 0.18 | 1.8 | 0.004 | 0 | 0 | 0 | 0 |  |  | 0 | [10 empty] | 0 | Lausanne, MCAH 85411 II |  | AES | Group 16 | Bronze | [5 empty] | SAM 1968, vol. 2; Krause 2003, n° 22273
SAM 22274 | Nietdolch | dagger | 212 | [5 empty] | Chevroux | 25 | CA |  |  |  | 0 | 0 | 0.86 | 0.35 | 0.3 | 1.5 | 0 | 0 | 0 | 0 | 0 |  |  | 0 | [10 empty] | 0 | Lausanne, MCAH 16636 II |  | AES | Group 16 | Fahlerz | [5 empty] | SAM 1968, vol. 2; Krause 2003, n° 22274
SAM 22275 | Nietdolch | dagger | 212 | [5 empty] | Chevroux | 25 | CA |  |  |  | 0 | 0 | 0 | 0 | 0.011 | 0.17 | 0 | 0 | 0 | 0 | 0 |  |  | 0 | [10 empty] | 0 | Lausanne, MCAH 9975 II |  | AES | Group 5 | Fahlerz | [5 empty] | SAM 1968, vol. 2; Krause 2003, n° 22275
SAM 22276 | Nietdolch | dagger | 212 | [5 empty] | Chevroux | 25 | CA |  |  |  | 0 | 0.86 | 1.4 | 0 | 0.11 | 0.27 | 0.004 | 0 | 0 | 0 | 0 |  |  | 0 | [10 empty] | 0 | Lausanne, MCAH 19039 II |  | AES | Group 15 | Fahlerz | [5 empty] | SAM 1968, vol. 2; Krause 2003, n° 22276
SAM 22277 | Nietdolch | dagger | 212 | [5 empty] | Onnens | 25 | CA |  |  |  | 0.06 | 0.59 | 0.093 | 0.092 | 0.083 | 0.1 | 0.009 | 0.0003 | 0 | 0 | 0 |  |  | 0 | [10 empty] | 0 | Lausanne ohne Nr |  | AES | Group 5 | Fahlerz | [5 empty] | SAM 1968, vol. 2; Krause 2003, n° 22277
SAM 22279 | Ösenhalsring | Ösenhalsring | 522 | [5 empty] | Station de Concise | 25 | CA |  |  |  | 0 | 0 | 0 | 0 | 0.007 | 0.27 | 0 | 0.0003 | 0 | 0 | 0 |  |  | 0 | [10 empty] | 0 | , 24530 I |  | AES | Group 5 | Fahlerz | [5 empty] | SAM 1968, vol. 2; Krause 2003, n° 22279
SAM 22280 | Doppel-, Brillenspirale | spectacle spiral | 529 | [5 empty] | Station de Concise | 25 | CA |  |  |  | 0 | 0 | 0 | 0 | 0.015 | 0.21 | 0 | 0.0003 | 0 | 0 | 0 |  |  | 0 | [10 empty] | 0 | , 26792 I |  | AES | Group 5 | Fahlerz | [5 empty] | SAM 1968, vol. 2; Krause 2003, n° 22280
SAM 22282 | Doppel-, Brillenspirale | spectacle spiral | 529 | [5 empty] | Chevroux | 25 | CA |  |  |  | 0 | 0 | 0 | 0 | 0 | 0.11 | 0 | 0.0003 | 0 | 0 | 0 |  |  | 0 | [10 empty] | 0 | Mus.de Boudry, |  | AES | Group 5 | Fahlerz | [5 empty] | SAM 1968, vol. 2; Krause 2003, n° 22282
SAM 22283 | Blechspirale | spiral of sheet | 526 | [5 empty] | Auvernier | 25 | CA |  |  |  | 0 | 0 | 0 | 0 | 0.031 | 0.019 | 0 | 0 | 0 | 0 | 0 |  |  | 0 | [10 empty] | 0 |  |  | AES | Group 1 | Copper | [5 empty] | SAM 1968, vol. 2; Krause 2003, n° 22283
SAM 223 | Zungenbarren | Zungenbarren | 705 | [5 empty] | Niedernfels | 4 | A2a |  |  |  | 0 | 0 | 0.27 | 0.07 | 0.01 | 0.75 | 0 | 0 | 0 | 0 | 0.01 |  |  | 0 | [10 empty] | 0 | München, Stslg. 1926.161 |  | AES | Group 11 | Fahlerz | [5 empty] | SAM 1960; Krause 2003, n° 223
SAM 224 | Zungenbarren | Zungenbarren | 705 | [5 empty] | Niedernfels | 4 | A2a |  |  |  | 0 | 0 | 1.5 | 0.19 | 0.01 | 0.2 | 0 | 0 | 0 | 0 | 0.01 |  |  | 0 | [10 empty] | 0 | München, Stslg. 1926.161 |  | AES | Group 14 | Fahlerz | [5 empty] | SAM 1960; Krause 2003, n° 224
SAM 226 | Spangenbarren | Spangenbarren | 704 | [5 empty] | Niederscheyern | 4 | A2a |  |  |  | 0.01 | 0.05 | 1.2 | 0.1 | 0.02 | 3 | 0.01 | 0 | 0 | 0 | 0.2 |  |  | 0 | [10 empty] | 0 | München, Stslg. H.V. 50-69 |  | AES | Group 14 | Fahlerz | [5 empty] | SAM 1960; Krause 2003, n° 226
SAM 227 | Spangenbarren | Spangenbarren | 704 | [5 empty] | Niederscheyern | 4 | A2a |  |  |  | 0.01 | 0.12 | 1.3 | 1.05 | 0.8 | 0.15 | 0.1 | 0.0003 | 0 | 0 | 0.4 |  |  | 0 | [10 empty] | 0 | München, Stslg. H.V. 50-69 |  | AES | Group 16 | Fahlerz | [5 empty] | SAM 1960; Krause 2003, n° 227
SAM 228 | Spangenbarren | Spangenbarren | 704 | [5 empty] | Niederscheyern | 4 | A2a |  |  |  | 0.2 | 0.025 | 1.45 | 1.65 | 0.8 | 0.66 | 0.1 | 0 | 0 | 0 | 0.08 |  |  | 0 | [10 empty] | 0 | München, Stslg. H.V. 50-69 | Pb<0.05 | AES | Group 16 | Fahlerz | [5 empty] | SAM 1960; Krause 2003, n° 228
SAM 229 | Spangenbarren | Spangenbarren | 704 | [5 empty] | Niederscheyern | 4 | A2a |  |  |  | 0.2 | 0.002 | 0.82 | 0.27 | 0.1 | 1.3 | 0.01 | 0 | 0 | 0 | 0.2 |  |  | 0 | [10 empty] | 0 | München, Stslg. H.V. 50-69 |  | AES | Group 16 | Fahlerz | [5 empty] | SAM 1960; Krause 2003, n° 229
SAM 230 | Spangenbarren | Spangenbarren | 704 | [5 empty] | Niederscheyern | 4 | A2a |  |  |  | 0 | 0.002 | 1.1 | 0.22 | 0.005 | 0.16 | 0.0002 | 0.0003 | 0 | 0.008 | 0.06 |  |  | 0 | [10 empty] | 0 | München, Stslg. H.V. 50-69 |  | AES | Group 14 | Fahlerz | [5 empty] | SAM 1960; Krause 2003, n° 230
SAM 234 | Dolch mit 4 Nieten | dagger with 4 rivets | 212 | [5 empty] | Nussdorf | 4 | A2a |  |  |  | 11 | 0.09 | 1.12 | 0.31 | 0.31 | 0.46 | 0.005 | 0.0003 | 0 | 0.008 | 0.4 |  |  | 0 | [10 empty] | 0 | München, Stslg. 97/295 |  | AES | Group 16 | Bronze | [5 empty] | SAM 1960; Krause 2003, n° 234
SAM 24 | Stabdolch, Klinge | halberd, blade | 210 | [5 empty] | Augsburg | 3 | A1 |  |  |  | 12 | 0 | 0.1 | 0.11 | 0.5 | 0 | 0.007 | 0 | 0 | 0 | 0 |  |  | 0 | [10 empty] | 0 | Augsburg 722 |  | AES | Group 12 | Bronze | [5 empty] | SAM 1960; Krause 2003, n° 24
SAM 243 | Rollennadel m. ellipt. Kopfplatte | roll-headed pin with elliptical headstock | 603 | [5 empty] | Ostrach | 3 | A1 |  |  |  | 2.35 | 0 | 0.28 | 0.65 | 0.32 | 0.51 | 0 | 0 | 0 | 0 | 0 |  |  | 0 | [10 empty] | 0 | Sigmaringen 1227 |  | AES | Group 16 | Bronze | [5 empty] | SAM 1960; Krause 2003, n° 243
SAM 247 | Ösenringbarren, groß | Ösenringbarren, big | 702 | [5 empty] | Pleitmannswang | 3 | A1 |  |  |  | 0.01 | 0.05 | 0.13 | 0.03 | 0.1 | 0.005 | 0.01 | 0 | 0 | 0 | 0.09 |  |  | 0 | [10 empty] | 0 | München, Stslg. 1935 a+b;1936;1937 | Pb <0.1 | AES | Group 9 | Fahlerz | [5 empty] | SAM 1960; Krause 2003, n° 247
SAM 2474 | Flachbeil Altheimer Typus | flat axe Altheimer type | 104 | 84 |  |  |  |  | Pölshals | 22 | CA |  |  |  | 0 | 0 | 0 | 0.007 | 0.016 | 0 | 0 | 0 | 0 | 0 | 0 |  |  | 0 | [10 empty] | 0 | Graz, 11550 |  | AES | Group 1 | Copper | [5 empty] | SAM 1968, vol. 2; Krause 2003, n° 2474
SAM 2475 | Ring, geschlossen | ring, rolled | 407 | [5 empty] | Feldbach | 22 | CA |  |  |  | 0 | 0.02 | 0.5 | 0.07 | 0.01 | 0.005 | 0.0005 | 0.0002 | 0 | 0 | 0 |  |  | 0 | [10 empty] | 0 | Graz, 10553 |  | AES | Group 2 | Arsenical copper | [5 empty] | SAM 1968, vol. 2; Krause 2003, n° 2475
SAM 2476 | Nietdolch, 2 Niete | dagger, 2 rivets | 212 | [5 empty] | Schneiderloch | 3 | A1 |  |  |  | 0 | 0 | 0.31 | 0.07 | 0.14 | 0.001 | 0.013 | 0 | 0 | 0 | 0 |  |  | 0 | [10 empty] | 0 | Graz, 12029 |  | AES | Group 9 | Fahlerz | [5 empty] | SAM 1968, vol. 2; Krause 2003, n° 2476
SAM 2477 | Spiralröllchen | spiral roll | 417 | [5 empty] | Feldbach | 22 | CA |  |  |  | 0 | 0.017 | 0.45 | 0.06 | 0.016 | 0.005 | 0.001 | 0.0002 | 0 | 0 | 0.001 |  |  | 0 | [10 empty] | 0 | Graz, 10558 |  | AES | Group 2 | Arsenical copper | [5 empty] | SAM 1968, vol. 2; Krause 2003, n° 2477
SAM 2478 | Röhrenperle | tubular bead | 801 | [5 empty] | Feldbach | 22 | CA |  |  |  | 0 | 0 | 0.94 | 0.05 | 0.016 | 0.005 | 0.002 | 0.0002 | 0 | 0 | 0.001 |  |  | 0 | [10 empty] | 0 | Graz, 10557 |  | AES | Group 2 | Arsenical copper | [5 empty] | SAM 1968, vol. 2; Krause 2003, n° 2478
SAM 2479 | Stabdolch | halberd | 210 | [5 empty] | Badelhöhle | 3 | A1 |  |  |  | 0 | 0.002 | 0 | 0.03 | 0.12 | 0 | 0.006 | 0 | 0 | 0 | 0 |  |  | 0 | [10 empty] | 0 | Graz 6995 |  | AES | Group 4 | Fahlerz | [5 empty] | SAM 1968, vol. 2; Krause 2003, n° 2479
SAM 248 | Ösenringbarren, groß | Ösenringbarren, big | 702 | [5 empty] | Pleitmannswang | 3 | A1 |  |  |  | 0 | 0.05 | 0.07 | 0.03 | 0.04 | 0.01 | 0.001 | 0 | 0 | 0 | 0.05 |  |  | 0 | [10 empty] | 0 | München, Stslg. 1935 a+b;1936;1937 | Pb <0.1 | AES | Group 1 | Copper | [5 empty] | SAM 1960; Krause 2003, n° 248
SAM 2480 | Axt, einschneidig | axe, single-edged | 122 | [5 empty] | Buchkogel | 25 | CA |  |  |  | 15 | 0.26 | 0.02 | 0.01 | 0.03 | 0.002 | 0.0005 | 0 | 0 | 0 | 0.01 |  |  | 0 | [10 empty] | 0 | Graz 2861 |  | AES | Group 1 | Bronze | [5 empty] | SAM 1968, vol. 2; Krause 2003, n° 2480
SAM 2481 | Flachbeil | flat axe | 104 | 284 |  |  |  |  | Gösting | 22 | CA |  |  |  | 0 | 0.005 | 1.2 | 0.03 | 0.014 | 0.002 | 0.002 | 0.0002 | 0 | 0 | 0.001 |  |  | 0 | [10 empty] | 0 | Graz, 15209 |  | AES | Group 2 | Arsenical copper | [5 empty] | SAM 1968, vol. 2; Krause 2003, n° 2481
SAM 2482 | Schafthalsaxt | shaft hole axe | 122 | 318 |  |  |  |  | Zagorje | LCA | CA |  |  |  | 0 | 0.066 | 0 | 0.11 | 0.069 | 0 | 0.017 | 0 | 0 | 0 | 0 |  |  | 0 | [10 empty] | 0 | Pokrajinski musej Celje, 78 |  | AES | Group 3 | Arsenical copper | [5 empty] | SAM 1968, vol. 2; Krause 2003, n° 2482
SAM 2483 | Flachbeil | flat axe | 104 | 204.4 |  |  |  |  | Ljubljanica river II | LCA | CA |  |  |  | 0 | 0.066 | 0 | 0 | 0.022 | 0 | 0.021 | 0 | 0 | 0 | 0 |  |  | 0 | [10 empty] | 0 | Ljubljana B 5947 |  | AES | Group 1 | Copper | [5 empty] | SAM 1968, vol. 2; Krause 2003, n° 2483
SAM 2486 | socket | socket | 503 | 3 |  |  |  |  | Ljubljanica river II | BA | BA |  |  |  | 15 | 0.6 | 0.38 | 0 | 0.1 | 0.18 | 0.02 | 0 | 0 | 0.005 | 0.58 |  |  | 0 | [10 empty] | 0 | Ljubljana 5944 |  | AES | Group 15 | Bronze | [5 empty] | SAM 1968, vol. 2; Krause 2003, n° 2486
SAM 2488 | Randleistenbeil | flanged axe | 112 | [5 empty] | Ihan | 4 | A2a |  |  |  | 7.8 | 0 | 0.25 | 0.15 | 0.01 | 0.26 | 0.0005 | 0 | 0 | 0 | 0 |  |  | 0 | [10 empty] | 0 | Kamnik, Slg.Sadnikar , A 24 |  | AES | Group 14 | Bronze | [5 empty] | SAM 1968, vol. 2; Krause 2003, n° 2488
SAM 249 | Ösenringbarren, groß | Ösenringbarren, big | 702 | [5 empty] | Pleitmannswang | 3 | A1 |  |  |  | 0.01 | 0.05 | 0.32 | 0.03 | 0.08 | 0.005 | 0.01 | 0 | 0 | 0 | 0.06 |  |  | 0 | [10 empty] | 0 | München, Stslg. 1935 a+b;1936;1937 | Pb <0.1; Ag<0.04 | AES | Group 2 | Arsenical copper | [5 empty] | SAM 1960; Krause 2003, n° 249
SAM 250 | Ösenringbarren, groß | Ösenringbarren, big | 702 | [5 empty] | Pleitmannswang | 3 | A1 |  |  |  | 0.01 | 0.05 | 0.1 | 0.05 | 0.08 | 0.005 | 0.001 | 0 | 0 | 0 | 0.07 |  |  | 0 | [10 empty] | 0 | München, Stslg. 1935 a+b;1936;1937 | Pb <0.1; Ag<0.04 | AES | Group 2 | Arsenical copper | [5 empty] | SAM 1960; Krause 2003, n° 250
SAM 251 | Spirale | spiral | 409 | [5 empty] | Ravensburg | 3 | A1 |  |  |  | 0 | 0 | 0.7 | 0.46 | 0.43 | 0 | 0 | 0 | 0 | 0 | 0 |  |  | 0 | [10 empty] | 0 | Stuttgart, WLM 7274b |  | AES | Group 12 | Fahlerz | [5 empty] | SAM 1960; Krause 2003, n° 251
SAM 252 | Randleistenbeil, Typ Salez (3 An.) | flanged axe, Salez type (3 analysis.) | 110 | [5 empty] | Ravensburg | 3 | A1 |  |  |  | 0.01 | 0.52 | 1.66 | 2 | 0.28 | 3 | 0.001 | 0.0003 | 0 | 0.03 | 0.01 |  |  | 0 | [10 empty] | 0 | Stuttgart, WLM 7274b |  | AES | Group 16 | Fahlerz | [5 empty] | SAM 1960; Krause 2003, n° 252
SAM 253 | Randleistenbeil, Typ Salez (3 An.) | flanged axe, Salez type (3 analysis.) | 110 | [5 empty] | Ravensburg | 3 | A1 |  |  |  | 0.01 | 0.53 | 1.55 | 2.1 | 0.23 | 3.2 | 0.001 | 0.0003 | 0 | 0.03 | 0.01 |  |  | 0 | [10 empty] | 0 | Stuttgart, WLM 7274b |  | AES | Group 16 | Fahlerz | [5 empty] | SAM 1960; Krause 2003, n° 253
SAM 254 | Randleistenbeil, Typ Salez (3 An.) | flanged axe, Salez type (3 analysis.) | 110 | [5 empty] | Ravensburg | 3 | A1 |  |  |  | 0.01 | 0.62 | 1.6 | 2.3 | 0.21 | 3.6 | 0.001 | 0.0003 | 0 | 0.03 | 0.01 |  |  | 0 | [10 empty] | 0 | Stuttgart, WLM 7274b |  | AES | Group 16 | Fahlerz | [5 empty] | SAM 1960; Krause 2003, n° 254
SAM 256 | Ösenringbarren | Ösenringbarren | 702 | [5 empty] | Reut | 3 | A1 |  |  |  | 0.05 | 0.002 | 0.03 | 0.09 | 0.02 | 0.2 | 0.001 | 0 | 0 | 0 | 0.03 |  |  | 0 | [10 empty] | 0 | München, Stslg. H.V.43 | Ag<0.04 | AES | Group 5 | Fahlerz | [5 empty] | SAM 1960; Krause 2003, n° 256
SAM 257 | Ösenringbarren | Ösenringbarren | 702 | [5 empty] | Reut | 3 | A1 |  |  |  | 0.01 | 0 | 0.002 | 0.002 | 0.02 | 0.1 | 0.001 | 0 | 0 | 0 | 0.001 |  |  | 0 | [10 empty] | 0 | München, Stslg. H.V.38 | Ag<0.04 | AES | Group 5 | Fahlerz | [5 empty] | SAM 1960; Krause 2003, n° 257
SAM 258 | Ösenringbarren | Ösenringbarren | 702 | [5 empty] | Reut | 3 | A1 |  |  |  | 0.01 | 0.05 | 0.03 | 0.05 | 0.08 | 0.05 | 0.001 | 0 | 0 | 0 | 0.12 |  |  | 0 | [10 empty] | 0 | München, Stslg. H.V.44 | Pb <0.1; Ag<0.04 | AES | Group 1 | Copper | [5 empty] | SAM 1960; Krause 2003, n° 258
SAM 259 | Ösenringbarren | Ösenringbarren | 702 | [5 empty] | Reut | 3 | A1 |  |  |  | 0.01 | 0.05 | 0.04 | 0.07 | 0.08 | 0.05 | 0.001 | 0.0003 | 0 | 0.008 | 0.25 |  |  | 0 | [10 empty] | 0 | München, Stslg. H.V.37 | Pb <0.1; Ag<0.04 | AES | Group 1 | Copper | [5 empty] | SAM 1960; Krause 2003, n° 259
SAM 2593 | Armspirale, 8 Wind. | Armspiral, 8 winds | 409 | [5 empty] | Altmühlhausen | 3 | A1 |  |  |  | 0 | 0 | 0.46 | 0.72 | 0.39 | 0 | 0 | 0 | 0 | 0 | 0 |  |  | 0 | [10 empty] | 0 | München HV 72 |  | AES | Group 12 | Fahlerz | [5 empty] | SAM 1968, vol. 2; Krause 2003, n° 2593
SAM 2594 | Armspirale, 8 Wind. | Armspiral, 8 winds | 409 | [5 empty] | Altmühlhausen | 3 | A1 |  |  |  | 0 | 0 | 1.95 | 1.2 | 0.36 | 0.01 | 0.16 | 0.0002 | 0 | 0 | 0.001 |  |  | 0 | [10 empty] | 0 | München HV 73 |  | AES | Group 12 | Fahlerz | [5 empty] | SAM 1968, vol. 2; Krause 2003, n° 2594
SAM 2595 | Armspirale, 8 Wind. | Armspiral, 8 winds | 409 | [5 empty] | Altmühlhausen | 3 | A1 |  |  |  | 0 | 0.06 | 1.05 | 3 | 0.4 | 0 | 0.043 | 0.0002 | 0 | 0 | 0 |  |  | 0 | [10 empty] | 0 | München HV 74 |  | AES | Group 12 | Fahlerz | [5 empty] | SAM 1968, vol. 2; Krause 2003, n° 2595
SAM 2596 | Armring? | Armring? | 407 | [5 empty] | Altmühlhausen | 3 | A1 |  |  |  | 0 | 0 | 1.8 | 1.9 | 0.49 | 0.01 | 0.14 | 0 | 0 | 0 | 0 |  |  | 0 | [10 empty] | 0 | München RV 518 |  | AES | Group 12 | Fahlerz | [5 empty] | SAM 1968, vol. 2; Krause 2003, n° 2596
SAM 2597 | Scheibennadel, groß, verziert | disc-headed pin, big, decorated | 604 | [5 empty] | Gilching | 3 | A1 |  |  |  | 0.02 | 0 | 0.03 | 0.03 | 0.05 | 0.03 | 0 | 0 | 0 | 0.008 | 0.001 |  |  | 0 | [10 empty] | 0 | München, PStslg. 1957.71,72 | Sn+; As++;Sb++; Ag+++; Ni++ | AES | Group 1 | Copper | [5 empty] | SAM 1968, vol. 2; Krause 2003, n° 2597
SAM 260 | Ösenringbarren | Ösenringbarren | 702 | [5 empty] | Reut | 3 | A1 |  |  |  | 0.01 | 0.05 | 0.002 | 0.002 | 0.08 | 0.01 | 0.0002 | 0 | 0 | 0 | 0.15 |  |  | 0 | [10 empty] | 0 | München, Stslg. H.V.42 | Pb <0.1; Ag<0.04 | AES | Group 1 | Copper | [5 empty] | SAM 1960; Krause 2003, n° 260
SAM 2603 | Nadel, fragm. | pin, fragm. | 604 | [5 empty] | Kronwinkl | 3 | A1 |  |  |  | 0.03 | 0.002 | 0.39 | 2.7 | 0.96 | 1.9 | 0.0002 | 0 | 0 | 0.005 | 0.02 |  |  | 0 | [10 empty] | 0 | München 1957/128 |  | AES | Group 16 | Fahlerz | [5 empty] | SAM 1968, vol. 2; Krause 2003, n° 2603
SAM 2604 | Dolch, 5 Niete, verz. | dagger, 5 rivets, decorated | 212 | [5 empty] | Kronwinkl | 3 | A1 |  |  |  | 0.2 | 0.012 | 0.33 | 3.6 | 0.66 | 1.1 | 0.003 | 0.0002 | 0 | 0.01 | 0.001 |  |  | 0 | [10 empty] | 0 | München 1957/185 |  | AES | Group 16 | Fahlerz | [5 empty] | SAM 1968, vol. 2; Krause 2003, n° 2604
SAM 2605 | Schleifenring, Frgm. | looped ring, fragment | 414 | [5 empty] | Kronwinkl | 3 | A1 |  |  |  | 0.15 | 0.02 | 0.7 | 1.65 | 0.68 | 1.75 | 0 | 0 | 0 | 0.03 | 0 |  |  | 0 | [10 empty] | 0 | München 1957/179 |  | AES | Group 16 | Fahlerz | [5 empty] | SAM 1968, vol. 2; Krause 2003, n° 2605
SAM 2606 | Spiralarmring, 1 1/3 Wind., dünner Draht | Spiralarmring, 1 1/3 winds, thin wire | 409 | [5 empty] | Kronwinkl | 3 | A1 |  |  |  | 0.65 | 0 | 0.6 | 3 | 1.2 | 2 | 0.004 | 0.0002 | 0 | 0.2 | 0.01 |  |  | 0 | [10 empty] | 0 | München 1957/175 |  | AES | Group 16 | Fahlerz | [5 empty] | SAM 1968, vol. 2; Krause 2003, n° 2606
SAM 2607 | Armspirale, 2 Wind. | Armspiral, 2 winds | 409 | [5 empty] | Waging III | 3 | A1 |  |  |  | 8 | 0 | 0.04 | 0.07 | 0.03 | 0.09 | 0.0005 | 0 | 0 | 0 | 0 |  |  | 0 | [10 empty] | 0 | München 1957/127 |  | AES | Group 1 | Bronze | [5 empty] | SAM 1968, vol. 2; Krause 2003, n° 2607
SAM 2608 | Armspirale, fragm. | Armspiral, fragm. | 409 | [5 empty] | Waging III | 4 | A2a |  |  |  | 15 | 0 | 0.04 | 0.07 | 0.02 | 0.21 | 0.0005 | 0 | 0 | 0.005 | 0.02 |  |  | 0 | [10 empty] | 0 | München 1957/127 |  | AES | Group 5 | Bronze | [5 empty] | SAM 1968, vol. 2; Krause 2003, n° 2608
SAM 2609 | Armspirale, fragm. | Armspiral, fragm. | 409 | [5 empty] | Waging III | 4 | A2a |  |  |  | 15 | 0 | 0.08 | 0.13 | 0.054 | 0.098 | 0.002 | 0 | 0 | 0 | 0.001 |  |  | 0 | [10 empty] | 0 | München 1957/127 |  | AES | Group 10 | Bronze | [5 empty] | SAM 1968, vol. 2; Krause 2003, n° 2609
SAM 2610 | Ösenringbarren | Ösenringbarren | 702 | [5 empty] | Heignkam | 3 | A1 |  |  |  | 0 | 0 | 0.09 | 0.2 | 0.07 | 0 | 0.005 | 0 | 0 | 0 | 0 |  |  | 0 | [10 empty] | 0 | München 1957/84 |  | AES | Group 3 | Arsenical copper | [5 empty] | SAM 1968, vol. 2; Krause 2003, n° 2610
SAM 2611 | Ösenringbarren | Ösenringbarren | 702 | [5 empty] | Große Wiese | 3 | A1 |  |  |  | 0 | 0 | 1.5 | 1.55 | 0.94 | 0.074 | 0.21 | 0.0002 | 0 | 0 | 0.001 |  |  | 0 | [10 empty] | 0 | München 1954/10g |  | AES | Group 12 | Fahlerz | [5 empty] | SAM 1968, vol. 2; Krause 2003, n° 2611
SAM 2612 | Ösenringbarren | Ösenringbarren | 702 | [5 empty] | Große Wiese | 3 | A1 |  |  |  | 0 | 0.02 | 1.85 | 1.95 | 0.73 | 0.04 | 0.078 | 0 | 0 | 0 | 0 |  |  | 0 | [10 empty] | 0 | München 1954/10a |  | AES | Group 12 | Fahlerz | [5 empty] | SAM 1968, vol. 2; Krause 2003, n° 2612
SAM 2613 | Ösenringbarren | Ösenringbarren | 702 | [5 empty] | Große Wiese | 3 | A1 |  |  |  | 0 | 0 | 1 | 1.35 | 0.71 | 0.02 | 0.13 | 0 | 0 | 0 | 0 |  |  | 0 | [10 empty] | 0 | München 1954/10d |  | AES | Group 12 | Fahlerz | [5 empty] | SAM 1968, vol. 2; Krause 2003, n° 2613
SAM 2614 | Ösenringbarren | Ösenringbarren | 702 | [5 empty] | Große Wiese | 3 | A1 |  |  |  | 0 | 0 | 2.1 | 0.82 | 0.71 | 0 | 0.28 | 0 | 0 | 0 | 0 |  |  | 0 | [10 empty] | 0 | München 1954/10b |  | AES | Group 12 | Fahlerz | [5 empty] | SAM 1968, vol. 2; Krause 2003, n° 2614
SAM 2615 | Ösenringbarren | Ösenringbarren | 702 | [5 empty] | Große Wiese | 3 | A1 |  |  |  | 0 | 0 | 1.2 | 1.25 | 1.02 | 0.002 | 0.33 | 0.0002 | 0 | 0 | 0 |  |  | 0 | [10 empty] | 0 | München 1954/10e |  | AES | Group 12 | Fahlerz | [5 empty] | SAM 1968, vol. 2; Krause 2003, n° 2615
SAM 2618 | Dolch, 3 Niete (Pflockniete) | dagger, 3 rivets (peg-rivets) | 212 | [5 empty] | Oberes Feld | 3 | A1 |  |  |  | 6.8 | 0.09 | 0.22 | 0.45 | 0.31 | 0.37 | 0.084 | 0 | 0 | 0 | 0 |  |  | 0 | [10 empty] | 0 | München 1918.4 |  | AES | Group 16 | Bronze | [5 empty] | SAM 1968, vol. 2; Krause 2003, n° 2618
SAM 2619 | Armspirale, 8,5 Wind. erh. | Armspiral, 8,5 winds preserved | 409 | [5 empty] | Oberes Feld | 3 | A1 |  |  |  | 0 | 0.03 | 0.76 | 4.5 | 2.65 | 1.12 | 0.005 | 0.0002 | 0 | 0.05 | 0.001 |  |  | 0 | [10 empty] | 0 | München 1918.5 |  | AES | Group 16 | Fahlerz | [5 empty] | SAM 1968, vol. 2; Krause 2003, n° 2619
SAM 2621 | Armspirale, 2 Wind. | Armspiral, 2 winds | 409 | [5 empty] | Kronwinkl | 3 | A1 |  |  |  | 0.02 | 0.01 | 0.75 | 3.35 | 1.5 | 1.12 | 0.007 | 0 | 0 | 0.04 | 0.001 |  |  | 0 | [10 empty] | 0 | München 1957/59 |  | AES | Group 16 | Fahlerz | [5 empty] | SAM 1968, vol. 2; Krause 2003, n° 2621
SAM 2622 | Armspirale, 5 Wind. | Armspiral, 5 winds | 409 | [5 empty] | Hochhaus | 3 | A1 |  |  |  | 0 | 0 | 0.66 | 2 | 1.85 | 0.002 | 0.002 | 0.0002 | 0 | 0 | 0.001 |  |  | 0 | [10 empty] | 0 | München 1955/10 |  | AES | Group 12 | Fahlerz | [5 empty] | SAM 1968, vol. 2; Krause 2003, n° 2622
SAM 2623 | Ösenhalsring | Ösenhalsring | 403 | [5 empty] | Hochhaus | 3 | A1 |  |  |  | 0 | 0.01 | 1.05 | 1.4 | 1.3 | 0.002 | 0.2 | 0.0002 | 0 | 0 | 0 |  |  | 0 | [10 empty] | 0 | München 1955/10a |  | AES | Group 12 | Fahlerz | [5 empty] | SAM 1968, vol. 2; Krause 2003, n° 2623
SAM 2624 | Schleifennadel | knot-headed pin | 605 | [5 empty] | Hochhaus | 3 | A1 |  |  |  | 0 | 0 | 0.55 | 1.25 | 2.65 | 0.82 | 0 | 0 | 0 | 0 | 0 |  |  | 0 | [10 empty] | 0 | München 1955/10 |  | AES | Group 16 | Fahlerz | [5 empty] | SAM 1968, vol. 2; Krause 2003, n° 2624
SAM 2625 | Randleistenbeil, Typ Langquaid, Var. O ? | flanged axe, Langquaid type, Var. O ? | 111 | [5 empty] | Malching I | 4 | A2a |  |  |  | 10 | 0.08 | 1.6 | 0.19 | 0.16 | 0.26 | 0.003 | 0 | 0 | 0.005 | 0 |  |  | 0 | [10 empty] | 0 | München 1955/207 |  | AES | Group 16 | Bronze | [5 empty] | SAM 1968, vol. 2; Krause 2003, n° 2625
SAM 2626 | Dolch, 4 Niete, dachf. Querschnitt | dagger, 4 rivets, triangular section | 212 | [5 empty] | Malching I | 4 | A2a |  |  |  | 15 | 0.09 | 1.2 | 0.29 | 0.11 | 0.27 | 0 | 0 | 0 | 0 | 0 |  |  | 0 | [10 empty] | 0 | München 1955/7 |  | AES | Group 16 | Bronze | [5 empty] | SAM 1968, vol. 2; Krause 2003, n° 2626
SAM 263 | Ösenringbarren | Ösenringbarren | 702 | [5 empty] | Reut | 3 | A1 |  |  |  | 0 | 0 | 0.6 | 1.1 | 0.8 | 0 | 0.0002 | 0 | 0 | 0 | 0.01 |  |  | 0 | [10 empty] | 0 | München, Stslg. 1904, 191 |  | AES | Group 12 | Fahlerz | [5 empty] | SAM 1960; Krause 2003, n° 263
SAM 2633 | Stabdolch, Klinge | halberd, blade | 210 | [5 empty] | Augsburg | 3 | A1 |  |  |  | 15 | 0 | 0.08 | 0.11 | 0.96 | 0 | 0.019 | 0 | 0 | 0 | 0 |  |  | 0 | [10 empty] | 0 | Augsburg VF 722 |  | AES | Group 7 | Bronze | [5 empty] | SAM 1968, vol. 2; Krause 2003, n° 2633
SAM 2634 | Sichel | sikle | 317 | [5 empty] | Friedberg | 5 | A2b |  |  |  | 8.6 | 0 | 0.56 | 0.12 | 0.04 | 0.45 | 0.002 | 0 | 0 | 0 | 0 |  |  | 0 | [10 empty] | 0 | Augsburg 570/4 |  | AES | Group 14 | Bronze | [5 empty] | SAM 1968, vol. 2; Krause 2003, n° 2634
SAM 2635 | Sichel | sikle | 317 | [5 empty] | Friedberg | 5 | A2b |  |  |  | 6 | 0 | 0.39 | 0.09 | 0.02 | 0.52 | 0 | 0 | 0 | 0 | 0.01 |  |  | 0 | [10 empty] | 0 | Augsburg 570/6 |  | AES | Group 11 | Bronze | [5 empty] | SAM 1968, vol. 2; Krause 2003, n° 2635
SAM 2637 | Flachbeil | flat axe | 104 | [5 empty] | Augsburg | 15 | Neolithic |  |  |  | 0 | 0 | 0.3 | 0.002 | 0.002 | 0 | 0 | 0 | 0 | 0 | 0 |  |  | 0 | [10 empty] | 0 | Augsburg VF 452/1 |  | AES | Group 2 | Arsenical copper | [5 empty] | SAM 1968, vol. 2; Krause 2003, n° 2637
SAM 2639 | Tutulus | brooch | 518 | [5 empty] | Honsolgen | 3 | A1 |  |  |  | 0 | 0 | 0.33 | 0.51 | 0.86 | 0.19 | 0.0005 | 0 | 0 | 0 | 0 |  |  | 0 | [10 empty] | 0 | Bern VF 91/18 |  | AES | Group 16 | Fahlerz | [5 empty] | SAM 1968, vol. 2; Krause 2003, n° 2639
SAM 264 | Ösenringbarren | Ösenringbarren | 702 | [5 empty] | Reut | 3 | A1 |  |  |  | 0 | 0 | 1 | 1.8 | 1.2 | 0 | 0.03 | 0 | 0 | 0 | 0 |  |  | 0 | [10 empty] | 0 | München, Stslg. 1904, 191 |  | AES | Group 12 | Fahlerz | [5 empty] | SAM 1960; Krause 2003, n° 264
SAM 2640 | Gürtelscheibe, verz. | belt pulley, decorated | 513 | [5 empty] | Honsolgen | 3 | A1 |  |  |  | 0.01 | 0 | 0.19 | 0.51 | 1.55 | 1.65 | 0 | 0 | 0 | 0.005 | 0.01 |  |  | 0 | [10 empty] | 0 | Augsburg |  | AES | Group 16 | Fahlerz | [5 empty] | SAM 1968, vol. 2; Krause 2003, n° 2640
SAM 2641 | Tutulus | brooch | 518 | [5 empty] | Altes Mahd | 3 | A1 |  |  |  | 0 | 0 | 0.16 | 0.79 | 1.3 | 0 | 0.023 | 0 | 0 | 0 | 0.001 |  |  | 0 | [10 empty] | 0 | Augsburg VF 1674e |  | AES | Group 12 | Fahlerz | [5 empty] | SAM 1968, vol. 2; Krause 2003, n° 2641
SAM 2642 | Tutulus | brooch | 518 | [5 empty] | Altes Mahd | 3 | A1 |  |  |  | 0 | 0.01 | 0.05 | 0.67 | 1.6 | 0.005 | 0.0005 | 0.0002 | 0 | 0 | 0.01 |  |  | 0 | [10 empty] | 0 | Augsburg VF 1674f | As<0.1 | AES | Group 7 | Fahlerz | [5 empty] | SAM 1968, vol. 2; Krause 2003, n° 2642
SAM 2643 | Armspirale, 10 Wind. | Armspiral, 10 winds | 409 | [5 empty] | Nattenhausen | 3 | A1 |  |  |  | 0 | 0 | 0.74 | 0.52 | 1.55 | 0 | 0.033 | 0 | 0 | 0 | 0 |  |  | 0 | [10 empty] | 0 | Augsburg VF 142/4 |  | AES | Group 12 | Fahlerz | [5 empty] | SAM 1968, vol. 2; Krause 2003, n° 2643
SAM 2644 | Armspirale, 11 Wind. | Armspiral, 11 winds | 409 | [5 empty] | Haberskirch | 4 | A2a |  |  |  | 15 | 0 | 0.04 | 0.002 | 0.002 | 0.08 | 0.0005 | 0 | 0 | 0 | 0.01 |  |  | 0 | [10 empty] | 0 | Augsburg VF 144/3 |  | AES | Group 1 | Bronze | [5 empty] | SAM 1968, vol. 2; Krause 2003, n° 2644
SAM 2645 | Spiralröllchen | spiral roll | 417 | [5 empty] | Königsbrunn | 9 | II_Millennium |  |  |  | 15 | 7.5 | 0.23 | 0.39 | 0.11 | 0.052 | 0.013 | 0 | 0 | 0 | 1 |  |  | 0 | [10 empty] | 0 | Augsburg VF 58/1 |  | AES | Group 12 | Bronze | [5 empty] | SAM 1968, vol. 2; Krause 2003, n° 2645
SAM 2646 | Armspirale, 8 Wind. | Armspiral, 8 winds | 409 | [5 empty] | Göggingen | 3 | A1 |  |  |  | 0 | 0.002 | 0.6 | 1.45 | 1.35 | 0.002 | 0.0005 | 0.0002 | 0.005 | 0 | 0.001 |  |  | 0 | [10 empty] | 0 | Augsburg VF 714/5 |  | AES | Group 12 | Fahlerz | [5 empty] | SAM 1968, vol. 2; Krause 2003, n° 2646
SAM 2647 | Armspirale, 8 Wind. | Armspiral, 8 winds | 409 | [5 empty] | Göggingen | 3 | A1 |  |  |  | 0 | 0.04 | 0.54 | 0.88 | 0.8 | 0.002 | 0.0005 | 0 | 0.01 | 0 | 0 |  |  | 0 | [10 empty] | 0 | Augsburg VF 714/6 |  | AES | Group 12 | Fahlerz | [5 empty] | SAM 1968, vol. 2; Krause 2003, n° 2647
SAM 2648 | Armspirale, 10 Wind. | Armspiral, 10 winds | 409 | [5 empty] | Nattenhausen | 3 | A1 |  |  |  | 0 | 0 | 1.3 | 1.4 | 1.15 | 0.002 | 0.14 | 0 | 0 | 0 | 0 |  |  | 0 | [10 empty] | 0 | Augsburg VF 142/2 |  | AES | Group 12 | Fahlerz | [5 empty] | SAM 1968, vol. 2; Krause 2003, n° 2648
SAM 2649 | Ösenhalsring | Ösenhalsring | 403 | [5 empty] | Göggingen | 3 | A1 |  |  |  | 0 | 0.05 | 0.66 | 6.2 | 1.05 | 0.002 | 0.36 | 0 | 0 | 0 | 0 |  |  | 0 | [10 empty] | 0 | Augsburg VF 713/1 |  | AES | Group 12 | Fahlerz | [5 empty] | SAM 1968, vol. 2; Krause 2003, n° 2649
SAM 265 | Ösenringbarren | Ösenringbarren | 702 | [5 empty] | Reut | 3 | A1 |  |  |  | 0 | 0 | 1.15 | 1.9 | 1.2 | 0 | 0.03 | 0 | 0 | 0 | 0.01 |  |  | 0 | [10 empty] | 0 | München, Stslg. 1904, 191 |  | AES | Group 12 | Fahlerz | [5 empty] | SAM 1960; Krause 2003, n° 265
SAM 266 | Ösenringbarren | Ösenringbarren | 702 | [5 empty] | Reut | 3 | A1 |  |  |  | 0 | 0 | 0.6 | 1.5 | 0.8 | 0 | 0.001 | 0 | 0 | 0 | 0 |  |  | 0 | [10 empty] | 0 | München, Stslg. 1904, 191 |  | AES | Group 12 | Fahlerz | [5 empty] | SAM 1960; Krause 2003, n° 266
SAM 267 | Ösenringbarren | Ösenringbarren | 702 | [5 empty] | Reut | 3 | A1 |  |  |  | 0 | 0 | 0.95 | 1.3 | 0.9 | 0 | 0.001 | 0 | 0 | 0 | 0 |  |  | 0 | [10 empty] | 0 | München, Stslg. 1904, 191 |  | AES | Group 12 | Fahlerz | [5 empty] | SAM 1960; Krause 2003, n° 267
SAM 2759 | Nietdolch, 4 Pflockniete | dagger, 4 pegrivets | 212 | [5 empty] | Birken | 5 | A2b |  |  |  | 15 | 0 | 1.05 | 0.22 | 0.14 | 0.76 | 0.0002 | 0 | 0 | 0 | 0.01 |  |  | 0 | [10 empty] | 0 | Bregenz Pr. 616 |  | AES | Group 16 | Bronze | [5 empty] | SAM 1968, vol. 2; Krause 2003, n° 2759
SAM 276 | Dolch, 5 Niete, Glockenbecher? | dagger, 5 rivets, Beaker? | 212 | [5 empty] | Safferstetten | 3 | A1 |  |  |  | 0.02 | 0.18 | 0.14 | 0.06 | 0.2 | 0.2 | 0.03 | 0 | 0 | 0.005 | 0 |  |  | 0 | [10 empty] | 0 | München, Stslg. 1913/366 |  | AES | Group 15 | Fahlerz | [5 empty] | SAM 1960; Krause 2003, n° 276
SAM 2762 | Ösenringbarren | Ösenringbarren | 702 | [5 empty] | Rankweil | 3 | A1 |  |  |  | 0 | 0 | 1.7 | 0.91 | 0.73 | 0 | 0.1 | 0 | 0 | 0 | 0 |  |  | 0 | [10 empty] | 0 | Bregenz Pr. 645 |  | AES | Group 12 | Fahlerz | [5 empty] | SAM 1968, vol. 2; Krause 2003, n° 2762
SAM 2763 | Randleistenbeil, Typ Langquaid | flanged axe, Langquaid type | 111 | [5 empty] | Kadel | 4 | A2a |  |  |  | 5.2 | 0 | 0.66 | 0.37 | 0.16 | 0.22 | 0.0002 | 0 | 0 | 0 | 0 |  |  | 0 | [10 empty] | 0 | Bregenz Pr. 58. 1 |  | AES | Group 16 | Bronze | [5 empty] | SAM 1968, vol. 2; Krause 2003, n° 2763
SAM 2764 | Randleistenbeil, Typ Langquaid | flanged axe, Langquaid type | 111 | [5 empty] | Kadel | 4 | A2a |  |  |  | 10 | 0.002 | 0.82 | 0.51 | 0.34 | 0.26 | 0.018 | 0 | 0 | 0 | 0.001 |  |  | 0 | [10 empty] | 0 | Bregenz Pr. 58.2 |  | AES | Group 16 | Bronze | [5 empty] | SAM 1968, vol. 2; Krause 2003, n° 2764; Kienlin 2008; Vonbank 1966a, 55ff.; Strahm 1971, 24f.Mayer 1977, 92 Nr. 275; Stein 1979, 86 Nr. 181
SAM 2765 | Randleistenbeil, Typ Langquaid | flanged axe, Langquaid type | 111 | [5 empty] | Kadel | 4 | A2a |  |  |  | 15 | 0.12 | 0.72 | 0.41 | 0.08 | 0.36 | 0 | 0 | 0 | 0 | 0 |  |  | 0 | [10 empty] | 0 | Bregenz Pr. 58.3 |  | AES | Group 14 | Bronze | [5 empty] | SAM 1968, vol. 2; Krause 2003, n° 2765; Kienlin 2008; Mayer 1977, 92 Nr. 276
SAM 2767 | Randleistenbeil, Typ Langquaid | flanged axe, Langquaid type | 111 | [5 empty] | Gantschier | 4 | A2a |  |  |  | 15 | 0 | 0.9 | 0.42 | 0.22 | 0.52 | 0 | 0 | 0 | 0 | 0 |  |  | 0 | [10 empty] | 0 | Bregenz Pr. 57. 1688 |  | AES | Group 16 | Bronze | [5 empty] | SAM 1968, vol. 2; Krause 2003, n° 2767; Kienlin 2008; Vonbakn 1966b, 87f.; Mayer 1977, 93f Nr. 287
SAM 2768 | Randleistenbeil, Typ Salez | flanged axe, Salez type | 110 | [5 empty] | Sennwald | 3 | A1 |  |  |  | 0.01 | 0.2 | 1.75 | 6 | 1.4 | 4.2 | 0.007 | 0 | 0 | 0.03 | 0.001 |  |  | 0 | [10 empty] | 0 | Bregenz Pr. 569 | Sb>>6 | AES | Group 16 | Fahlerz | [5 empty] | SAM 1968, vol. 2; Krause 2003, n° 2768; Kienlin 2008; Abels 1972, 6 nr. 29; Stein 1979, 96 Nr. 210; Bill 1977; 1985; 1997; SPM III 1998, 388
SAM 2769 | Randleistenbeil, Typ Salez Var.D Mayer Nr.231.232 | flanged axe, Salez type Var.D Mayer Nr.231.232 | 110 | [5 empty] | Feldkirch | 3 | A1 |  |  |  | 0.81 | 0 | 0.68 | 0.74 | 0.86 | 0.37 | 0 | 0 | 0 | 0 | 0 |  |  | 0 | [10 empty] | 0 | Bregenz, Landesm. 621 |  | AES | Group 16 | Fahlerz | [5 empty] | Otto and Witter 1952, n° 1463; Krause 2003, n° 41463; Kienlin 2008; SAM 1960; Mayer 1977, 77 Nr. 231
SAM 277 | Spangenbarren | Spangenbarren | 704 | [5 empty] | Schabenberg | 4 | A2a |  |  |  | 0 | 0.002 | 2.5 | 3.1 | 0.6 | 0.03 | 0.1 | 0 | 0 | 0 | 0.4 |  |  | 0 | [10 empty] | 0 | München, Stslg. 1938/5 |  | AES | Group 12 | Fahlerz | [5 empty] | SAM 1960; Krause 2003, n° 277
SAM 2770 | Randleistenbeil, Typ Langquaid | flanged axe, Langquaid type | 111 | [5 empty] | Hängender Stein | 4 | A2a |  |  |  | 7.6 | 6 | 0.22 | 0.3 | 0.33 | 0.24 | 0.01 | 0 | 0 | 0 | 0 |  |  | 0 | [10 empty] | 0 | Bregenz Pr. 567 |  | AES | Group 16 | Bronze | [5 empty] | SAM 1968, vol. 2; Krause 2003, n° 2770
SAM 2771 | Randleistenbeil | flanged axe | 111 | [5 empty] | Ruine Neuburg | 5 | A2b |  |  |  | 8.4 | 0.23 | 0.77 | 0.18 | 0.06 | 0.61 | 0.001 | 0 | 0 | 0 | 0 |  |  | 0 | [10 empty] | 0 | Bregenz Pr. 13.1 |  | AES | Group 14 | Bronze | [5 empty] | SAM 1968, vol. 2; Krause 2003, n° 2771
SAM 2772 | Randleistenbeil, Typ Neyruz | flanged axe, Neyruz type | 110 | [5 empty] | Vorkloster | 3 | A1 |  |  |  | 0 | 0 | 0.39 | 1.95 | 1.55 | 1.6 | 0 | 0 | 0 | 0 | 0 |  |  | 0 | [10 empty] | 0 | Bregenz Pr. 58.5 |  | AES | Group 16 | Fahlerz | [5 empty] | SAM 1968, vol. 2; Krause 2003, n° 2772; Kienlin 2008; Mayer 1977, 72 Nr. 221
SAM 2774 | Randleistenbeil, Typ Salez, Var.D, Mayer Nr.231.23 | flanged axe, Salez type, Var.D, Mayer Nr.231.23 | 110 | [5 empty] | Feldkirch | 3 | A1 |  |  |  | 0 | 0.002 | 1.9 | 9 | 1.95 | 0 | 0.26 | 0 | 0 | 0 | 0 |  |  | 0 | [10 empty] | 0 | Bregenz, Landesm. 620 | Sb>6 | AES | Group 12 | Fahlerz | [5 empty] | SAM 1968, vol. 2; Krause 2003, n° 2774; Kienlin 2008; Mayer 1977, 77 Nr. 232; Stein 1979, 85f Nr. 178, Krause 1988, 220f
SAM 2775 | Gußkuchen | copper cake | 710 | [5 empty] | Feldkirch | 5 | A2b |  |  |  | 0 | 0 | 0.1 | 0.04 | 0.07 | 0.22 | 0.001 | 0 | 0 | 0 | 0.01 |  |  | 0 | [10 empty] | 0 | Bregenz Pr. 41.4 |  | AES | Group 11 | Fahlerz | [5 empty] | SAM 1968, vol. 2; Krause 2003, n° 2775
SAM 2776 | Gußkuchen | copper cake | 710 | [5 empty] | Feldkirch | 5 | A2b |  |  |  | 0 | 0 | 0.02 | 0.01 | 0.07 | 0.12 | 0.0005 | 0 | 0 | 0 | 0.001 |  |  | 0 | [10 empty] | 0 | Bregenz Pr. 41.3 |  | AES | Group 5 | Fahlerz | [5 empty] | SAM 1968, vol. 2; Krause 2003, n° 2776
SAM 2777 | Gußkuchen | copper cake | 710 | [5 empty] | Feldkirch | 5 | A2b |  |  |  | 0 | 0 | 0.004 | 0.03 | 0.04 | 0.1 | 0.0005 | 0 | 0 | 0 | 0.3 |  |  | 0 | [10 empty] | 0 | Bregenz Pr. 41.2 |  | AES | Group 5 | Fahlerz | [5 empty] | SAM 1968, vol. 2; Krause 2003, n° 2777
SAM 2778 | Gußkuchen | copper cake | 710 | [5 empty] | Feldkirch | 5 | A2b |  |  |  | 0 | 0 | 0.16 | 0.1 | 0.06 | 0.27 | 0.002 | 0 | 0 | 0 | 1 |  |  | 0 | [10 empty] | 0 | Bregenz Pr. 41.1 |  | AES | Group 14 | Fahlerz | [5 empty] | SAM 1968, vol. 2; Krause 2003, n° 2778
SAM 2779 | Randleistenbeil, Typ Salez | flanged axe, Salez type | 110 | [5 empty] | Sennwald | 3 | A1 |  |  |  | 0.01 | 0.52 | 2.3 | 6 | 1.45 | 3.6 | 0.012 | 0 | 0 | 0.03 | 0.01 |  |  | 0 | [10 empty] | 0 | Bern 9911 | Sb>>6 | AES | Group 16 | Fahlerz | [5 empty] | SAM 1968, vol. 2; Krause 2003, n° 2779
SAM 278 | Spangenbarren | Spangenbarren | 704 | [5 empty] | Schabenberg | 4 | A2a |  |  |  | 0 | 0 | 2.2 | 2.2 | 0.8 | 0.03 | 0.1 | 0 | 0 | 0 | 0.08 |  |  | 0 | [10 empty] | 0 | München, Stslg. 1938/5 |  | AES | Group 12 | Fahlerz | [5 empty] | SAM 1960; Krause 2003, n° 278
SAM 2780 | Randleistenbeil, Typ Salez | flanged axe, Salez type | 110 | [5 empty] | Sennwald | 3 | A1 |  |  |  | 0.01 | 0.17 | 2.25 | 6 | 1.25 | 4.1 | 0.018 | 0 | 0 | 0.03 | 0.01 |  |  | 0 | [10 empty] | 0 | Bern 9913 | Sb>>6 | AES | Group 16 | Fahlerz | [5 empty] | SAM 1968, vol. 2; Krause 2003, n° 2780
SAM 2781 | Randleistenbeil, Typ Salez | flanged axe, Salez type | 110 | [5 empty] | Sennwald | 3 | A1 |  |  |  | 0.03 | 1.7 | 2.5 | 6.4 | 1.7 | 3.5 | 0.004 | 0 | 0 | 0.18 | 0.001 |  |  | 0 | [10 empty] | 0 | Bern 9909 |  | AES | Group 16 | Fahlerz | [5 empty] | SAM 1968, vol. 2; Krause 2003, n° 2781
SAM 2782 | Randleistenbeil, Typ Neyruz | flanged axe, Neyruz type | 110 | [5 empty] | Sennwald | 3 | A1 |  |  |  | 0.04 | 0.22 | 2.6 | 7.3 | 1.7 | 3.25 | 0.004 | 0 | 0 | 0.72 | 0.001 |  |  | 0 | [10 empty] | 0 | Bern 9910 |  | AES | Group 16 | Fahlerz | [5 empty] | SAM 1968, vol. 2; Krause 2003, n° 2782; Kienlin 2008; Abels 1972, 16 Nr.153; Hafner 1995, 224
SAM 2783 | Randleistenbeil, Typ Salez | flanged axe, Salez type | 110 | [5 empty] | Sennwald | 3 | A1 |  |  |  | 0 | 0.19 | 2.4 | 6.9 | 1.1 | 3.8 | 0 | 0 | 0 | 0.38 | 0 |  |  | 0 | [10 empty] | 0 | Bern 9912 |  | AES | Group 16 | Fahlerz | [5 empty] | SAM 1968, vol. 2; Krause 2003, n° 2783
SAM 2784 | Randleistenbeil, Typ Salez | flanged axe, Salez type | 110 | [5 empty] | Sennwald | 3 | A1 |  |  |  | 0.01 | 0.21 | 2.9 | 8.5 | 1.65 | 5.5 | 0.002 | 0 | 0 | 0.43 | 0.001 |  |  | 0 | [10 empty] | 0 | Bern 9908 |  | AES | Group 16 | Fahlerz | [5 empty] | SAM 1968, vol. 2; Krause 2003, n° 2784
SAM 2785 | Flachbeil | flat axe | 104 | [5 empty] | Vallamand | 22 | CA |  |  |  | 0 | 0 | 0 | 0.15 | 1.75 | 0.002 | 0.0005 | 0 | 0 | 0 | 0 |  |  | 0 | [10 empty] | 0 | Bern, 9964 |  | AES | Group 7 | Fahlerz | [5 empty] | SAM 1968, vol. 2; Krause 2003, n° 2785
SAM 2786 | Randleistenbeil | flanged axe | 111 | [5 empty] | Bad Gutenbrunnen | 4 | A2a | A2b |  |  | 15 | 0 | 0.68 | 0.49 | 0.08 | 0.2 | 0.0002 | 0 | 0 | 0 | 0 |  |  | 0 | [10 empty] | 0 | Bern 30087 |  | AES | Group 14 | Bronze | [5 empty] | SAM 1968, vol. 2; Krause 2003, n° 2786; David Elbiali 2000, card 350, ill. 33,2; Abels 1972, 77-78. fig. 37,529; Rychner and Kläntschi 1989, 179, n° 595; 1995, 31, n° 595
SAM 2787 | Flachbeil | flat axe | 104 | [5 empty] | Strandboden | 22 | CA |  |  |  | 0 | 0 | 0 | 0.25 | 0.7 | 0.002 | 0.0005 | 0 | 0 | 0 | 0 |  |  | 0 | [10 empty] | 0 | Bern, 21118 |  | AES | Group 7 | Fahlerz | [5 empty] | SAM 1968, vol. 2; Krause 2003, n° 2787; Strahm, 1971, fig. 25, 1
SAM 2789 | Randleistenbeil | flanged axe | 110 | [5 empty] | Dotzigenmoos | 4 | A2a |  |  |  | 6.7 | 0 | 0 | 0 | 0.002 | 0.12 | 0 | 0 | 0 | 0 | 0 |  |  | 0 | [10 empty] | 0 | Bern 22332 |  | AES | Group 5 | Bronze | [5 empty] | SAM 1968, vol. 2; Krause 2003, n° 2789
SAM 279 | Spangenbarren | Spangenbarren | 704 | [5 empty] | Schabenberg | 4 | A2a |  |  |  | 1.2 | 0.002 | 0.66 | 0.2 | 0.005 | 0.9 | 0.0002 | 0 | 0 | 0 | 0.24 |  |  | 0 | [10 empty] | 0 | München, Stslg. 1938/5 |  | AES | Group 14 | Bronze | [5 empty] | SAM 1960; Krause 2003, n° 279
SAM 2790 | Randleistenbeil | flanged axe | 110 | [5 empty] | Gaicht | 3 | A1 |  |  |  | 1.15 | 0.05 | 0.89 | 1.85 | 1.15 | 1.5 | 0.002 | 0 | 0 | 0 | 0 |  |  | 0 | [10 empty] | 0 | Bern 9902 |  | AES | Group 16 | Bronze | [5 empty] | SAM 1968, vol. 2; Krause 2003, n° 2790
SAM 2791 | Randleistenbeil, Knick | flanged axe, Knick | 111 | [5 empty] | Bronzestation | 5 | A2b | C |  |  | 15 | 0 | 0.94 | 0.17 | 0.07 | 0.25 | 0.001 | 0 | 0 | 0 | 0 |  |  | 0 | [10 empty] | 0 | Bern 21798 |  | AES | Group 14 | Bronze | [5 empty] | SAM 1968, vol. 2; Krause 2003, n° 2791; David Elbiali 2000, card 420, ill. 41,19; Ost. 1971, 73, fig. 30,5; Abels 1972, 54 fig. 27,376; Bernatzky-Goetze 1987, 181, fig. 133,11; Rychner and Kläntschi 1989, 177, n° 597; 1995, 31, n°597
SAM 2792 | Randleistenbeil | flanged axe | 111 | [5 empty] | Nidau-Büren Canal | 5 | A2b | B1 |  |  | 9.8 | 0 | 0.19 | 0.56 | 0.002 | 0.16 | 0.0005 | 0 | 0 | 0.25 | 0.94 |  |  | 0 | [10 empty] | 0 | Bern 39456 |  | AES | Group 14 | Bronze | [5 empty] | SAM 1968, vol. 2; Krause 2003, n° 2792; David Elbiali 2000, card 329, ill 47,1; Band and Wyss 1952-53, jb BHM BE 32-33, 152, fig. 3; Abels 1972, 79, fig. 38,540; Rychner and Kläntschi 1989, 177, n° 590; 1995, 30, n° 590; Hafner 1995, 235, fig. 2,2
SAM 2793 | Randleistenbeil | flanged axe | 111 | [5 empty] | Altes Zihlbett | 4 | A2a | A2b |  |  | 9.7 | 0.15 | 0.55 | 0.04 | 0.002 | 0.23 | 0.0005 | 0 | 0.002 | 0 | 0.16 |  |  | 0 | [10 empty] | 0 | Bern 9878 |  | AES | Group 11 | Bronze | [5 empty] | SAM 1968, vol. 2; Krause 2003, n° 2793; David Elbiali 2000, card 330, ill. 35,8; Ables 1972, 38, fig. 19,276 (Nidau-Büren Canal); Hafner 1995, 235, fig. 2,1
SAM 2794 | Randleistenbeil, löffelförmig | flanged axe, spoon-shaped | 118 | [5 empty] | Gsteigwiler | 4 | A2a | A2a |  |  | 15 | 0 | 0.12 | 0.02 | 0.002 | 0.002 | 0.0002 | 0 | 0 | 0 | 0 |  |  | 0 | [10 empty] | 0 | Bern 9930 |  | AES | Group 2 | Bronze | [5 empty] | SAM 1968, vol. 2; Krause 2003, n° 2794; David Elbiali 2000, card 340, ill. 26,4; Tschumi 1953, 231, fig. 80,7; Abels 1972, 21, fig. 12,175
SAM 2795 | Randleistenbeil, Typ Möhlin | flanged axe, Möhlin type | 110 | [5 empty] | Guntenschlucht | 5 | A2b | B1 |  |  | 10 | 0.002 | 0.72 | 0.5 | 0.06 | 0.6 | 0 | 0 | 0 | 0 | 0 |  |  | 0 | [10 empty] | 0 | Bern 31230 |  | AES | Group 14 | Bronze | [5 empty] | SAM 1968, vol. 2; Krause 2003, n° 2795; David Elbiali 2000, card 375, ill 37,2; Abels 1972, 43, fig. 23,315; Rychner and Kläntschi 1989, 179, n° 594; 1995, 31, n° 594
SAM 2796 | Löffelbeil, Schaft | spooned axe, shaft | 118 | [5 empty] | Ringoldswil | 4 | A2a | A2b | A2b |  | 15 | 0 | 1.2 | 0.77 | 0.8 | 0.21 | 0.009 | 0 | 0 | 0 | 0 |  |  | 0 | [10 empty] | 0 | Bern 9874 |  | AES | Group 16 | Bronze | [5 empty] | SAM 1968, vol. 2; Krause 2003, n° 2796; David Elbiali 2000, card 403, ill 29,9; fig. 23,6; Strahm 1965-66, 363, fig. 7,26; Abels 1972, 24, fig. 13,191; 61A,2
SAM 2797 | Löffelbeil, Schneide | spooned axe, cutting edge | 118 | [5 empty] | Ringoldswil | 4 | A2a | A2b | A2b |  | 15 | 0 | 1.05 | 0.46 | 0.56 | 0.21 | 0.024 | 0 | 0 | 0 | 0 |  |  | 0 | [10 empty] | 0 | Bern 9874 |  | AES | Group 16 | Bronze | [5 empty] | SAM 1968, vol. 2; Krause 2003, n° 2797; David Elbiali 2000, card 403, ill 29,9; fig. 23,6; Strahm 1965-66, 363, fig. 7,26; Abels 1972, 24, fig. 13,191; 61A,2
SAM 2798 | Löffelbeil, Schaft | spooned axe, shaft | 118 | [5 empty] | Ringoldswil | 4 | A2a | A2b | A2b |  | 9 | 0 | 0.002 | 0.01 | 0.01 | 0 | 0.006 | 0 | 0 | 0 | 0 |  |  | 0 | [10 empty] | 0 | Bern 9865 |  | AES | Group 1 | Bronze | [5 empty] | SAM 1968, vol. 2; Krause 2003, n° 2798; David Elbiali 2000, card 403, ill 29,8; fig. 23,5; Strahm 1965-66, 363, fig. 7,25; Abels 1972, 24, fig. 13,192; 61A,1
SAM 2799 | Randleistenbeil, Typ Möhlin | flanged axe, type Möhlin | 111 | [5 empty] | Einigen | 5 | A2b | B1 |  |  | 8 | 0 | 0.5 | 0.09 | 0.01 | 0.29 | 0.001 | 0 | 0 | 0 | 0.001 |  |  | 0 | [10 empty] | 0 | Bern 9869 |  | AES | Group 11 | Bronze | [5 empty] | SAM 1968, vol. 2; Krause 2003, n° 2799; David Elbiali 2000, card 419, ill 37,1; Abels 1972, 79, fig. 38,540; Rychner and Kläntschi 1989, 179, n° 593; 1995, 31, n° 593
SAM 28 | Rollennadel, ellipt. Kopfpl. u. ger. Schaft | roll-headed pin, elliptical head and small schaft | 603 | [5 empty] | Beizkofen | 3 | A1 |  |  |  | 0.03 | 0.05 | 0.38 | 1.1 | 0.43 | 0.95 | 0.005 | 0.0003 | 0 | 0.05 | 0.01 |  |  | 0 | [10 empty] | 0 | Stuttgart, WLM A 721 |  | AES | Group 16 | Fahlerz | [5 empty] | SAM 1960; Krause 2003, n° 28
SAM 280 | Spangenbarren | Spangenbarren | 704 | [5 empty] | Schabenberg | 4 | A2a |  |  |  | 0.01 | 0 | 0.65 | 0.28 | 0.005 | 1.55 | 0 | 0 | 0 | 0 | 0.001 |  |  | 0 | [10 empty] | 0 | München, Stslg. 1938/5 |  | AES | Group 14 | Fahlerz | [5 empty] | SAM 1960; Krause 2003, n° 280
SAM 2800 | Randleistenbeil | flanged axe | 111 | [5 empty] | Ringoldswil | 4 | A2a | A2b | A2b |  | 8.7 | 0 | 1.5 | 0.35 | 0.28 | 1.2 | 0.0002 | 0 | 0 | 0 | 0 |  |  | 0 | [10 empty] | 0 | Bern 9871 |  | AES | Group 16 | Bronze | [5 empty] | SAM 1968, vol. 2; Krause 2003, n° 2800; David Elbiali 2000, card 403, ill 34,2; fig. 23,10; Strahm 1965-66, 364, fig. 7,30; Abels 1972, 75, fig. 35,506; 61A,4
SAM 2801 | Randleistenbeil | flanged axe | 111 | [5 empty] | Ringoldswil | 4 | A2a | A2b | A2b |  | 15 | 0.002 | 0.13 | 0.21 | 0.2 | 0.002 | 0.002 | 0 | 0 | 0 | 0 |  |  | 0 | [10 empty] | 0 | Bern 9868 |  | AES | Group 12 | Bronze | [5 empty] | SAM 1968, vol. 2; Krause 2003, n° 2801; David Elbiali 2000, card 403, ill 34,3; fig. 24A,13; Strahm 1965-66, 364, fig. 7,32; Abels 1972, 75, fig. 35,507
SAM 2802 | Löffelbeil, zerbrochen | spooned axe, borchen | 118 | [5 empty] | Ringoldswil | 4 | A2a | A2b | A2b |  | 15 | 0 | 0.002 | 0.002 | 0.002 | 0 | 0.0005 | 0 | 0.002 | 0 | 0 |  |  | 0 | [10 empty] | 0 | Bern 9866 |  | AES | Group 1 | Bronze | [5 empty] | SAM 1968, vol. 2; Krause 2003, n° 2802; David Elbiali 2000, card 403, ill 28,2; fig. 23,8; Strahm 1965-66, 364, fig. 7,29; Abels 1972, 28, fig. 14,206; 61A,18
SAM 2803 | Randleistenbeil | flanged axe | 111 | [5 empty] | Ringoldswil | 4 | A2a | A2b | A2b |  | 15 | 0 | 0.07 | 0.11 | 0.002 | 0.002 | 0.0005 | 0 | 0 | 0 | 0 |  |  | 0 | [10 empty] | 0 | Bern 9867 |  | AES | Group 3 | Bronze | [5 empty] | SAM 1968, vol. 2; Krause 2003, n° 2803; David Elbiali 2000, card 403, ill 34,4; fig. 24A,14; Strahm 1965-66, 364, fig. 7,31; Abels 1972, 75, fig. 35,505; 61A,3
SAM 2804 | Randleistenbeil | flanged axe | 111 | [5 empty] | Ringoldswil | 4 | A2a | A2b | A2b |  | 1.55 | 0.1 | 2.1 | 0.31 | 0.15 | 0.42 | 0.006 | 0 | 0 | 0 | 0 |  |  | 0 | [10 empty] | 0 | Bern 9870 |  | AES | Group 16 | Bronze | [5 empty] | SAM 1968, vol. 2; Krause 2003, n° 2804; David Elbiali 2000, card 403, ill 23,9; fig. 23,8; Strahm 1965-66, 364, fig. 7,28; Abels 1972, 75, fig. 35,508; 61A,6
SAM 2805 | Randleistenbeil, schmal, breite Schneide | flanged axe, small, large cutting edge | 110 | [5 empty] | Ringoldswil | 4 | A2a | A2b | A2b |  | 9.6 | 0 | 1.55 | 0.22 | 0.26 | 0.61 | 0.0002 | 0 | 0 | 0 | 0 |  |  | 0 | [10 empty] | 0 | Bern 9872 |  | AES | Group 16 | Bronze | [5 empty] | SAM 1968, vol. 2; Krause 2003, n° 2805; David Elbiali 2000, card 403, ill 34,6; fig. 23,7; Strahm 1965-66, 364, fig. 7,27; Abels 1972, 75, fig. 17,239; 61A,8
SAM 2806 | Randleistenbeil | flanged axe | 110 | [5 empty] | Ringoldswil | 4 | A2a | A2b | A2b |  | 4.8 | 0 | 0 | 0 | 0.002 | 0 | 0.0005 | 0 | 0.002 | 0 | 0 |  |  | 0 | [10 empty] | 0 | Bern 9906 |  | AES | Group 1 | Bronze | [5 empty] | SAM 1968, vol. 2; Krause 2003, n° 2806; David Elbiali 2000, card 403
SAM 2807 | Vollgriffdolch, Griff | metal-hilted dagger, handle | 204 | [5 empty] | Ringoldswil | 4 | A2a | A2a | A2b |  | 15 | 0 | 0.002 | 0.03 | 0.002 | 0 | 0.0005 | 0 | 0 | 0 | 0 |  |  | 0 | [10 empty] | 0 | Bern 9873 |  | AES | Group 1 | Bronze | [5 empty] | SAM 1968, vol. 2; Krause 2003, n° 2807; David Elbiali 2000, card 474, ill. 6,17; fig. 14F,1; Strahm 1965-66, 361, fig. 4,13
SAM 2808 | Vollgriffdolch, Klinge | metal-hilted dagger, blade | 206 | [5 empty] | Ringoldswil | 4 | A2a | A2a | A2b |  | 15 | 0 | 0.004 | 0.13 | 0.01 | 0 | 0.001 | 0 | 0 | 0 | 0 |  |  | 0 | [10 empty] | 0 | Bern 9873 |  | AES | Group 3 | Bronze | [5 empty] | SAM 1968, vol. 2; Krause 2003, n° 2808; David Elbiali 2000, card 474, ill. 6,17; fig. 14F,1; Strahm 1965-66, 361, fig. 4,13
SAM 2809 | Stabdolch | halberd | 210 | [5 empty] | Brügg | 3 | A1 |  |  |  | 0 | 0 | 3.2 | 0.02 | 0.01 | 0.002 | 0.017 | 0 | 0 | 0 | 0 |  |  | 0 | [10 empty] | 0 | Bern 40055 |  | AES | Group 2 | Arsenical copper | [5 empty] | SAM 1968, vol. 2; Krause 2003, n° 2809
SAM 281 | Spangenbarren | Spangenbarren | 704 | [5 empty] | Schabenberg | 4 | A2a |  |  |  | 0 | 0 | 0.54 | 0.08 | 0.005 | 0.41 | 0 | 0 | 0 | 0 | 0.001 |  |  | 0 | [10 empty] | 0 | München, Stslg. 1938/5 |  | AES | Group 11 | Fahlerz | [5 empty] | SAM 1960; Krause 2003, n° 281
SAM 2810 | Schwertklinge?, fragm. | swordblade?, fragm. | 212 | [5 empty] | Amsoldingen | 4 | A2a | A2b |  |  | 15 | 0 | 0.13 | 0.21 | 0.14 | 0.48 | 0.003 | 0 | 0 | 0 | 0 |  |  | 0 | [10 empty] | 0 | Bern 28372 |  | AES | Group 16 | Bronze | [5 empty] | SAM 1968, vol. 2; Krause 2003, n° 2810; David Elbiali 2000, card 318, ill. 4,3, fig. 22B,1; Shauer 1971, 18, fig. 1,5; Ables 1972, fig. 59D,2
SAM 2811 | Löffelbeil, zerbrochen | spooned axe, borchen | 118 | [5 empty] | Amsoldingen | 4 | A2a | A2b |  |  | 15 | 0 | 0.01 | 0.13 | 0.13 | 0.18 | 0.002 | 0 | 0 | 0 | 0 |  |  | 0 | [10 empty] | 0 | Bern 28370 |  | AES | Group 13 | Bronze | [5 empty] | SAM 1968, vol. 2; Krause 2003, n° 2811; David Elbiali 2000, card 318, ill. 28,1 fig. 22B,2; Ables 1972, fig. 14,204; 59D,3
SAM 2812 | Löffelbeil | spooned axe | 118 | [5 empty] | Amsoldingen | 4 | A2a | A2b |  |  | 15 | 0 | 0.004 | 0.002 | 0.02 | 0 | 0.0005 | 0 | 0 | 0 | 0 |  |  | 0 | [10 empty] | 0 | Bern 28371 |  | AES | Group 1 | Bronze | [5 empty] | SAM 1968, vol. 2; Krause 2003, n° 2812; David Elbiali 2000, card 318, ill. 29,17, fig. 22B,3; Ables 1972, 24-25, fig. 13,196; 59D,1
SAM 2813 | Stabdolch, Klinge | halberd, blade | 210 | [5 empty] | La George | 3 | A1 | A2 |  |  | 7.4 | 0.09 | 1.2 | 1.7 | 0.68 | 3.8 | 0 | 0 | 0 | 0.008 | 0 |  |  | 0 | [10 empty] | 0 | Bern 9959 |  | AES | Group 16 | Bronze | [5 empty] | SAM 1968, vol. 2; Krause 2003, n° 2813; David Elbiali 2000, card 209, ill. 22,2; Bocks 1964, 103, fig. 24,22
SAM 2814 | Stabdolch, Niet | halberd, rivet | 209 | [5 empty] | La George | 3 | A1 | A2 |  |  | 2.8 | 0 | 0.07 | 0.61 | 0.09 | 0.06 | 0.001 | 0 | 0 | 0 | 0.01 |  |  | 0 | [10 empty] | 0 | Bern 9959 |  | AES | Group 3 | Bronze | [5 empty] | SAM 1968, vol. 2; Krause 2003, n° 2814; David Elbiali 2000, card 209, ill. 22,2; Bocks 1964, 103, fig. 24,22
SAM 2815 | Nietdolch, 2 Niete | dagger, 2 rivets | 212 | [5 empty] | Zihlkanal | 3 | A1 |  |  |  | 2.5 | 0.002 | 1.15 | 0.73 | 0.37 | 1.4 | 0 | 0 | 0 | 0 | 0 |  |  | 0 | [10 empty] | 0 | Bern 13795 |  | AES | Group 16 | Bronze | [5 empty] | SAM 1968, vol. 2; Krause 2003, n° 2815
SAM 2816 | Nietdolch, 6 Niete, gerieft | dagger, 6 rivets, serrated | 212 | [5 empty] | Einigen | 5 | A2b |  |  |  | 9.5 | 0 | 0 | 0.02 | 0.002 | 0.09 | 0.0005 | 0 | 0 | 0 | 0 |  |  | 0 | [10 empty] | 0 | Bern 9972 |  | AES | Group 1 | Bronze | [5 empty] | SAM 1968, vol. 2; Krause 2003, n° 2816
SAM 2817 | Stabdolch, Klinge | halberd, blade | 212 | [5 empty] | Kiesablagerungen | 3 | A1 | B |  |  | 0 | 0 | 0.46 | 0.009 | 0.002 | 0 | 0.0005 | 0 | 0 | 0 | 0 |  |  | 0 | [10 empty] | 0 | Bern 32419 (24884?) |  | AES | Group 2 | Arsenical copper | [5 empty] | SAM 1968, vol. 2; Krause 2003, n° 2817; David Elbiali 2000, 380, ill. 8, 10; Ost. 1971, 77, fig. 25,13
SAM 2818 | Stabdolch, Niet | halberd, rivet | 213 | [5 empty] | Kiesablagerungen | 3 | A1 | B |  |  | 0 | 0 | 0.004 | 0.04 | 0.002 | 0.002 | 0.0005 | 0 | 0 | 0 | 0 |  |  | 0 | [10 empty] | 0 | Bern 32419 (24884?) |  | AES | Group 1 | Copper | [5 empty] | SAM 1968, vol. 2; Krause 2003, n° 2818; David Elbiali 2000, 380, ill. 8, 10; Ost. 1971, 77, fig. 25,13
SAM 2819 | Griffangeldolch | handletanged dagger | 217 | [5 empty] | Bieler Lake | 22 | CA |  |  |  | 0.08 | 0.04 | 0.05 | 0.04 | 0.005 | 0 | 0 | 0 | 0 | 0 | 0.07 |  |  | 0 | [10 empty] | 0 | Bern 13794 | As<0.1 | AES | Group 1 | Copper | [5 empty] | SAM 1968, vol. 2; Krause 2003, n° 2819
SAM 2820 | uncertain type of flat dagger | uncertain type of flat dagger | 212 | [5 empty] | Rütte | 4 | A2a | A2 |  |  | 4.2 | 0 | 0.81 | 0.57 | 0.19 | 1.25 | 0.0005 | 0 | 0 | 0 | 0 |  |  | 0 | [10 empty] | 0 | Bern, 32423 |  | AES | Group 16 | Bronze | [5 empty] | SAM 1968, vol. 2; Krause 2003, n° 2820; David Elbiali 2000, card 428; Hafner 1995, 237, fig. 13,1
SAM 2821 | metal hilted dagger | metal hilted dagger | 206 | [5 empty] | Renzenbühl-Strättligen | 4 | A2a | A2b |  |  | 8.7 | 0 | 0.002 | 0.01 | 0.02 | 0.001 | 0.0005 | 0 | 0.002 | 0 | 0 |  |  | 0 | [10 empty] | 0 | Bern, 10348 |  | AES | Group 1 | Bronze | [5 empty] | SAM 1968, vol. 2; Krause 2003, n° 2821; David Elbiali 2000, card 403, ill. 6,14; fig. 23,1; Strahm 1965-66, 363, fig. 6,21; Abels 1972, fig. 61A,11
SAM 2822 | metal hilted dagger | metal hilted dagger | 204 | [5 empty] | Renzenbühl-Strättligen | 4 | A2a | A2b |  |  | 6.1 | 0 | 0.4 | 0 | 0.21 | 0.001 | 0 | 0 | 0 | 0 | 0 |  |  | 0 | [10 empty] | 0 | Bern, 10348 |  | AES | Group 9 | Bronze | [5 empty] | SAM 1968, vol. 2; Krause 2003, n° 2822; David Elbiali 2000, card 403, ill. 6,14; fig. 23,1; Strahm 1965-66, 363, fig. 6,21; Abels 1972, fig. 61A,11
SAM 2823 | metal hilted dagger | metal hilted dagger | 206 | [5 empty] | Ringoldswil | 4 | A2a | A2 |  |  | 8.1 | 0 | 0.002 | 0.03 | 0.02 | 0.002 | 0.0005 | 0 | 0 | 0 | 0 |  |  | 0 | [10 empty] | 0 | Bern, 10352 |  | AES | Group 1 | Bronze | [5 empty] | SAM 1968, vol. 2; Krause 2003, n° 2823; David Elbiali 2000, card 403, ill. 6,1; fig. 23,2; Strahm 1965-66, 363, fig. 6,23; Abels 1972, fig. 61A,10
SAM 2824 | metal hilted dagger | metal hilted dagger | 204 | [5 empty] | Ringoldswil | 4 | A2a | A2 |  |  | 5.1 | 0 | 0.002 | 0.02 | 0.02 | 0.002 | 0.0002 | 0 | 0.002 | 0 | 0 |  |  | 0 | [10 empty] | 0 | Bern, 10352 |  | AES | Group 1 | Bronze | [5 empty] | SAM 1968, vol. 2; Krause 2003, n° 2824; David Elbiali 2000, card 403, ill. 6,1; fig. 23,2; Strahm 1965-66, 363, fig. 6,23; Abels 1972, fig. 61A,10
SAM 2825 | belt hook | belt hook | 0 | [5 empty] | Renzenbühl-Strättligen | 4 | A2a | A2b |  |  | 5.6 | 0 | 0.81 | 0.76 | 0.53 | 0.002 | 0.048 | 0 | 0 | 0 | 0 |  |  | 0 | [10 empty] | 0 | Bern, 10348 |  | AES | Group 12 | Bronze | [5 empty] | SAM 1968, vol. 2; Krause 2003, n° 2825; David Elbiali 2000, card 403, ill. 6,14; fig. 23,1; Strahm 1965-66, 363, fig. 6,21; Abels 1972, fig. 61A,11
SAM 2826 | Randleistenbeil | flanged axe | 111 | [5 empty] | Renzenbühl-Strättligen | 4 | A2a | A2b |  |  | 9 | 0 | 0.01 | 0.004 | 0.005 | 0.001 | 0.0005 | 0 | 0 | 0 | 0 |  |  | 0 | [10 empty] | 0 | Bern, 10350 |  | AES | Group 1 | Bronze | [5 empty] | SAM 1968, vol. 2; Krause 2003, n° 2826; David Elbiali 2000, card 403, ill. 36,5; fig. 23,11; Strahm 1965-66, 364, fig. 6,34; Abels 1972, 41 fig. 21,297; 61A,9
SAM 2827 | Vollgriffdolch, Grifftülle, Schweizer Typ | dagger with metled handle | 204 | [5 empty] | Renzenbühl-Strättligen | 4 | A2a | A2a |  |  | 4.6 | 0 | 0.56 | 0.92 | 1.5 | 0.03 | 0.086 | 0 | 0 | 0 | 0 |  |  | 0 | [10 empty] | 0 | Bern, 10353 |  | AES | Group 12 | Bronze | [5 empty] | SAM 1968, vol. 2; Krause 2003, n° 2827; David Elbiali 2000, card 414, ill. 6,4; fig. 15,3; Abels 1972, fig. 60,6
SAM 2828 | Vollgriffdolch, Klinge, Schweizer Typ | dagger with metled handle | 206 | [5 empty] | Renzenbühl-Strättligen | 4 | A2a | A2a |  |  | 4.8 | 0.002 | 0.03 | 0.13 | 0.04 | 0.09 | 0.0005 | 0 | 0 | 0 | 0 |  |  | 0 | [10 empty] | 0 | Bern, 10353 |  | AES | Group 3 | Bronze | [5 empty] | SAM 1968, vol. 2; Krause 2003, n° 2828; David Elbiali 2000, card 414, ill. 6,4; fig. 15,3; Abels 1972, fig. 60,6
SAM 2829 | Vollgriffdolch, Griffplatte, Schweizer Typ | dagger with metled handle | 204 | [5 empty] | Renzenbühl-Strättligen | 4 | A2a | A2a |  |  | 1.5 | 0 | 1.1 | 0.65 | 0.96 | 0.002 | 0.048 | 0 | 0 | 0 | 0 |  |  | 0 | [10 empty] | 0 | Bern, 10353 |  | AES | Group 12 | Bronze | [5 empty] | SAM 1968, vol. 2; Krause 2003, n° 2829; David Elbiali 2000, card 414, ill. 6,4; fig. 15,3; Abels 1972, fig. 60,6
SAM 2830 | Vollgriffdolch, 2. Griffring v.oben, Schweizer Typ | dagger with metled handle | 204 | [5 empty] | Renzenbühl-Strättligen | 4 | A2a | A2a |  |  | 0.002 | 0.002 | 0.002 | 0.002 | 0.002 | 0.002 | 0.0005 | 0 | 0 | 0 | 0.02 |  |  | 0 | [10 empty] | 0 | Bern, 10353 |  | AES | Group 1 | Copper | [5 empty] | SAM 1968, vol. 2; Krause 2003, n° 2830; David Elbiali 2000, card 414, ill. 6,4; fig. 15,3; Abels 1972, fig. 60,6
SAM 2831 | Nietdolch, 4 Niete (description by Ottaway: uncertain type of flat dagger) | uncertain type of flat dagger, 4 rivets | 212 | [5 empty] | Renzenbühl-Strättligen | 4 | A2a |  |  |  | 15 | 0 | 0.05 | 0.13 | 0.029 | 0.002 | 0.0005 | 0 | 0 | 0 | 0 |  |  | 0 | [10 empty] | 0 | Bern, 10342 |  | AES | Group 3 | Bronze | [5 empty] | SAM 1968, vol. 2; Krause 2003, n° 2831
SAM 2832 | Nietdolch, 1 Niet seitlich (description by Ottaway: uncertain type of flat dagger) | uncertain type of flat dagger, 1 lateral rivet | 212 | [5 empty] | Rütte | 25 | CA |  |  |  | 0 | 0 | 0.37 | 0 | 0.026 | 0 | 0.024 | 0 | 0 | 0 | 0 |  |  | 0 | [10 empty] | 0 | Bern, 3184 |  | AES | Group 2 | Arsenical copper | [5 empty] | SAM 1968, vol. 2; Krause 2003, n° 2832
SAM 2833 | Pfriem im Knochengriff (descriptio y Ottaway: awl with square shaft and pointed end) | awl with bone handle, with square shaft and pointed end | 806 | [5 empty] | Strandboden | 25 | CA |  |  |  | 0 | 0 | 0 | 0 | 0.002 | 0.099 | 0 | 0 | 0 | 0 | 0 |  |  | 0 | [10 empty] | 0 | Bern, 5169 |  | AES | Group 1 | Copper | [5 empty] | SAM 1968, vol. 2; Krause 2003, n° 2833
SAM 2834 | Nietdolch, 4 Niete, Mittelgrat | dagger, 4 rivets, with midrib | 212 | [5 empty] | Strandboden | 25 | CA |  |  |  | 0 | 0 | 0.3 | 0.1 | 0.037 | 0.69 | 0.0005 | 0 | 0 | 0 | 0 |  |  | 0 | [10 empty] | 0 | Bern, 5175 |  | AES | Group 14 | Fahlerz | [5 empty] | SAM 1968, vol. 2; Krause 2003, n° 2834
SAM 2835 | Vierkantpfriem, bicuspid (description by Ottaway: awl with square shaft and pointed end) | bicuspid awl with square shaft and pointed end | 806 | [5 empty] | Strandboden | 25 | CA |  |  |  | 0 | 0 | 0 | 0 | 0.005 | 0.54 | 0 | 0 | 0 | 0 | 0 |  |  | 0 | [10 empty] | 0 | Bern, 5178 |  | AES | Group 5 | Fahlerz | [5 empty] | SAM 1968, vol. 2; Krause 2003, n° 2835
SAM 2836 | Nietdolch, 3 Niete (description by Ottaway: large and small flat dagger with straight hafting plate) | large and small flat dagger with straight hafting plate and three rivets | 212 | [5 empty] | Strandboden | 25 | CA |  |  |  | 0 | 0 | 0 | 0 | 0.005 | 0.16 | 0 | 0 | 0 | 0 | 0 |  |  | 0 | [10 empty] | 0 | Bern, 5180 |  | AES | Group 5 | Fahlerz | [5 empty] | SAM 1968, vol. 2; Krause 2003, n° 2836
SAM 2837 | Nietdolch, 2 Niete (description by Ottaway: large and small flat dagger with straight hafting plate) | large and small flat dagger with straight hafting plate and 2 rivets | 212 | [5 empty] | Strandboden | 25 | CA |  |  |  | 0 | 0 | 0 | 0 | 0.005 | 0.52 | 0 | 0 | 0.002 | 0 | 0 |  |  | 0 | [10 empty] | 0 | Bern, 5181 |  | AES | Group 5 | Fahlerz | [5 empty] | SAM 1968, vol. 2; Krause 2003, n° 2837
SAM 2838 | Nietdolch, 3 Niete (description by Ottaway: dagger with midrib) | dagger with midrib, 3 rivets | 212 | [5 empty] | Strandboden | 25 | CA |  |  |  | 0 | 0 | 3.1 | 0.09 | 0 | 2.7 | 0.001 | 0 | 0.002 | 0 | 0 |  |  | 0 | [10 empty] | 0 | Bern, 5183 |  | AES | Group 11 | Fahlerz | [5 empty] | SAM 1968, vol. 2; Krause 2003, n° 2838
SAM 2839 | Vierkantmeißel | awl with square shaft | 134 | [5 empty] | Strandboden | 25 | CA |  |  |  | 0 | 0 | 0.002 | 0.1 | 0.005 | 0.43 | 0 | 0 | 0 | 0 | 0 |  |  | 0 | [10 empty] | 0 | Bern, 5187 |  | AES | Group 10 | Fahlerz | [5 empty] | SAM 1968, vol. 2; Krause 2003, n° 2839
SAM 284 | Ösenringbarren | Ösenringbarren | 702 | [5 empty] | Lissen II | 3 | A1 |  |  |  | 0.01 | 0 | 2.2 | 1.3 | 0.4 | 0.04 | 0.1 | 0 | 0 | 0 | 0.001 |  |  | 0 | [10 empty] | 0 | Stuttgart, WLM A 3121 |  | AES | Group 12 | Fahlerz | [5 empty] | SAM 1960; Krause 2003, n° 284
SAM 2840 | Randleistenbeil | flanged axe | 110 | [5 empty] | Strandboden | 25 | CA |  |  |  | 0 | 0 | 0 | 0 | 0.005 | 0.17 | 0.0005 | 0 | 0 | 0 | 0 |  |  | 0 | [10 empty] | 0 | Bern, 5188 |  | AES | Group 5 | Fahlerz | [5 empty] | SAM 1968, vol. 2; Krause 2003, n° 2840
SAM 2841 | Vierkantmeißel | awl with square shaft | 134 | [5 empty] | Strandboden | 25 | CA |  |  |  | 0 | 0 | 0 | 0 | 0.002 | 0.16 | 0 | 0 | 0 | 0 | 0 |  |  | 0 | [10 empty] | 0 | Bern, 5194 |  | AES | Group 5 | Fahlerz | [5 empty] | SAM 1968, vol. 2; Krause 2003, n° 2841
SAM 2842 | Klinge m.doppelseit. Grat (description by Ottaway: dagger with midrib) | dagger with sided (or middle?) ribs | 201 | [5 empty] | Strandboden | 25 | CA |  |  |  | 0 | 0 | 3.4 | 0 | 0.019 | 0.047 | 0.083 | 0 | 0 | 0 | 0 |  |  | 0 | [10 empty] | 0 | Bern, 5195 |  | AES | Group 2 | Arsenical copper | [5 empty] | SAM 1968, vol. 2; Krause 2003, n° 2842
SAM 2843 | Vierkantpfriem, bicuspid (description by Ottaway: awl with square shaft and pointed end) | bicuspid awl with square shaft and pointed end | 806 | [5 empty] | Strandboden | 25 | CA |  |  |  | 0 | 0 | 0.28 | 0.39 | 0.22 | 2 | 0.002 | 0 | 0 | 0 | 0 |  |  | 0 | [10 empty] | 0 | Bern, 5198 |  | AES | Group 16 | Fahlerz | [5 empty] | SAM 1968, vol. 2; Krause 2003, n° 2843
SAM 2844 | Flachbeil | flat axe | 104 | 199 |  |  |  |  | St. Andreas | 22 | CA |  |  |  | 0 | 0 | 0 | 2.7 | 0.086 | 0.001 | 0.008 | 0 | 0 | 0 | 0 |  |  | 0 | [10 empty] | 0 | Zug, 56/228 |  | AES | Group 3 | Arsenical copper | [5 empty] | SAM 1968, vol. 2; Krause 2003, n° 2844
SAM 2845 | Flachbeil | flat axe | 104 | 191.9 |  |  |  |  | Schwarzbach | 22 | CA |  |  |  | 0 | 0 | 0.002 | 0.002 | 0.016 | 0 | 0.0005 | 0 | 0 | 0 | 0 |  |  | 0 | [10 empty] | 0 | Zug, 9800 |  | AES | Group 1 | Copper | [5 empty] | SAM 1968, vol. 2; Krause 2003, n° 2845
SAM 2846 | Flachbeil | flat axe | 104 | 36 |  |  |  |  | Oterswil | 25 | CA |  |  |  | 0 | 0 | 0.74 | 0.002 | 0.025 | 0 | 0.003 | 0 | 0 | 0 | 0 |  |  | 0 | [10 empty] | 0 | Zug, |  | AES | Group 2 | Arsenical copper | [5 empty] | SAM 1968, vol. 2; Krause 2003, n° 2846
SAM 2847 | Nietdolch, 2 Niete | dagger, 2 rivets | 212 | [5 empty] | Zug-Otterswilen/Insel Eielen | 5 | A2b |  |  |  | 9.6 | 0 | 0.41 | 0.27 | 0.04 | 0.48 | 0 | 0 | 0 | 0 | 0.05 |  |  | 0 | [10 empty] | 0 | Zug 7322 |  | AES | Group 14 | Bronze | [5 empty] | SAM 1968, vol. 2; Krause 2003, n° 2847
SAM 2848 | Nietdolch, 4 Niete (description by Ottaway: uncertain type of flat dagger) | uncertain type of flat dagger, 4 rivets | 212 | [5 empty] | Schwarzbach | 4 | A2a |  |  |  | 15 | 0 | 0.61 | 0.15 | 0.063 | 0.6 | 0.002 | 0 | 0 | 0 | 0.5 |  |  | 0 | [10 empty] | 0 | Zug, 7321 |  | AES | Group 14 | Bronze | [5 empty] | SAM 1968, vol. 2; Krause 2003, n° 2848
SAM 2849 | Randleistenbeil, Typ Neyruz | flanged axe, Neyruz type | 110 | [5 empty] | Oberwil | 4 | A2a |  |  |  | 0.14 | 0 | 0 | 0 | 0.002 | 0 | 0.0002 | 0 | 0.002 | 0 | 0 |  |  | 0 | [10 empty] | 0 | Zug 58/108 |  | AES | Group 1 | Copper | [5 empty] | SAM 1968, vol. 2; Krause 2003, n° 2849; Kienlin 2008; Abels 1972, 13 Nr.117
SAM 285 | Ösenringbarren, Ring v. Halsringkragen | Ösenringbarren, ring decorated collar | 702 | [5 empty] | Lissen I | 4 | A2a |  |  |  | 14 | 0 | 0.008 | 0.002 | 0.002 | 0.07 | 0.0005 | 0 | 0 | 0 | 0.01 |  |  | 0 | [10 empty] | 0 | Stuttgart, WLM A 3120 |  | AES | Group 1 | Bronze | [5 empty] | SAM 1960; Krause 2003, n° 285
SAM 2850 | Randleistenbeil, Typ Neyruz | flanged axe, Neyruz type | 110 | [5 empty] | Oberwil | 4 | A2a |  |  |  | 0.09 | 0 | 0 | 0 | 0.02 | 0 | 0.0005 | 0 | 0.002 | 0 | 0 |  |  | 0 | [10 empty] | 0 | Bern 58/109 |  | AES | Group 1 | Copper | [5 empty] | SAM 1968, vol. 2; Krause 2003, n° 2850; Kienlin 2008; Speck 1966, 59ff.; Abels 1972, 13 Nr. 116; Stein 1979, 92 Nr. 199; Hafner 1995, 216; SPM III 1998, 375
SAM 2851 | Nietdolch, 2 Niete | dagger, 2 rivets | 212 | [5 empty] | Kiesgrube | 4 | A2a | A2a |  |  | 15 | 0 | 0.07 | 0.13 | 0.07 | 0.002 | 0.0002 | 0 | 0 | 0 | 0 |  |  | 0 | [10 empty] | 0 | Bern 28369 |  | AES | Group 3 | Bronze | [5 empty] | SAM 1968, vol. 2; Krause 2003, n° 2851; David Elbiali 2000, card 393, fig 14G, 2; Abels 1972, 17fig 11,160; 57A, 1
SAM 2852 | Randleistenbeil, schmal | flanged axe, small | 111 | [5 empty] | Kiesgrube | 4 | A2a | A2a |  |  | 15 | 0 | 0.02 | 0.3 | 0.09 | 0.002 | 0.0005 | 0 | 0.05 | 0 | 0.05 |  |  | 0 | [10 empty] | 0 | Bern 28368 |  | AES | Group 7 | Bronze | [5 empty] | SAM 1968, vol. 2; Krause 2003, n° 2852; David Elbiali 2000, card 393, ill. 1.3, fig 14G, 1; Abels 1972, fig 57A, 3
SAM 2853 | Löffelbeil | spooned axe | 118 | [5 empty] | Renzenbühl-Strättligen | 3 | A1 | A2a |  |  | 15 | 0 | 0.13 | 0.22 | 0.84 | 0.03 | 0.003 | 0.0004 | 0.002 | 0 | 0 |  |  | 0 | [10 empty] | 0 | Bern, 10351 |  | AES | Group 12 | Bronze | [5 empty] | SAM 1968, vol. 2; Krause 2003, n° 2853; David Elbiali 2000, card 414, ill. 26,5; Strahm 1965-66, fig. 3,7; Abels 1972, 21, fig. 12,178; 60,5
SAM 2854 | Rautennadel | diamond needle | 619 | [5 empty] | Renzenbühl-Strättligen | 4 | A2a | A2a |  |  | 15 | 0 | 0.002 | 0.02 | 0.02 | 0.001 | 0.0002 | 0 | 0 | 0 | 0 |  |  | 0 | [10 empty] | 0 | Bern, 10336 |  | AES | Group 1 | Bronze | [5 empty] | SAM 1968, vol. 2; Krause 2003, n° 2854; David Elbiali 2000, card 414, ill. 61,10; fig. 15,1; Strahm 1965-66, fig. 3,11; Abels 1972, 21, fig. 60,7
SAM 2855 | Ösenhalsring, vierkantig | Ösenhalsring, squared | 403 | [5 empty] | Sigriswil | 4 | A2a |  |  |  | 15 | 0 | 0.009 | 0.08 | 0.05 | 0.002 | 0.0002 | 0 | 0.002 | 0 | 0 |  |  | 0 | [10 empty] | 0 | Bern 32554 |  | AES | Group 1 | Bronze | [5 empty] | SAM 1968, vol. 2; Krause 2003, n° 2855; Hafner, 1995, fig. 7.12
SAM 2856 | Nadelschaft, säbelförmig | pin shaft, saberish | 602 | [5 empty] | Sigriswil | 4 | A2a |  |  |  | 15 | 0 | 0.1 | 0.15 | 0.1 | 0.002 | 0.0005 | 0 | 0 | 0 | 0 |  |  | 0 | [10 empty] | 0 | Bern 32555 |  | AES | Group 12 | Bronze | [5 empty] | SAM 1968, vol. 2; Krause 2003, n° 2856; Hafner, 1995, fig. 7.12
SAM 2857 | Rautennadel, verz. | rhombed-headed pin, decorated | 619 | [5 empty] | Orpund | 3 | A1 | A2a |  |  | 15 | 0 | 0.02 | 0.04 | 0.04 | 0 | 0.0005 | 0 | 0 | 0 | 0 |  |  | 0 | [10 empty] | 0 | Bern 28192 |  | AES | Group 1 | Bronze | [5 empty] | SAM 1968, vol. 2; Krause 2003, n° 2857; David Elbiali 2000, card 380, ill. 61,22; Hafner 1995, 235, fig. 2,6
SAM 2858 | Rautennadel, verz. | rhombed-headed pin, decorated | 619 | [5 empty] | Villy | 3 | A1 | A2a |  |  | 15 | 0 | 0.002 | 0.01 | 0.02 | 0 | 0.0005 | 0 | 0 | 0 | 0 |  |  | 0 | [10 empty] | 0 | Bern 10267 |  | AES | Group 1 | Bronze | [5 empty] | SAM 1968, vol. 2; Krause 2003, n° 2858; David Elbiali 2000, card 199; ill. 61,19
SAM 2859 | spearhead | spearhead | 302 | [5 empty] | Renzenbühl-Strättligen | 4 | A2a |  |  |  | 15 | 0 | 0.11 | 0.26 | 0.19 | 0.02 | 0.003 | 0 | 0 | 0 | 0 |  |  | 0 | [10 empty] | 0 | Bern, 10354 |  | AES | Group 12 | Bronze | [5 empty] | SAM 1968, vol. 2; Krause 2003, n° 2859
SAM 286 | Ösenringbarren, Ring v. Halsringkragen | Ösenringbarren, ring decorated collar | 702 | [5 empty] | Lissen I | 4 | A2a |  |  |  | 14 | 0.002 | 0.01 | 0.002 | 0.002 | 0.09 | 0.0005 | 0 | 0 | 0 | 0.01 |  |  | 0 | [10 empty] | 0 | Stuttgart, WLM A 3120 |  | AES | Group 5 | Bronze | [5 empty] | SAM 1960; Krause 2003, n° 286
SAM 2860 | Flachbeil | flat axe | 104 | [5 empty] | Spitz I | 22 | CA |  |  |  | 0 | 0 | 0.74 | 0.02 | 0 | 0 | 0.0005 | 0 | 0 | 0 | 0 |  |  | 0 | [10 empty] | 0 | Bern, 18891 |  | AES | Group 2 | Arsenical copper | [5 empty] | SAM 1968, vol. 2; Krause 2003, n° 2860
SAM 2861 | Randleistenbeil, Typ Neyruz | flanged axe, Neyruz type | 110 | [5 empty] | Orpund | 4 | A2a | B |  |  | 15 | 0 | 0 | 0.006 | 0.02 | 0 | 0.0005 | 0 | 0 | 0 | 0.001 |  |  | 0 | [10 empty] | 0 | Bern 28185 |  | AES | Group 1 | Bronze | [5 empty] | SAM 1968, vol. 2; Krause 2003, n° 2861; David Elbiali 2000, card 380, ill. 41,15; Ost 1971, 77, fig. 300,3; Abels 1972, 53, fig. 25,351; Rychner and Kläntschi 1989, 177, n° 276; 1995, 20, n° 276
SAM 2862 | Flachbeil | flat axe | 104 | [5 empty] | Trachselwald | 25 | CA |  |  |  | 0.69 | 0 | 0.09 | 0.007 | 0.02 | 0.005 | 0 | 0 | 0 | 0 | 0 |  |  | 0 | [10 empty] | 0 | Bern, 18926 |  | AES | Group 1 | Copper | [5 empty] | SAM 1968, vol. 2; Krause 2003, n° 2862
SAM 2863 | Vollgriffdolch, Klinge | dagger, blade | 206 | [5 empty] | Petit-Cortaillod | 3 | A1 | A2a |  |  | 15 | 0 | 0.005 | 0.12 | 0.03 | 0.001 | 0.0002 | 0 | 0 | 0 | 0.001 |  |  | 0 | [10 empty] | 0 | Bern, 24072 |  | AES | Group 3 | Bronze | [5 empty] | SAM 1968, vol. 2; Krause 2003, n° 2863; David Elbiali 2000, card 27; ill. 6,10; Hafner1995, 239, fig. 26,3
SAM 2864 | Vollgriffdolch, Griff | dagger, handle | 204 | [5 empty] | Petit-Cortaillod | 3 | A1 | A2a |  |  | 15 | 0 | 0.005 | 0.13 | 0.02 | 0.001 | 0.0002 | 0 | 0 | 0 | 0 |  |  | 0 | [10 empty] | 0 | Bern, 24072 |  | AES | Group 3 | Bronze | [5 empty] | SAM 1968, vol. 2; Krause 2003, n° 2864; David Elbiali 2000, card 27; ill. 6,10; Hafner1995, 239, fig. 26,3
SAM 2865 | Vollgriffdolch, Klinge | metal-hilted dagger, blade | 206 | [5 empty] | Granges | 3 | A1 | A2a |  |  | 15 | 0 | 0.61 | 1.2 | 0.41 | 0.36 | 0 | 0 | 0 | 0 | 0 |  |  | 0 | [10 empty] | 0 | Bern 9958 |  | AES | Group 16 | Bronze | [5 empty] | SAM 1968, vol. 2; Krause 2003, n° 2865; David Elbiali 2000, card 190; ill. 6, 16
SAM 2866 | Vollgriffdolch, Griff | metal-hilted dagger, handle | 204 | [5 empty] | Granges | 3 | A1 | A2a |  |  | 5.1 | 0 | 0.51 | 1.05 | 0.44 | 0.36 | 0 | 0 | 0 | 0 | 0 |  |  | 0 | [10 empty] | 0 | Bern 9958 |  | AES | Group 16 | Bronze | [5 empty] | SAM 1968, vol. 2; Krause 2003, n° 2866; David Elbiali 2000, card 190; ill. 6, 16
SAM 2867 | Flachbeil | flat axe | 112 | [5 empty] | Grossaffoltern | 3 | A1 |  |  |  | 4.5 | 0 | 0.01 | 0.27 | 0.12 | 0.025 | 0.0005 | 0 | 0 | 0 | 0 |  |  | 0 | [10 empty] | 0 | Bern, 28187 |  | AES | Group 7 | Bronze | [5 empty] | SAM 1968, vol. 2; Krause 2003, n° 2867
SAM 2868 | Ösenhalsring, rundstabig | Ösenhalsring similar to a rod | 403 | [5 empty] | Renzenbühl-Strättligen | 4 | A2a | A2a |  |  | 15 | 0 | 0.08 | 0.25 | 0.02 | 0.001 | 0.0002 | 0 | 0.002 | 0 | 0 |  |  | 0 | [10 empty] | 0 | Bern, 10327 |  | AES | Group 3 | Bronze | [5 empty] | SAM 1968, vol. 2; Krause 2003, n° 2868; David Elbiali 2000, card 414, ill. 121,1-2; fig. 15,7,9; Strahm 1965-66, fig. 2,1,2; Abels 1972, 21, fig. 60,1,9
SAM 2869 | Ring m. langen, flachen, verz.Ende | Ösenhalsring with long, flat, decorated ends | 403 | [5 empty] | Renzenbühl-Strättligen | 4 | A2a | A2a |  |  | 15 | 0 | 0.002 | 0.008 | 0.002 | 0.002 | 0.0002 | 0 | 0 | 0 | 0 |  |  | 0 | [10 empty] | 0 | Bern, 10328 |  | AES | Group 1 | Bronze | [5 empty] | SAM 1968, vol. 2; Krause 2003, n° 2869; David Elbiali 2000, card 414, ill. 121,9; fig. 15,5; Strahm 1965-66, fig. 2,6; Abels 1972, 21, fig. 60,10
SAM 287 | Ösenringbarren, Ring v. Halsringkragen | Ösenringbarren, ring decorated collar | 702 | [5 empty] | Lissen I | 4 | A2a |  |  |  | 9 | 0 | 0.01 | 0.002 | 0.002 | 0.05 | 0.0002 | 0 | 0 | 0 | 0.001 |  |  | 0 | [10 empty] | 0 | Stuttgart, WLM A 3120 |  | AES | Group 1 | Bronze | [5 empty] | SAM 1960; Krause 2003, n° 287
SAM 2870 | Ösenhalsring, vierkantig | Ösenhalsring, squared | 403 | [5 empty] | Renzenbühl-Strättligen | 4 | A2a | A2a |  |  | 15 | 0 | 0.15 | 0.21 | 0.07 | 0.001 | 0.001 | 0 | 0 | 0 | 0 |  |  | 0 | [10 empty] | 0 | Bern, 10343 |  | AES | Group 6 | Bronze | [5 empty] | SAM 1968, vol. 2; Krause 2003, n° 2870; David Elbiali 2000, card 414, ill. 121,4-6; fig. 15,6.8.10; Strahm 1965-66, fig. 2,5.3.4; Abels 1972, 21, fig. 60,3.2.11
SAM 2871 | Ösenhalsring, vierkantig | Ösenhalsring, squared | 403 | [5 empty] | Renzenbühl-Strättligen | 4 | A2a | A2a |  |  | 15 | 0 | 0.002 | 0.006 | 0.002 | 0.002 | 0.0005 | 0 | 0 | 0 | 0 |  |  | 0 | [10 empty] | 0 | Bern, 10339 |  | AES | Group 1 | Bronze | [5 empty] | SAM 1968, vol. 2; Krause 2003, n° 2871; David Elbiali 2000, card 414, ill. 121,4-6; fig. 15,6.8.10; Strahm 1965-66, fig. 2,5.3.4; Abels 1972, 21, fig. 60,3.2.11
SAM 2872 | Ösenhalsring, rundstabig | Ösenhalsring similar to a rod | 403 | [5 empty] | Renzenbühl-Strättligen | 4 | A2a | A2a |  |  | 15 | 0 | 0.05 | 0.02 | 0.002 | 0.001 | 0.0002 | 0 | 0 | 0 | 0 |  |  | 0 | [10 empty] | 0 | Bern, 103327/1 |  | AES | Group 1 | Bronze | [5 empty] | SAM 1968, vol. 2; Krause 2003, n° 2872; David Elbiali 2000, card 414
SAM 2873 | Ösenhalsring, vierkantig | Ösenhalsring, squared | 403 | [5 empty] | Renzenbühl-Strättligen | 4 | A2a | A2a |  |  | 15 | 0 | 0.04 | 0.12 | 0.08 | 0.002 | 0.001 | 0 | 0 | 0 | 0 |  |  | 0 | [10 empty] | 0 | Bern, 10333 |  | AES | Group 3 | Bronze | [5 empty] | SAM 1968, vol. 2; Krause 2003, n° 2873; David Elbiali 2000, card 414, ill. 121,4-6; fig. 15,6.8.10; Strahm 1965-66, fig. 2,5.3.4; Abels 1972, 21, fig. 60,3.2.11
SAM 2874 | Spirale, 2 Wind., rundstabig | spiral, 2 winds, similar to a rod | 703 | [5 empty] | Saillon | 4 | A2a | B 1 |  |  | 15 | 0 | 0.73 | 0.17 | 0.04 | 0.09 | 0.0002 | 0 | 0 | 0 | 0 |  |  | 0 | [10 empty] | 0 | Bern 19554 |  | AES | Group 14 | Bronze | [5 empty] | SAM 1968, vol. 2; Krause 2003, n° 2874; David Elbiali 2000, card 92, ill. 122,41; 24D,2; Bocks 1964, 91, fig. 26,5; Paszt 1985, 250, fig. 177,2172
SAM 2875 | Scheibenkopfnadel, verz. | disc-headed pin, decorated | 604 | [5 empty] | Saillon | 4 | A2a | B 1 |  |  | 10 | 0 | 0.19 | 0.03 | 0.002 | 0.06 | 0.0002 | 0 | 0 | 0 | 0 |  |  | 0 | [10 empty] | 0 | Bern 19553 |  | AES | Group 2 | Bronze | [5 empty] | SAM 1968, vol. 2; Krause 2003, n° 2875; David Elbiali 2000, card 92, ill. 58,15; 24D,1; Bocks 1964, 91, fig. 26,4
SAM 2876 | Perle, doppeltkonisch | bead, double conish | 801 | [5 empty] | Strandboden | 25 | CA |  |  |  | 0 | 0 | 0 | 0 | 0.002 | 0.002 | 0 | 0 | 0 | 0 | 0 |  |  | 0 | [10 empty] | 0 | Bern, 5236 |  | AES | Group 1 | Copper | [5 empty] | SAM 1968, vol. 2; Krause 2003, n° 2876
SAM 2877 | Perle, doppeltkonisch | bead, double conish | 801 | [5 empty] | Strandboden | 25 | CA |  |  |  | 0 | 0 | 0 | 0 | 0 | 0.98 | 0 | 0 | 0 | 0 | 0 |  |  | 0 | [10 empty] | 0 | Bern, 5236uu |  | AES | Group 5 | Fahlerz | [5 empty] | SAM 1968, vol. 2; Krause 2003, n° 2877
SAM 2878 | Perle, doppeltkonisch | bead, double conish | 801 | [5 empty] | Strandboden | 25 | CA |  |  |  | 0 | 0 | 0 | 0 | 0.002 | 0.092 | 0 | 0 | 0 | 0 | 0 |  |  | 0 | [10 empty] | 0 | Bern, 5236dd |  | AES | Group 1 | Copper | [5 empty] | SAM 1968, vol. 2; Krause 2003, n° 2878
SAM 2879 | Perle, doppeltkonisch | bead, double conish | 801 | [5 empty] | Strandboden | 25 | CA |  |  |  | 0 | 0 | 0 | 0 | 0 | 0.1 | 0 | 0 | 0 | 0 | 0 |  |  | 0 | [10 empty] | 0 | Bern, 5236a |  | AES | Group 5 | Fahlerz | [5 empty] | SAM 1968, vol. 2; Krause 2003, n° 2879
SAM 2880 | Perle, doppeltkonisch | bead, double conish | 801 | [5 empty] | Strandboden | 25 | CA |  |  |  | 0 | 0 | 0 | 0 | 0 | 0.1 | 0 | 0 | 0 | 0 | 0 |  |  | 0 | [10 empty] | 0 | Bern, 5236b |  | AES | Group 5 | Fahlerz | [5 empty] | SAM 1968, vol. 2; Krause 2003, n° 2880
SAM 2881 | Perle, doppeltkonisch | bead, double conish | 801 | [5 empty] | Strandboden | 25 | CA |  |  |  | 0 | 0 | 0 | 0.02 | 0.058 | 0 | 0.009 | 0 | 0 | 0 | 0 |  |  | 0 | [10 empty] | 0 | Bern, 5236c |  | AES | Group 1 | Copper | [5 empty] | SAM 1968, vol. 2; Krause 2003, n° 2881
SAM 2882 | Perle, doppeltkonisch | bead, double conish | 801 | [5 empty] | Strandboden | 25 | CA |  |  |  | 0 | 0 | 0 | 0 | 0.002 | 0.069 | 0 | 0 | 0 | 0 | 0 |  |  | 0 | [10 empty] | 0 | Bern, 5236d |  | AES | Group 1 | Copper | [5 empty] | SAM 1968, vol. 2; Krause 2003, n° 2882
SAM 2883 | Perle, doppeltkonisch | bead, double conish | 801 | [5 empty] | Strandboden | 25 | CA |  |  |  | 0 | 0 | 0 | 0 | 0 | 0.09 | 0 | 0 | 0 | 0 | 0 |  |  | 0 | [10 empty] | 0 | Bern, 5236e |  | AES | Group 1 | Copper | [5 empty] | SAM 1968, vol. 2; Krause 2003, n° 2883
SAM 2884 | Perle, doppeltkonisch | bead, double conish | 801 | [5 empty] | Strandboden | 25 | CA |  |  |  | 0 | 0 | 0 | 0 | 0 | 0 | 0 | 0 | 0 | 0 | 0 |  |  | 0 | [10 empty] | 0 | Bern, 5236f |  | AES | Group 1 | Copper | [5 empty] | SAM 1968, vol. 2; Krause 2003, n° 2884
SAM 2885 | Perle, doppeltkonisch | bead, double conish | 801 | [5 empty] | Strandboden | 25 | CA |  |  |  | 0 | 0 | 0 | 0 | 0 | 0.11 | 0 | 0 | 0 | 0 | 0 |  |  | 0 | [10 empty] | 0 | Bern, 5236g |  | AES | Group 5 | Fahlerz | [5 empty] | SAM 1968, vol. 2; Krause 2003, n° 2885
SAM 2886 | Perle, doppeltkonisch | bead, double conish | 801 | [5 empty] | Strandboden | 25 | CA |  |  |  | 0 | 0 | 0 | 0 | 0 | 0.002 | 0 | 0 | 0 | 0 | 0 |  |  | 0 | [10 empty] | 0 | Bern, 5236h |  | AES | Group 1 | Copper | [5 empty] | SAM 1968, vol. 2; Krause 2003, n° 2886
SAM 2887 | Perle, doppeltkonisch | bead, double conish | 801 | [5 empty] | Strandboden | 25 | CA |  |  |  | 0 | 0 | 0 | 0 | 0 | 0.085 | 0 | 0 | 0 | 0 | 0 |  |  | 0 | [10 empty] | 0 | Bern, 5236i |  | AES | Group 1 | Copper | [5 empty] | SAM 1968, vol. 2; Krause 2003, n° 2887
SAM 2888 | Perle, doppeltkonisch | bead, double conish | 801 | [5 empty] | Strandboden | 25 | CA |  |  |  | 0 | 0 | 0 | 0 | 0 | 0.082 | 0 | 0 | 0 | 0 | 0 |  |  | 0 | [10 empty] | 0 | Bern, 5236l |  | AES | Group 1 | Copper | [5 empty] | SAM 1968, vol. 2; Krause 2003, n° 2888
SAM 2889 | Perle, doppeltkonisch | bead, double conish | 801 | [5 empty] | Strandboden | 25 | CA |  |  |  | 0 | 0 | 0 | 0 | 0.002 | 0.078 | 0 | 0 | 0 | 0 | 0 |  |  | 0 | [10 empty] | 0 | Bern, 5236m |  | AES | Group 1 | Copper | [5 empty] | SAM 1968, vol. 2; Krause 2003, n° 2889
SAM 289 | Ösenhalsring | Ösenhalsring | 403 | [5 empty] | Schwörzkirch | 3 | A1 |  |  |  | 0.07 | 0.05 | 0.58 | 0.82 | 0.38 | 1.35 | 0 | 0 | 0 | 0 | 0 |  |  | 0 | [10 empty] | 0 | Stuttgart, WLM 10329 |  | AES | Group 16 | Fahlerz | [5 empty] | SAM 1960; Krause 2003, n° 289
SAM 2890 | Perle, doppeltkonisch | bead, double conish | 801 | [5 empty] | Strandboden | 25 | CA |  |  |  | 0 | 0 | 0 | 0 | 0 | 0.083 | 0 | 0 | 0 | 0 | 0 |  |  | 0 | [10 empty] | 0 | Bern, 5236n |  | AES | Group 1 | Copper | [5 empty] | SAM 1968, vol. 2; Krause 2003, n° 2890
SAM 2891 | Perle, doppeltkonisch | bead, double conish | 801 | [5 empty] | Strandboden | 25 | CA |  |  |  | 0 | 0 | 0 | 0 | 0 | 0.076 | 0 | 0 | 0 | 0 | 0 |  |  | 0 | [10 empty] | 0 | Bern, 5236o |  | AES | Group 1 | Copper | [5 empty] | SAM 1968, vol. 2; Krause 2003, n° 2891
SAM 2892 | Perle | bead | 801 | [5 empty] | Strandboden | 25 | CA |  |  |  | 0 | 0 | 0 | 0 | 0 | 0.005 | 0 | 0 | 0 | 0 | 0 |  |  | 0 | [10 empty] | 0 | Bern, 5236p |  | AES | Group 1 | Copper | [5 empty] | SAM 1968, vol. 2; Krause 2003, n° 2892
SAM 2893 | Perle, doppeltkonisch | bead, double conish | 801 | [5 empty] | Strandboden | 25 | CA |  |  |  | 0 | 0 | 0 | 0 | 0 | 0.084 | 0 | 0 | 0 | 0 | 0 |  |  | 0 | [10 empty] | 0 | Bern, 5236q |  | AES | Group 1 | Copper | [5 empty] | SAM 1968, vol. 2; Krause 2003, n° 2893
SAM 2894 | Perle, doppeltkonisch | bead, double conish | 801 | [5 empty] | Strandboden | 25 | CA |  |  |  | 0 | 0 | 0 | 0 | 0 | 0.086 | 0 | 0 | 0 | 0 | 0 |  |  | 0 | [10 empty] | 0 | Bern, 5236r |  | AES | Group 1 | Copper | [5 empty] | SAM 1968, vol. 2; Krause 2003, n° 2894
SAM 2895 | Perle, doppeltkonisch | bead, double conish | 801 | [5 empty] | Strandboden | 25 | CA |  |  |  | 0 | 0 | 0 | 0 | 0 | 0.08 | 0 | 0 | 0 | 0 | 0 |  |  | 0 | [10 empty] | 0 | Bern, 5236s |  | AES | Group 1 | Copper | [5 empty] | SAM 1968, vol. 2; Krause 2003, n° 2895
SAM 2896 | Perle, doppeltkonisch | bead, double conish | 801 | [5 empty] | Strandboden | 25 | CA |  |  |  | 0 | 0 | 0 | 0 | 0 | 0.084 | 0 | 0 | 0 | 0 | 0 |  |  | 0 | [10 empty] | 0 | Bern, 5236t |  | AES | Group 1 | Copper | [5 empty] | SAM 1968, vol. 2; Krause 2003, n° 2896
SAM 2897 | Perle, doppeltkonisch | bead, double conish | 801 | [5 empty] | Strandboden | 25 | CA |  |  |  | 0 | 0 | 0 | 0 | 0 | 0.063 | 0 | 0 | 0 | 0 | 0 |  |  | 0 | [10 empty] | 0 | Bern, 5236u |  | AES | Group 1 | Copper | [5 empty] | SAM 1968, vol. 2; Krause 2003, n° 2897
SAM 2898 | Perle, doppeltkonisch | bead, double conish | 801 | [5 empty] | Strandboden | 25 | CA |  |  |  | 0 | 0 | 0 | 0 | 0 | 0.002 | 0 | 0 | 0 | 0 | 0 |  |  | 0 | [10 empty] | 0 | Bern, 5236v |  | AES | Group 1 | Copper | [5 empty] | SAM 1968, vol. 2; Krause 2003, n° 2898
SAM 2899 | Perle, doppeltkonisch | bead, double conish | 801 | [5 empty] | Strandboden | 25 | CA |  |  |  | 0 | 0 | 0 | 0 | 0 | 0.002 | 0 | 0 | 0 | 0 | 0 |  |  | 0 | [10 empty] | 0 | Bern, 5236w |  | AES | Group 1 | Copper | [5 empty] | SAM 1968, vol. 2; Krause 2003, n° 2899
SAM 29 | Spirale, nieder | spiral, low | 409 | [5 empty] | Beizkofen | 3 | A1 |  |  |  | 0 | 0 | 0.87 | 0.95 | 0.43 | 0 | 0.09 | 0 | 0 | 0 | 0.001 |  |  | 0 | [10 empty] | 0 | Stuttgart, WLM A 721 |  | AES | Group 12 | Fahlerz | [5 empty] | SAM 1960; Krause 2003, n° 29
SAM 290 | Blechtutulus | flat brooch | 518 | [5 empty] | Schwörzkirch | 3 | A1 |  |  |  | 0.3 | 0 | 0.7 | 1.4 | 0.6 | 2.5 | 0 | 0 | 0 | 0 | 0 |  |  | 0 | [10 empty] | 0 | Tübingen | Ni>2 | AES | Group 16 | Fahlerz | [5 empty] | SAM 1960; Krause 2003, n° 290
SAM 2900 | Perle, doppeltkonisch | bead, double conish | 801 | [5 empty] | Strandboden | 25 | CA |  |  |  | 0 | 0 | 0 | 0 | 0 | 0.072 | 0 | 0 | 0 | 0 | 0 |  |  | 0 | [10 empty] | 0 | Bern, 5236x |  | AES | Group 1 | Copper | [5 empty] | SAM 1968, vol. 2; Krause 2003, n° 2900
SAM 2901 | Perle, doppeltkonisch | bead, double conish | 801 | [5 empty] | Strandboden | 25 | CA |  |  |  | 0 | 0 | 0 | 0 | 0 | 0.076 | 0 | 0 | 0 | 0 | 0 |  |  | 0 | [10 empty] | 0 | Bern, 5236y |  | AES | Group 1 | Copper | [5 empty] | SAM 1968, vol. 2; Krause 2003, n° 2901
SAM 2902 | Perle, doppeltkonisch | bead, double conish | 801 | [5 empty] | Strandboden | 25 | CA |  |  |  | 0 | 0 | 0 | 0 | 0 | 0.076 | 0 | 0 | 0 | 0 | 0 |  |  | 0 | [10 empty] | 0 | Bern, 5236z |  | AES | Group 1 | Copper | [5 empty] | SAM 1968, vol. 2; Krause 2003, n° 2902
SAM 2903 | Perle, doppeltkonisch | bead, double conish | 801 | [5 empty] | Strandboden | 25 | CA |  |  |  | 0 | 0 | 0 | 0 | 0 | 0.076 | 0 | 0 | 0 | 0 | 0 |  |  | 0 | [10 empty] | 0 | Bern, 5236aa |  | AES | Group 1 | Copper | [5 empty] | SAM 1968, vol. 2; Krause 2003, n° 2903
SAM 2904 | Perle, doppeltkonisch | bead, double conish | 801 | [5 empty] | Strandboden | 25 | CA |  |  |  | 0 | 0 | 0 | 0 | 0 | 0.065 | 0 | 0 | 0 | 0 | 0 |  |  | 0 | [10 empty] | 0 | Bern, 5236bb |  | AES | Group 1 | Copper | [5 empty] | SAM 1968, vol. 2; Krause 2003, n° 2904
SAM 2905 | Perle, doppeltkonisch | bead, double conish | 801 | [5 empty] | Strandboden | 25 | CA |  |  |  | 0 | 0 | 0 | 0 | 0 | 0.079 | 0 | 0 | 0 | 0 | 0 |  |  | 0 | [10 empty] | 0 | Bern, 5236cc |  | AES | Group 1 | Copper | [5 empty] | SAM 1968, vol. 2; Krause 2003, n° 2905
SAM 2906 | Perle, doppeltkonisch | bead, double conish | 801 | [5 empty] | Strandboden | 25 | CA |  |  |  | 0 | 0 | 0 | 0 | 0 | 0.077 | 0 | 0 | 0 | 0 | 0 |  |  | 0 | [10 empty] | 0 | Bern, 5236ee |  | AES | Group 1 | Copper | [5 empty] | SAM 1968, vol. 2; Krause 2003, n° 2906
SAM 2907 | Perle, doppeltkonisch | bead, double conish | 801 | [5 empty] | Strandboden | 25 | CA |  |  |  | 0 | 0 | 0 | 0 | 0 | 0.079 | 0 | 0 | 0 | 0 | 0 |  |  | 0 | [10 empty] | 0 | Bern, 5236ff |  | AES | Group 1 | Copper | [5 empty] | SAM 1968, vol. 2; Krause 2003, n° 2907
SAM 2908 | Perle, doppeltkonisch | bead, double conish | 801 | [5 empty] | Strandboden | 25 | CA |  |  |  | 0 | 0 | 0 | 0 | 0 | 0.072 | 0 | 0 | 0 | 0 | 0 |  |  | 0 | [10 empty] | 0 | Bern, 5236gg |  | AES | Group 1 | Copper | [5 empty] | SAM 1968, vol. 2; Krause 2003, n° 2908
SAM 2909 | Perle, doppeltkonisch | bead, double conish | 801 | [5 empty] | Strandboden | 25 | CA |  |  |  | 0 | 0 | 0 | 0 | 0 | 0.11 | 0 | 0 | 0 | 0 | 0 |  |  | 0 | [10 empty] | 0 | Bern, 5236hh |  | AES | Group 5 | Fahlerz | [5 empty] | SAM 1968, vol. 2; Krause 2003, n° 2909
SAM 291 | Blechtutulus | flat brooch | 518 | [5 empty] | Schwörzkirch | 3 | A1 |  |  |  | 0.01 | 0 | 0.71 | 1.8 | 1 | 2.5 | 0 | 0 | 0 | 0.008 | 0.01 |  |  | 0 | [10 empty] | 0 | Tübingen | Ni>2 | AES | Group 16 | Fahlerz | [5 empty] | SAM 1960; Krause 2003, n° 291
SAM 2910 | Perle, doppeltkonisch | bead, double conish | 801 | [5 empty] | Strandboden | 25 | CA |  |  |  | 0 | 0 | 0 | 0 | 0 | 0 | 0 | 0 | 0 | 0 | 0 |  |  | 0 | [10 empty] | 0 | Bern, 5236ii |  | AES | Group 1 | Copper | [5 empty] | SAM 1968, vol. 2; Krause 2003, n° 2910
SAM 2911 | Perle, doppeltkonisch | bead, double conish | 801 | [5 empty] | Strandboden | 25 | CA |  |  |  | 0 | 0 | 0 | 0 | 0 | 0.002 | 0 | 0 | 0 | 0 | 0 |  |  | 0 | [10 empty] | 0 | Bern, 5236ll |  | AES | Group 1 | Copper | [5 empty] | SAM 1968, vol. 2; Krause 2003, n° 2911
SAM 2912 | Perle, doppeltkonisch | bead, double conish | 801 | [5 empty] | Strandboden | 25 | CA |  |  |  | 0 | 0 | 0 | 0 | 0 | 0.11 | 0 | 0 | 0 | 0 | 0 |  |  | 0 | [10 empty] | 0 | Bern, 5236mm |  | AES | Group 5 | Fahlerz | [5 empty] | SAM 1968, vol. 2; Krause 2003, n° 2912
SAM 2913 | Perle, doppeltkonisch | bead, double conish | 801 | [5 empty] | Strandboden | 25 | CA |  |  |  | 0 | 0 | 0 | 0 | 0 | 0.096 | 0 | 0 | 0 | 0 | 0 |  |  | 0 | [10 empty] | 0 | Bern, 5236nn |  | AES | Group 1 | Copper | [5 empty] | SAM 1968, vol. 2; Krause 2003, n° 2913
SAM 2914 | Perle, doppeltkonisch | bead, double conish | 801 | [5 empty] | Strandboden | 25 | CA |  |  |  | 0 | 0 | 0 | 0 | 0 | 0.1 | 0 | 0 | 0 | 0 | 0 |  |  | 0 | [10 empty] | 0 | Bern, 5236oo |  | AES | Group 5 | Fahlerz | [5 empty] | SAM 1968, vol. 2; Krause 2003, n° 2914
SAM 2915 | Perle, doppeltkonisch | bead, double conish | 801 | [5 empty] | Strandboden | 25 | CA |  |  |  | 0 | 0 | 0 | 0 | 0 | 0.11 | 0 | 0 | 0 | 0 | 0 |  |  | 0 | [10 empty] | 0 | Bern, 5236pp |  | AES | Group 5 | Fahlerz | [5 empty] | SAM 1968, vol. 2; Krause 2003, n° 2915
SAM 2916 | Perle, doppeltkonisch | bead, double conish | 801 | [5 empty] | Strandboden | 25 | CA |  |  |  | 0 | 0 | 0 | 0 | 0 | 0.1 | 0 | 0 | 0 | 0 | 0 |  |  | 0 | [10 empty] | 0 | Bern, 5236qq |  | AES | Group 5 | Fahlerz | [5 empty] | SAM 1968, vol. 2; Krause 2003, n° 2916
SAM 2917 | Perle, doppeltkonisch | bead, double conish | 801 | [5 empty] | Strandboden | 25 | CA |  |  |  | 0 | 0 | 0 | 0 | 0 | 0 | 0 | 0 | 0 | 0 | 0 |  |  | 0 | [10 empty] | 0 | Bern, 5236rr |  | AES | Group 1 | Copper | [5 empty] | SAM 1968, vol. 2; Krause 2003, n° 2917
SAM 2918 | Perle, doppeltkonisch | bead, double conish | 801 | [5 empty] | Strandboden | 25 | CA |  |  |  | 0 | 0 | 0 | 0 | 0 | 0 | 0 | 0 | 0 | 0 | 0 |  |  | 0 | [10 empty] | 0 | Bern, 5236ss |  | AES | Group 1 | Copper | [5 empty] | SAM 1968, vol. 2; Krause 2003, n° 2918
SAM 2919 | Perle, doppeltkonisch | bead, double conish | 801 | [5 empty] | Strandboden | 25 | CA |  |  |  | 0 | 0 | 0 | 0 | 0 | 0.11 | 0 | 0 | 0 | 0 | 0 |  |  | 0 | [10 empty] | 0 | Bern, 5236tt |  | AES | Group 5 | Fahlerz | [5 empty] | SAM 1968, vol. 2; Krause 2003, n° 2919
SAM 292 | Röhrchen, verziert | tubes, decorated | 503 | [5 empty] | Schwörzkirch | 3 | A1 |  |  |  | 0.01 | 0 | 0.3 | 0.75 | 1.1 | 2.5 | 0 | 0 | 0 | 0.008 | 0.01 |  |  | 0 | [10 empty] | 0 | Tübingen | Ni>2 | AES | Group 16 | Fahlerz | [5 empty] | SAM 1960; Krause 2003, n° 292
SAM 2920 | Perle, doppeltkonisch | bead, double conish | 801 | [5 empty] | Strandboden | 25 | CA |  |  |  | 0 | 0 | 0 | 0 | 0 | 0.002 | 0 | 0 | 0 | 0 | 0 |  |  | 0 | [10 empty] | 0 | Bern, 5236uu |  | AES | Group 1 | Copper | [5 empty] | SAM 1968, vol. 2; Krause 2003, n° 2920
SAM 2921 | Perle, doppeltkonisch | bead, double conish | 801 | [5 empty] | Strandboden | 25 | CA |  |  |  | 0 | 0 | 0 | 0 | 0 | 0.098 | 0 | 0 | 0 | 0 | 0 |  |  | 0 | [10 empty] | 0 | Bern, 5236vv |  | AES | Group 1 | Copper | [5 empty] | SAM 1968, vol. 2; Krause 2003, n° 2921
SAM 2922 | Klinge, lang, dünn (Ottaway descritpion: uncertain type of flat dagger) | dagger, long, thin | 201 | [5 empty] | Spitz I | 22 | CA |  |  |  | 0 | 0 | 0.69 | 0.02 | 0.082 | 0.082 | 0.034 | 0 | 0 | 0 | 0 |  |  | 0 | [10 empty] | 0 | Bern, 19606 |  | AES | Group 2 | Arsenical copper | [5 empty] | SAM 1968, vol. 2; Krause 2003, n° 2922
SAM 2923 | Nietdolch, 4 Niete (Ottaway description: flat dagger with trapezoidal hafting plates) | dagger, 4 rivets | 212 | [5 empty] | Rütte | 25 | CA |  |  |  | 0 | 0 | 1.15 | 0.001 | 0.019 | 0 | 0.0005 | 0 | 0 | 0 | 0 |  |  | 0 | [10 empty] | 0 | Bern, 3411 |  | AES | Group 2 | Arsenical copper | [5 empty] | SAM 1968, vol. 2; Krause 2003, n° 2923
SAM 2924 | Nietdolch, 2 Niete (Ottaway description: large and small flat dagger with straight hafting plate) | large and small flat dagger with straight hafting plate | 212 | [5 empty] | Dorfstation | 25 | CA |  |  |  | 0 | 0 | 0 | 0 | 0 | 0.11 | 0 | 0 | 0 | 0 | 0 |  |  | 0 | [10 empty] | 0 | Bern, 18648 |  | AES | Group 5 | Fahlerz | [5 empty] | SAM 1968, vol. 2; Krause 2003, n° 2924
SAM 2925 | Meißel in Knochengriff | chisel with bone handle | 134 | [5 empty] | Bronzestation | 22 | CA |  |  |  | 0 | 0 | 2.4 | 0.002 | 0.005 | 0 | 0.001 | 0 | 0 | 0 | 0 |  |  | 0 | [10 empty] | 0 | Bern, 7536 |  | AES | Group 2 | Arsenical copper | [5 empty] | SAM 1968, vol. 2; Krause 2003, n° 2925
SAM 2926 | Meißel in Knochengriff | chisel with bone handle | 134 | [5 empty] | Dorfstation | 25 | CA |  |  |  | 0 | 0 | 0.56 | 0.16 | 0.091 | 0 | 0.016 | 0 | 0 | 0 | 0 |  |  | 0 | [10 empty] | 0 | Bern, 18645 |  | AES | Group 6 | Fahlerz | [5 empty] | SAM 1968, vol. 2; Krause 2003, n° 2926
SAM 2927 | Pfriem im Knochengriff (description of Ottaway: awl with square shaft and pointed end) | awl with bone handle | 806 | [5 empty] | Dorfstation | 25 | CA |  |  |  | 0 | 0 | 0 | 0 | 0.01 | 0.42 | 0.033 | 0 | 0 | 0 | 1.5 |  |  | 0 | [10 empty] | 0 | Bern, 3987 |  | AES | Group 5 | Fahlerz | [5 empty] | SAM 1968, vol. 2; Krause 2003, n° 2927
SAM 2928 | Langpfriem m.Mittelschwellung | Long awl with middle swelling | 806 | [5 empty] | Bronzestation | 4 | A2a |  |  |  | 15 | 0 | 0.64 | 0.26 | 0.33 | 0.45 | 0.003 | 0 | 0 | 0 | 0 |  |  | 0 | [10 empty] | 0 | Bern, 7664 |  | AES | Group 16 | Bronze | [5 empty] | SAM 1968, vol. 2; Krause 2003, n° 2928
SAM 2929 | Rippendolch | dagger with midrib | 201 | [5 empty] | Dorfstation | 25 | CA |  |  |  | 0 | 0 | 4.4 | 0 | 0.01 | 0 | 0.078 | 0 | 0 | 0 | 0 |  |  | 0 | [10 empty] | 0 | Bern, 3986 |  | AES | Group 2 | Arsenical copper | [5 empty] | SAM 1968, vol. 2; Krause 2003, n° 2929
SAM 293 | Nadel m. ellipt. Kopfplatte u. ger. Schaft | pin with elliptical headstock and rounded Schaft | 603 | [5 empty] | Schwörzkirch | 3 | A1 |  |  |  | 0 | 0 | 0.1 | 1 | 0.9 | 0 | 0.0002 | 0 | 0 | 0 | 0 |  |  | 0 | [10 empty] | 0 | Tübingen |  | AES | Group 12 | Fahlerz | [5 empty] | SAM 1960; Krause 2003, n° 293
SAM 2930 | Kleeblattnadel, fragm. | Clover needle | 608 | [5 empty] | Renzenbühl-Strättligen | 4 | A2a | A2a |  |  | 15 | 0 | 0.08 | 0.12 | 0.02 | 0.001 | 0.003 | 0 | 0 | 0 | 0 |  |  | 0 | [10 empty] | 0 | Bern, 10330 |  | AES | Group 3 | Bronze | [5 empty] | SAM 1968, vol. 2; Krause 2003, n° 2930; David Elbiali 2000, card 473, ill. 60,8; Strahm 1965-66, 362, fig. 4,20
SAM 2931 | Nietdolch, 5 Niete, Mittelrippe | dagger with 5 rivets and midrib | 212 | [5 empty] | Dorfstation | 25 | CA |  |  |  | 0 | 0 | 0.92 | 0.41 | 0.049 | 2.1 | 0 | 0 | 0 | 0 | 0 |  |  | 0 | [10 empty] | 0 | Bern, 3782 |  | AES | Group 14 | Fahlerz | [5 empty] | SAM 1968, vol. 2; Krause 2003, n° 2931
SAM 2933 | Rollennadel | roll-headed pin | 610 | [5 empty] | Gogernwäldchen | 4 | A2a |  |  |  | 15 | 0 | 0.31 | 0.22 | 0.38 | 0.09 | 0 | 0 | 0 | 0 | 0.01 |  |  | 0 | [10 empty] | 0 | Bern 27379 |  | AES | Group 16 | Bronze | [5 empty] | SAM 1968, vol. 2; Krause 2003, n° 2933
SAM 2934 | Schleifennadel, zypr. (description of Ottaway: knot-headed pin, Cyprus type.) | knot-headed pin, Cyprus type. | 607 | [5 empty] | Gogernwäldchen | 3 | A1 |  |  |  | 15 | 0 | 0.15 | 0.19 | 0.06 | 0.002 | 0.003 | 0 | 0 | 0 | 0 |  |  | 0 | [10 empty] | 0 | Bern 27378 |  | AES | Group 6 | Bronze | [5 empty] | SAM 1968, vol. 2; Krause 2003, n° 2934
SAM 2935 | Spatelbeil | Spatelbeil | 111 | [5 empty] | Orpund | 5 | A2b | B |  |  | 15 | 0 | 0.64 | 0.17 | 0.01 | 0.37 | 0.0005 | 0 | 0 | 0 | 0.6 |  |  | 0 | [10 empty] | 0 | Bern 28185 |  | AES | Group 14 | Bronze | [5 empty] | SAM 1968, vol. 2; Krause 2003, n° 2935; David Elbiali 2000, card 380, ill. 41,15; Ost 1971, 77, fig. 300,3; Abels 1972, 53, fig. 25,351; Rychner and Kläntschi 1989, 177, n° 276; 1995, 20, n° 276
SAM 2936 | Randleistenbeil | flanged axe | 110 | [5 empty] | Brüttelenmoos | 4 | A2a | B |  |  | 15 | 0 | 0.64 | 0.16 | 0.04 | 0.43 | 0.0005 | 0 | 0 | 0 | 0 |  |  | 0 | [10 empty] | 0 | Bern 32299 |  | AES | Group 14 | Bronze | [5 empty] | SAM 1968, vol. 2; Krause 2003, n° 2936; David Elbiali 2000, card 357. ill. 44,1; Abels 1972, 63, fig. 30,430; Rychner and Kläntschi 1989, 178, n° 600; 1995, 31, n° 600
SAM 2937 | Dolchklinge, triang. (description of Ottaway: uncertain type of flat dagger) | blade of dagger, triangular | 212 | [5 empty] | Corsier-Port | 3 | A1 |  |  |  | 4.9 | 0 | 1.45 | 3 | 0.71 | 2.6 | 0.002 | 0 | 0 | 0 | 0 |  |  | 0 | [10 empty] | 0 | Bern, 27618 |  | AES | Group 16 | Bronze | [5 empty] | SAM 1968, vol. 2; Krause 2003, n° 2937
SAM 2938 | Löffelbeil | spooned axe | 118 | [5 empty] | Orpund | 4 | A2a | A2a |  |  | 15 | 0.22 | 0.42 | 0.33 | 0.27 | 0.12 | 0.009 | 0 | 0 | 0 | 0 |  |  | 0 | [10 empty] | 0 | Bern 28189 |  | AES | Group 16 | Bronze | [5 empty] | SAM 1968, vol. 2; Krause 2003, n° 2938; David Elbiali 2000, card 402; ill. 25,9; Tatarinoff 1917, SSP 10, 42-43, fig. 5; Abels 1972, 18, fig. 11,169; Hafner 1995, 235, fig. 2,4 (Orpund)
SAM 2939 | Gußbrocken | piece of metal | 710 | [5 empty] | Brügg | 59 | II_Millennium |  |  |  | 0.03 | 0.1 | 3 | 0.06 | 0.03 | 2.3 | 0.078 | 0 | 0 | 0 | 1 |  |  | 0 | [10 empty] | 0 |  |  | AES | Group 11 | Fahlerz | [5 empty] | SAM 1968, vol. 2; Krause 2003, n° 2939
SAM 294 | Ösenhalsring | Ösenhalsring | 403 | [5 empty] | Schwörzkirch | 3 | A1 |  |  |  | 0.01 | 0.002 | 1.05 | 2 | 0.85 | 2.5 | 0 | 0 | 0 | 0.008 | 0 |  |  | 0 | [10 empty] | 0 | Tübingen | Ni>2 | AES | Group 16 | Fahlerz | [5 empty] | SAM 1960; Krause 2003, n° 294
SAM 2940 | Gußbrocken | piece of metal | 710 | [5 empty] | Brügg | 59 | II_Millennium |  |  |  | 10 | 0 | 0.005 | 0 | 0.01 | 0.29 | 0 | 0 | 0 | 0 | 1 |  |  | 0 | [10 empty] | 0 |  |  | AES | Group 5 | Bronze | [5 empty] | SAM 1968, vol. 2; Krause 2003, n° 2940
SAM 2941 | Meißel in Knochengriff | chisel with bone handle | 134 | [5 empty] | Corsier-Port | 4 | A2a |  |  |  | 0 | 0 | 0.44 | 0.002 | 0.005 | 0.001 | 0.0005 | 0 | 0 | 0 | 0 |  |  | 0 | [10 empty] | 0 | Bern, 27677 |  | AES | Group 2 | Arsenical copper | [5 empty] | SAM 1968, vol. 2; Krause 2003, n° 2941
SAM 2942 | Schaftlochaxt, klein | shaft-hole axe, small | 122 | [5 empty] | Grimselhospiz | 9 | II Millennium | B2_C | B2_C |  | 15 | 15 | 0.03 | 0.02 | 0.18 | 0.02 | 0.009 | 0 | 0.46 | 0 | 1 |  |  | 0 | [10 empty] | 0 | Bern 31239 |  | AES | Group 4 | Bronze | [5 empty] | SAM 1968, vol. 2; Krause 2003, n° 2942; David Elbiali, 2000, card 453, ill. 50,7; Speck 1986, ASSPA 69, fig. 23
SAM 2944 | Dolchklinge, triang. | daggerblade, triang. | 212 | [5 empty] | Wilerhölzli | 3 | A1 |  |  |  | 10 | 0 | 0.002 | 0.01 | 0.005 | 0 | 0.0005 | 0 | 0 | 0 | 0 |  |  | 0 | [10 empty] | 0 | Bern 27384 |  | AES | Group 1 | Bronze | [5 empty] | SAM 1968, vol. 2; Krause 2003, n° 2944
SAM 2945 | Ösenhalsring, rundstabig | Ösenhalsring, similar to a rod | 403 | [5 empty] | Wilerhölzli | 3 | A1 |  |  |  | 6 | 0 | 0.004 | 0.06 | 0.005 | 0 | 0.0005 | 0 | 0.002 | 0 | 0 |  |  | 0 | [10 empty] | 0 | Bern 27385 |  | AES | Group 1 | Bronze | [5 empty] | SAM 1968, vol. 2; Krause 2003, n° 2945
SAM 2946 | Vollgriffdolch, Knauf, Alpiner Typ | dagger with socketed hilt, Alpine type, knob | 203 | [5 empty] | Glarey | 3 | A1 | A2 |  |  | 8.2 | 0 | 2.4 | 0.58 | 0.26 | 1.55 | 0 | 0 | 0 | 0 | 0 |  |  | 0 | [10 empty] | 0 | Bern.Hist.Mus., 40123 |  | AES | Group 16 | Bronze | [5 empty] | SAM 1968, vol. 2; Krause 2003, n° 2946; David Elbiali 2000, card 281, ill. 6,3; Bocks 1964, 96, fig. 4,3
SAM 2947 | Vollgriffdolch, Griff, Alpiner Typ | dagger with socketed hilt, Alpine type, handle | 204 | [5 empty] | Glarey | 3 | A1 | A2 |  |  | 5.2 | 0 | 1.6 | 0.59 | 0.27 | 1.7 | 0.0002 | 0 | 0 | 0 | 0 |  |  | 0 | [10 empty] | 0 | Bern.Hist.Mus., 40123 |  | AES | Group 16 | Bronze | [5 empty] | SAM 1968, vol. 2; Krause 2003, n° 2947; David Elbiali 2000, card 281, ill. 6,3; Bocks 1964, 96, fig. 4,3
SAM 2948 | Vollgriffdolch, Klinge, Alpiner Typ | dagger with socketed hilt, Alpine type, blade | 206 | [5 empty] | Glarey | 3 | A1 | A2 |  |  | 10 | 0.23 | 0.74 | 0.59 | 0.42 | 0.65 | 0.0002 | 0 | 0 | 0 | 0 |  |  | 0 | [10 empty] | 0 | Bern.Hist.Mus., 40123 |  | AES | Group 16 | Bronze | [5 empty] | SAM 1968, vol. 2; Krause 2003, n° 2948; David Elbiali 2000, card 281, ill. 6,3; Bocks 1964, 96, fig. 4,3
SAM 2949 | Randleistenbeil, Typ Langquaid | flanged axe, Langquaid type | 111 | [5 empty] | großen Moos | 4 | A2a | A2b |  |  | 10 | 0.002 | 0.52 | 0.51 | 0.4 | 0.11 | 0 | 0 | 0 | 0 | 0 |  |  | 0 | [10 empty] | 0 | Bern 28382 |  | AES | Group 16 | Bronze | [5 empty] | SAM 1968, vol. 2; Krause 2003, n° 2949; David Elbiali 2000, card 116, ill. 35,11; Abels 1972, 39, fig. 21,295; Hafner, 1995, 238, fig. 21,1; de Marinis 1998, fig. 143c
SAM 295 | Spirale | spiral | 409 | [5 empty] | Schwörzkirch | 3 | A1 |  |  |  | 0.01 | 0 | 0.25 | 0.78 | 0.42 | 1.35 | 0 | 0 | 0 | 0.008 | 0.07 |  |  | 0 | [10 empty] | 0 | Stuttgart, WLM A 33/162a |  | AES | Group 16 | Fahlerz | [5 empty] | SAM 1960; Krause 2003, n° 295
SAM 2950 | Langmeißel, einschneidig | long chisel, cutting | 134 | [5 empty] | Orpund | 9 | II_Millennium |  |  |  | 15 | 3.4 | 0.06 | 0.25 | 0.11 | 0.08 | 0.004 | 0 | 0 | 0 | 0.02 |  |  | 0 | [10 empty] | 0 | Bern 25257 |  | AES | Group 7 | Bronze | [5 empty] | SAM 1968, vol. 2; Krause 2003, n° 2950
SAM 2951 | Randleistenbeil | flanged axe | 110 | [5 empty] | Corcelettes Les Violes | 5 | A2b |  |  |  | 0.21 | 0.6 | 0.17 | 0.14 | 0.04 | 0.04 | 0.025 | 0 | 5 | 0 | 0.02 |  |  | 0 | [10 empty] | 0 | Bern.Hist.Mus., 25747 |  | AES | Group 6 | Fahlerz | [5 empty] | SAM 1968, vol. 2; Krause 2003, n° 2951
SAM 2952 | Dolchklinge, triang., verz. | daggerblade, triang., decorated | 212 | [5 empty] | Murten | 3 | A1 |  |  |  | 15 | 0 | 0.002 | 0.02 | 0.005 | 0 | 0.003 | 0 | 0.002 | 0 | 0 |  |  | 0 | [10 empty] | 0 | Bern 27545 |  | AES | Group 1 | Bronze | [5 empty] | SAM 1968, vol. 2; Krause 2003, n° 2952
SAM 2953 | Meißel, einschneidig | chisel | 134 | [5 empty] | Chevroux | 22 | CA |  |  |  | 0 | 0 | 0.51 | 0.02 | 0.005 | 0 | 0.002 | 0 | 0 | 0 | 0 |  |  | 0 | [10 empty] | 0 | Bern, 25749 |  | AES | Group 2 | Arsenical copper | [5 empty] | SAM 1968, vol. 2; Krause 2003, n° 2953
SAM 2954 | Meißel, einschneidig | chisel | 134 | [5 empty] | Chevroux | 25 | CA |  |  |  | 0 | 0 | 0.24 | 0.002 | 0.005 | 0.25 | 0.005 | 0 | 0 | 0 | 0 |  |  | 0 | [10 empty] | 0 | Bern, 25750 |  | AES | Group 11 | Fahlerz | [5 empty] | SAM 1968, vol. 2; Krause 2003, n° 2954
SAM 2955 | Dolch, fragm. | dagger, fragm. | 212 | [5 empty] | Strandboden | 3 | A1 | A1 |  |  | 7.6 | 0 | 0.64 | 0.5 | 0.36 | 0.41 | 0.005 | 0 | 0 | 0 | 0 |  |  | 0 | [10 empty] | 0 | Bern, 30310 |  | AES | Group 16 | Bronze | [5 empty] | SAM 1968, vol. 2; Krause 2003, n° 2955; David Elbiali 2000, card 429; Hafner, 1995, 238, fig. 18,19
SAM 2957 | Dolch, fragm. | dagger, fragm. | 212 | [5 empty] | Corcelettes Les Violes | 25 | CA |  |  |  | 0.2 | 0.28 | 0.31 | 0.38 | 0.02 | 0.09 | 0.016 | 5 | 0 | 0.09 | 0 |  |  | 0 | [10 empty] | 0 | Bern.Hist.Mus., 25600 |  | AES | Group 6 | Fahlerz | [5 empty] | SAM 1968, vol. 2; Krause 2003, n° 2957
SAM 2958 | Randleistenbeil, Typ Langquaid ? | flanged axe, Langquaid type ? | 111 | [5 empty] | Mülchi | 4 | A2a | B 1 |  |  | 5.9 | 0 | 0.73 | 0.05 | 0.005 | 0.23 | 0.0005 | 0 | 0 | 0 | 0.03 |  |  | 0 | [10 empty] | 0 | Bern 26216 |  | AES | Group 11 | Bronze | [5 empty] | SAM 1968, vol. 2; Krause 2003, n° 2958; David Elbiali 2000, card 357. ill. 47,3; Abels 1972, 80, fig. 39,558; Rychner and Kläntschi 1989, 177, n° 277; 1995, 20, n° 277
SAM 2959 | Randleistenbeil | flanged axe | 110 | [5 empty] | Murten | 4 | A2a |  |  |  | 0.88 | 0 | 0.03 | 0.3 | 0.03 | 0.14 | 0.002 | 0 | 0 | 0 | 0 |  |  | 0 | [10 empty] | 0 | Bern 27493 |  | AES | Group 10 | Fahlerz | [5 empty] | SAM 1968, vol. 2; Krause 2003, n° 2959
SAM 296 | Spirale | spiral | 409 | [5 empty] | Schwörzkirch | 3 | A1 |  |  |  | 0 | 0.07 | 1.06 | 0.78 | 0.33 | 1.4 | 0 | 0 | 0 | 0.008 | 0 |  |  | 0 | [10 empty] | 0 | Stuttgart, WLM A 33/162b |  | AES | Group 16 | Fahlerz | [5 empty] | SAM 1960; Krause 2003, n° 296
SAM 2960 | Ring m.Öse, fragm. | ring with eyelet | 805 | [5 empty] | Brügg | 4 | A2a |  |  |  | 15 | 1.8 | 0.39 | 1.2 | 1.25 | 0.57 | 0.16 | 0 | 0.01 | 0.008 | 0 |  |  | 0 | [10 empty] | 0 | Bern, 40099 |  | AES | Group 16 | Bronze | [5 empty] | SAM 1968, vol. 2; Krause 2003, n° 2960
SAM 2962 | Nietdolch, 2 Niete (description by Ottaway: flat dagger with round hafting plateplate) | flat dagger with round hafting plateplate, 4 rivets | 212 | [5 empty] | Corcelettes Les Violes | 25 | CA |  |  |  | 0 | 0 | 0.25 | 0.06 | 0.005 | 0.11 | 0.004 | 0 | 0 | 0 | 0 |  |  | 0 | [10 empty] | 0 | Lausanne, 25599 |  | AES | Group 11 | Fahlerz | [5 empty] | SAM 1968, vol. 2; Krause 2003, n° 2962
SAM 2963 | Nietdolch, 2 Niete (description by Ottaway: large and small flat dagger with straight hafting plate) | large and small flat dagger with straight hafting plate and 2 rivets | 212 | [5 empty] | Corcelettes Les Violes | 25 | CA |  |  |  | 0 | 0 | 1.8 | 0.73 | 0.57 | 2.3 | 0.002 | 0 | 0 | 0.005 | 0 |  |  | 0 | [10 empty] | 0 | Bern, 25601 |  | AES | Group 16 | Fahlerz | [5 empty] | SAM 1968, vol. 2; Krause 2003, n° 2963
SAM 2965 | Nietdolch, gerieft, 6 Niete | dagger, serrated, 6 rivets | 212 | [5 empty] | Bofflens | 5 | A2b | A2b |  |  | 15 | 0 | 0.18 | 0.26 | 0.08 | 0.09 | 0.004 | 0 | 0 | 0 | 0.001 |  |  | 0 | [10 empty] | 0 | Bern 10810 |  | AES | Group 14 | Bronze | [5 empty] | SAM 1968, vol. 2; Krause 2003, n° 2965; David Elbiali 2000, card 19; ill. 5,5; Gallay 1971, 137, fi9. 9,n
SAM 2968 | Axt, fragm. | axe, fragm. | 122 | [5 empty] | Kiesablagerungen | 5 | A2b |  |  |  | 15 | 0 | 0.002 | 0.002 | 0.005 | 0.27 | 0.0002 | 0 | 0.12 | 0.005 | 1 |  |  | 0 | [10 empty] | 0 | Bern 22954 |  | AES | Group 5 | Bronze | [5 empty] | SAM 1968, vol. 2; Krause 2003, n° 2968
SAM 297 | Spirale | spiral | 409 | [5 empty] | Seefelden | 3 | A1 |  |  |  | 0 | 0.002 | 1.1 | 1.1 | 0.46 | 0.01 | 0.06 | 0 | 0 | 0 | 0.03 |  |  | 0 | [10 empty] | 0 | Freiburg i.Br. 211 |  | AES | Group 12 | Fahlerz | [5 empty] | SAM 1960; Krause 2003, n° 297
SAM 2970 | Randleistenbeil | flanged axe | 110 | [5 empty] | Mooseedorf | 4 | A2a |  |  |  | 3.5 | 0 | 0.02 | 0.16 | 0.04 | 0.09 | 0.0005 | 0 | 0 | 0 | 0 |  |  | 0 | [10 empty] | 0 | Bern, 9982 |  | AES | Group 3 | Bronze | [5 empty] | SAM 1968, vol. 2; Krause 2003, n° 2970
SAM 2971 | dagger, 4 rivets | dagger, 4 rivets | 212 | [5 empty] | Mooseedorf | 4 | A2a |  |  |  | 7.4 | 0 | 0.06 | 0.12 | 0.02 | 0.002 | 0.0005 | 0 | 0 | 0 | 0 |  |  | 0 | [10 empty] | 0 | Bern, 9983 |  | AES | Group 3 | Bronze | [5 empty] | SAM 1968, vol. 2; Krause 2003, n° 2971
SAM 2972 | Randleistenbeil | flanged axe | 110 | [5 empty] | Mooseedorf | 4 | A2a |  |  |  | 10 | 0 | 0.04 | 0.07 | 0.03 | 0.05 | 0.0005 | 0 | 0 | 0 | 0 |  |  | 0 | [10 empty] | 0 | Bern, 9984 |  | AES | Group 1 | Bronze | [5 empty] | SAM 1968, vol. 2; Krause 2003, n° 2972
SAM 2973 | Randleistenbeil | flanged axe | 110 | [5 empty] | Château de la Soie | 4 | A2a | A2 |  |  | 7.1 | 0.002 | 0.51 | 0.34 | 0.6 | 0.15 | 0.007 | 0 | 0 | 0 | 0 |  |  | 0 | [10 empty] | 0 | Bern 10499 |  | AES | Group 16 | Bronze | [5 empty] | SAM 1968, vol. 2; Krause 2003, n° 2973; David Elbiali 2000, card 101, ill. 31,1; Bocks 1964, 94, fig. 3.6; Abels 1972, 74, fig. 34, 491
SAM 2974 | Dolch, fragm. (description by Ottaway: uncertain type of flat dagger) | uncertain type of flat dagger, fragm. | 110 | [5 empty] | Bronzestation | 4 | A2a |  |  |  | 15 | 0 | 0.62 | 0.02 | 0.005 | 0.81 | 0 | 0 | 0 | 0 | 0 |  |  | 0 | [10 empty] | 0 | Bern, 18852 |  | AES | Group 11 | Bronze | [5 empty] | SAM 1968, vol. 2; Krause 2003, n° 2974
SAM 2975 | Nietdolch, 2 Niete (description by Ottaway: large and small flat dagger with straight hafting plate) | large and small flat dagger with straight hafting plate and 2 rivets | 134 | [5 empty] | Bronzestation | 4 | A2a |  |  |  | 7.2 | 0 | 0.06 | 0.12 | 0.08 | 0 | 0.002 | 0 | 0 | 0 | 0 |  |  | 0 | [10 empty] | 0 | Bern, 18853 |  | AES | Group 3 | Bronze | [5 empty] | SAM 1968, vol. 2; Krause 2003, n° 2975
SAM 2977 | Randmeißel | chisel | 134 | [5 empty] | Géronde | 5 | A2b | A2b |  |  | 10 | 0 | 0.62 | 0.06 | 0 | 0.2 | 0.001 | 0 | 0 | 0 | 0 |  |  | 0 | [10 empty] | 0 | Bern 10544 |  | AES | Group 11 | Bronze | [5 empty] | SAM 1968, vol. 2; Krause 2003, n° 2977; David Elbiali 2000, card 186, ill. 39,1; Bocks 1964, 94, fig. 3,4; Abels 1972, 49, fig. 24, 339
SAM 298 | Spirale | spiral | 409 | [5 empty] | Seefelden | 3 | A1 |  |  |  | 2.9 | 0.09 | 0.05 | 0.7 | 0.13 | 0.32 | 0.005 | 0 | 0 | 0 | 0.16 |  |  | 0 | [10 empty] | 0 | Freiburg i.Br. 209 |  | AES | Group 13 | Bronze | [5 empty] | SAM 1960; Krause 2003, n° 298
SAM 2987 | Perle, zylindrisch | bead, cylindric | 801 | [5 empty] | Burgäschisee | 22 | CA |  |  |  | 0 | 0 | 0.68 | 0.008 | 0.045 | 0 | 0.0005 | 0 | 0 | 0 | 0 |  |  | 0 | [10 empty] | 0 | Bern, 13360 |  | AES | Group 2 | Arsenical copper | [5 empty] | SAM 1968, vol. 2; Krause 2003, n° 2987
SAM 2988 | Perle, zylindrisch | bead, cylindric | 801 | [5 empty] | Burgäschisee | 22 | CA |  |  |  | 0 | 0 | 0.26 | 0.03 | 0.032 | 0 | 0.0005 | 0 | 0 | 0 | 0 |  |  | 0 | [10 empty] | 0 | Bern, 13360 |  | AES | Group 2 | Arsenical copper | [5 empty] | SAM 1968, vol. 2; Krause 2003, n° 2988
SAM 2989 | Perle, zylindrisch | bead, cylindric | 801 | [5 empty] | Burgäschisee | 22 | CA |  |  |  | 0 | 0 | 0.63 | 0.07 | 0.023 | 0 | 0.001 | 0 | 0 | 0 | 0 |  |  | 0 | [10 empty] | 0 | Bern, 13360 |  | AES | Group 2 | Arsenical copper | [5 empty] | SAM 1968, vol. 2; Krause 2003, n° 2989
SAM 299 | Spirale | spiral | 409 | [5 empty] | Seefelden | 3 | A1 |  |  |  | 0 | 0.002 | 0.73 | 1.4 | 0.7 | 0.002 | 0.1 | 0 | 0 | 0 | 0.03 |  |  | 0 | [10 empty] | 0 | Freiburg i.Br. 210 |  | AES | Group 12 | Fahlerz | [5 empty] | SAM 1960; Krause 2003, n° 299
SAM 2990 | Perle, zylindrisch | bead, cylindric | 801 | [5 empty] | Burgäschisee | 22 | CA |  |  |  | 0 | 0 | 0.77 | 0.008 | 0.064 | 0 | 0.001 | 0 | 0 | 0 | 0 |  |  | 0 | [10 empty] | 0 | Bern, 13360 |  | AES | Group 2 | Arsenical copper | [5 empty] | SAM 1968, vol. 2; Krause 2003, n° 2990
SAM 2991 | Perle, zylindrisch | bead, cylindric | 801 | [5 empty] | Burgäschisee | 22 | CA |  |  |  | 0 | 0 | 0.79 | 0.008 | 0.04 | 0 | 0.003 | 0 | 0 | 0 | 0 |  |  | 0 | [10 empty] | 0 | Bern, 13360 |  | AES | Group 2 | Arsenical copper | [5 empty] | SAM 1968, vol. 2; Krause 2003, n° 2991
SAM 2992 | Perle, zylindrisch | bead, cylindric | 801 | [5 empty] | Burgäschisee | 22 | CA |  |  |  | 0 | 0.013 | 0.64 | 0.002 | 0.17 | 0 | 0.002 | 0 | 0 | 0 | 0 |  |  | 0 | [10 empty] | 0 | Bern, 13360 |  | AES | Group 9 | Fahlerz | [5 empty] | SAM 1968, vol. 2; Krause 2003, n° 2992
SAM 2993 | Perle, zylindrisch | bead, cylindric | 801 | [5 empty] | Burgäschisee | 22 | CA |  |  |  | 0 | 0 | 0.84 | 0.006 | 0.12 | 0 | 0.001 | 0 | 0 | 0 | 0 |  |  | 0 | [10 empty] | 0 | Bern, 13360 |  | AES | Group 9 | Fahlerz | [5 empty] | SAM 1968, vol. 2; Krause 2003, n° 2993
SAM 2994 | Perle, zylindrisch | bead, cylindric | 801 | [5 empty] | Burgäschisee | 22 | CA |  |  |  | 0 | 0 | 0.4 | 0.05 | 0.016 | 0 | 0.0005 | 0 | 0 | 0 | 0 |  |  | 0 | [10 empty] | 0 | Bern, 13360 |  | AES | Group 2 | Arsenical copper | [5 empty] | SAM 1968, vol. 2; Krause 2003, n° 2994
SAM 2995 | Perle, zylindrisch | bead, cylindric | 801 | [5 empty] | Burgäschisee | 22 | CA |  |  |  | 0 | 0 | 0.19 | 0.03 | 0.018 | 0 | 0.0005 | 0 | 0 | 0 | 0 |  |  | 0 | [10 empty] | 0 | Bern, 13360 |  | AES | Group 2 | Arsenical copper | [5 empty] | SAM 1968, vol. 2; Krause 2003, n° 2995
SAM 2996 | Perle, zylindrisch | bead, cylindric | 801 | [5 empty] | Burgäschisee | 22 | CA |  |  |  | 0 | 0 | 0.24 | 0.03 | 0.018 | 0 | 0.0005 | 0 | 0 | 0 | 0 |  |  | 0 | [10 empty] | 0 | Bern, 13360 |  | AES | Group 2 | Arsenical copper | [5 empty] | SAM 1968, vol. 2; Krause 2003, n° 2996
SAM 2997 | Perle, zylindrisch | bead, cylindric | 801 | [5 empty] | Burgäschisee | 22 | CA |  |  |  | 0 | 0 | 0.34 | 0.04 | 0.022 | 0 | 0.0005 | 0 | 0 | 0 | 0 |  |  | 0 | [10 empty] | 0 | Bern, 13360 |  | AES | Group 2 | Arsenical copper | [5 empty] | SAM 1968, vol. 2; Krause 2003, n° 2997
SAM 2998 | Perle, zylindrisch | bead, cylindric | 801 | [5 empty] | Burgäschisee | 22 | CA |  |  |  | 0 | 0 | 0.23 | 0.03 | 0.042 | 0 | 0.0005 | 0 | 0 | 0 | 0 |  |  | 0 | [10 empty] | 0 | Bern, 13360 |  | AES | Group 2 | Arsenical copper | [5 empty] | SAM 1968, vol. 2; Krause 2003, n° 2998
SAM 2999 | Perle, zylindrisch | bead, cylindric | 801 | [5 empty] | Burgäschisee | 22 | CA |  |  |  | 0 | 0 | 0.23 | 0.04 | 0.044 | 0 | 0.0002 | 0 | 0 | 0 | 0 |  |  | 0 | [10 empty] | 0 | Bern, 13360 |  | AES | Group 2 | Arsenical copper | [5 empty] | SAM 1968, vol. 2; Krause 2003, n° 2999
SAM 30 | Spirale, hoch | spiral, high | 409 | [5 empty] | Beizkofen | 3 | A1 |  |  |  | 0 | 0.03 | 0.79 | 0.8 | 0.4 | 0.06 | 0.005 | 0 | 0 | 0 | 0.01 |  |  | 0 | [10 empty] | 0 | Stuttgart, WLM A 721 |  | AES | Group 12 | Fahlerz | [5 empty] | SAM 1960; Krause 2003, n° 30
SAM 300 | Spirale | spiral | 409 | [5 empty] | Seefelden | 3 | A1 |  |  |  | 0.01 | 0.002 | 0.34 | 0.7 | 0.35 | 0.5 | 0.06 | 0 | 0 | 0.008 | 0.02 |  |  | 0 | [10 empty] | 0 | Freiburg i.Br. 212 |  | AES | Group 16 | Fahlerz | [5 empty] | SAM 1960; Krause 2003, n° 300
SAM 3000 | Perle, zylindrisch | bead, cylindric | 801 | [5 empty] | Burgäschisee | 22 | CA |  |  |  | 0 | 0 | 0.22 | 0.04 | 0.046 | 0 | 0.0005 | 0 | 0 | 0 | 0 |  |  | 0 | [10 empty] | 0 | Bern, 13360 |  | AES | Group 2 | Arsenical copper | [5 empty] | SAM 1968, vol. 2; Krause 2003, n° 3000
SAM 3001 | Perle, zylindrisch | bead, cylindric | 801 | [5 empty] | Burgäschisee | 22 | CA |  |  |  | 0 | 0 | 0.9 | 0.01 | 0.077 | 0 | 0.002 | 0 | 0 | 0 | 0 |  |  | 0 | [10 empty] | 0 | Bern, 13360 |  | AES | Group 2 | Arsenical copper | [5 empty] | SAM 1968, vol. 2; Krause 2003, n° 3001
SAM 3002 | Perle, zylindrisch | bead, cylindric | 801 | [5 empty] | Burgäschisee | 22 | CA |  |  |  | 0 | 0 | 0.19 | 0.04 | 0.039 | 0 | 0.0005 | 0 | 0 | 0 | 0 |  |  | 0 | [10 empty] | 0 | Bern, 13360 |  | AES | Group 2 | Arsenical copper | [5 empty] | SAM 1968, vol. 2; Krause 2003, n° 3002
SAM 3003 | Perle, zylindrisch | bead, cylindric | 801 | [5 empty] | Burgäschisee | 22 | CA |  |  |  | 0 | 0.017 | 0.82 | 0.01 | 0.072 | 0 | 0.002 | 0 | 0 | 0 | 0 |  |  | 0 | [10 empty] | 0 | Bern, 13360 |  | AES | Group 2 | Arsenical copper | [5 empty] | SAM 1968, vol. 2; Krause 2003, n° 3003
SAM 3004 | Perle, ringförmig | ring-bead | 801 | [5 empty] | Burgäschisee | 22 | CA |  |  |  | 0 | 0 | 0.62 | 0.02 | 0.02 | 0 | 0.002 | 0 | 0 | 0 | 0 |  |  | 0 | [10 empty] | 0 | Bern, 13360 |  | AES | Group 2 | Arsenical copper | [5 empty] | SAM 1968, vol. 2; Krause 2003, n° 3004
SAM 3005 | Perle, ringförmig | ring-bead | 801 | [5 empty] | Burgäschisee | 22 | CA |  |  |  | 0 | 0 | 0.19 | 0.02 | 0.005 | 0 | 0.002 | 0 | 0 | 0 | 0 |  |  | 0 | [10 empty] | 0 | Bern, 13360 |  | AES | Group 2 | Arsenical copper | [5 empty] | SAM 1968, vol. 2; Krause 2003, n° 3005
SAM 3006 | Perle, ringförmig | ring-bead | 801 | [5 empty] | Burgäschisee | 22 | CA |  |  |  | 0 | 0 | 0.6 | 0.005 | 0.005 | 0 | 0.0002 | 0 | 0 | 0 | 0 |  |  | 0 | [10 empty] | 0 | Bern, 13360 |  | AES | Group 2 | Arsenical copper | [5 empty] | SAM 1968, vol. 2; Krause 2003, n° 3006
SAM 3007 | Perle, ringförmig | ring-bead | 801 | [5 empty] | Burgäschisee | 22 | CA |  |  |  | 0 | 0 | 0.39 | 0.005 | 0.005 | 0 | 0.0005 | 0 | 0 | 0 | 0 |  |  | 0 | [10 empty] | 0 | Bern, 13360 |  | AES | Group 2 | Arsenical copper | [5 empty] | SAM 1968, vol. 2; Krause 2003, n° 3007
SAM 3008 | Perle, ringförmig | ring-bead | 801 | [5 empty] | Burgäschisee | 22 | CA |  |  |  | 0 | 0 | 0.26 | 0.03 | 0.027 | 0 | 0.004 | 0 | 0 | 0 | 0 |  |  | 0 | [10 empty] | 0 | Bern, 13360 |  | AES | Group 2 | Arsenical copper | [5 empty] | SAM 1968, vol. 2; Krause 2003, n° 3008
SAM 3009 | Perle, ringförmig | ring-bead | 801 | [5 empty] | Burgäschisee | 22 | CA |  |  |  | 0 | 0 | 0.52 | 0.03 | 0.027 | 0 | 0.002 | 0 | 0 | 0 | 0 |  |  | 0 | [10 empty] | 0 | Bern, 13360 |  | AES | Group 2 | Arsenical copper | [5 empty] | SAM 1968, vol. 2; Krause 2003, n° 3009
SAM 301 | Ösenringbarren | Ösenringbarren | 702 | [5 empty] | Seefelden | 3 | A1 |  |  |  | 0 | 0.002 | 0.95 | 0.78 | 0.59 | 0.01 | 0 | 0 | 0 | 0 | 0.04 |  |  | 0 | [10 empty] | 0 | Freiburg i.Br. 208 |  | AES | Group 12 | Fahlerz | [5 empty] | SAM 1960; Krause 2003, n° 301
SAM 3010 | Perle, ringförmig | ring-bead | 801 | [5 empty] | Burgäschisee | 22 | CA |  |  |  | 0 | 0 | 0.52 | 0.03 | 0.018 | 0 | 0.001 | 0 | 0 | 0 | 0 |  |  | 0 | [10 empty] | 0 | Bern, 13360 |  | AES | Group 2 | Arsenical copper | [5 empty] | SAM 1968, vol. 2; Krause 2003, n° 3010
SAM 3011 | Perle, ringförmig | ring-bead | 801 | [5 empty] | Burgäschisee | 22 | CA |  |  |  | 0 | 0 | 0.54 | 0 | 0.005 | 0 | 0 | 0 | 0 | 0 | 0 |  |  | 0 | [10 empty] | 0 | Bern, 13360 |  | AES | Group 2 | Arsenical copper | [5 empty] | SAM 1968, vol. 2; Krause 2003, n° 3011
SAM 3012 | Perle, ringförmig | ring-bead | 801 | [5 empty] | Burgäschisee | 22 | CA |  |  |  | 0 | 0 | 0.52 | 0.007 | 0.005 | 0 | 0.0002 | 0 | 0 | 0 | 0 |  |  | 0 | [10 empty] | 0 | Bern, 13360 |  | AES | Group 2 | Arsenical copper | [5 empty] | SAM 1968, vol. 2; Krause 2003, n° 3012
SAM 3013 | Perle, ringförmig | ring-bead | 801 | [5 empty] | Burgäschisee | 22 | CA |  |  |  | 0 | 0 | 0.54 | 0.02 | 0.014 | 0 | 0.0005 | 0 | 0 | 0 | 0 |  |  | 0 | [10 empty] | 0 | Bern, 13360 |  | AES | Group 2 | Arsenical copper | [5 empty] | SAM 1968, vol. 2; Krause 2003, n° 3013
SAM 3014 | Perle, ringförmig | ring-bead | 801 | [5 empty] | Burgäschisee | 22 | CA |  |  |  | 0 | 0 | 0.5 | 0.007 | 0.005 | 0 | 0.0002 | 0 | 0 | 0 | 0 |  |  | 0 | [10 empty] | 0 | Bern, 13360 |  | AES | Group 2 | Arsenical copper | [5 empty] | SAM 1968, vol. 2; Krause 2003, n° 3014
SAM 3015 | Perle, ringförmig | ring-bead | 801 | [5 empty] | Burgäschisee | 22 | CA |  |  |  | 0 | 0 | 0.58 | 0.03 | 0.019 | 0 | 0.003 | 0 | 0 | 0 | 0 |  |  | 0 | [10 empty] | 0 | Bern, 13360 |  | AES | Group 2 | Arsenical copper | [5 empty] | SAM 1968, vol. 2; Krause 2003, n° 3015
SAM 3016 | Perle, ringförmig | ring-bead | 801 | [5 empty] | Burgäschisee | 22 | CA |  |  |  | 0 | 0 | 0.43 | 0.04 | 0.044 | 0 | 0.002 | 0 | 0 | 0 | 0 |  |  | 0 | [10 empty] | 0 | Bern, 13360 |  | AES | Group 2 | Arsenical copper | [5 empty] | SAM 1968, vol. 2; Krause 2003, n° 3016
SAM 3017 | Perle, ringförmig | ring-bead | 801 | [5 empty] | Burgäschisee | 22 | CA |  |  |  | 0 | 0 | 0.74 | 0.005 | 0.005 | 0 | 0.0002 | 0 | 0 | 0 | 0 |  |  | 0 | [10 empty] | 0 | Bern, 13360 |  | AES | Group 2 | Arsenical copper | [5 empty] | SAM 1968, vol. 2; Krause 2003, n° 3017
SAM 3018 | Perle, ringförmig | ring-bead | 801 | [5 empty] | Burgäschisee | 22 | CA |  |  |  | 0 | 0 | 0.7 | 0.005 | 0.005 | 0 | 0.0002 | 0 | 0 | 0 | 0 |  |  | 0 | [10 empty] | 0 | Bern, 13360 |  | AES | Group 2 | Arsenical copper | [5 empty] | SAM 1968, vol. 2; Krause 2003, n° 3018
SAM 3019 | Perle, ringförmig | ring-bead | 801 | [5 empty] | Burgäschisee | 22 | CA |  |  |  | 0 | 0 | 0.58 | 0 | 0.01 | 0 | 0 | 0 | 0 | 0 | 0 |  |  | 0 | [10 empty] | 0 | Bern, 13360 |  | AES | Group 2 | Arsenical copper | [5 empty] | SAM 1968, vol. 2; Krause 2003, n° 3019
SAM 3020 | Perle, ringförmig | ring-bead | 801 | [5 empty] | Burgäschisee | 22 | CA |  |  |  | 0 | 0 | 0.6 | 0.007 | 0.01 | 0 | 0.0002 | 0 | 0 | 0 | 0 |  |  | 0 | [10 empty] | 0 | Bern, 13360 |  | AES | Group 2 | Arsenical copper | [5 empty] | SAM 1968, vol. 2; Krause 2003, n° 3020
SAM 3021 | Perle, ringförmig | ring-bead | 801 | [5 empty] | Burgäschisee | 22 | CA |  |  |  | 0 | 0 | 0.85 | 0.03 | 0.056 | 0 | 0.002 | 0 | 0 | 0 | 0 |  |  | 0 | [10 empty] | 0 | Bern, 13360 |  | AES | Group 2 | Arsenical copper | [5 empty] | SAM 1968, vol. 2; Krause 2003, n° 3021
SAM 3022 | Perle, zylindrisch | bead, cylindric | 801 | [5 empty] | Burgäschisee | 22 | CA |  |  |  | 0 | 0 | 1.1 | 0.02 | 0.076 | 0 | 0.003 | 0 | 0 | 0 | 0 |  |  | 0 | [10 empty] | 0 | Bern, 13360 |  | AES | Group 2 | Arsenical copper | [5 empty] | SAM 1968, vol. 2; Krause 2003, n° 3022
SAM 3023 | Perle, zylindrisch | bead, cylindric | 801 | [5 empty] | Burgäschisee | 22 | CA |  |  |  | 0 | 0 | 0.85 | 0.002 | 0.15 | 0 | 0.002 | 0 | 0 | 0 | 0 |  |  | 0 | [10 empty] | 0 | Bern, 13360 |  | AES | Group 9 | Fahlerz | [5 empty] | SAM 1968, vol. 2; Krause 2003, n° 3023
SAM 3024 | Perle, zylindrisch | bead, cylindric | 801 | [5 empty] | Burgäschisee | 22 | CA |  |  |  | 0 | 0 | 1.1 | 0.002 | 0.058 | 0 | 0.003 | 0 | 0 | 0 | 0 |  |  | 0 | [10 empty] | 0 | Bern, 13360 |  | AES | Group 2 | Arsenical copper | [5 empty] | SAM 1968, vol. 2; Krause 2003, n° 3024
SAM 3025 | Perle, zylindrisch | bead, cylindric | 801 | [5 empty] | Burgäschisee | 22 | CA |  |  |  | 0 | 0 | 0.19 | 0.06 | 0.074 | 0 | 0.0002 | 0 | 0 | 0 | 0 |  |  | 0 | [10 empty] | 0 | Bern, 13360 |  | AES | Group 2 | Arsenical copper | [5 empty] | SAM 1968, vol. 2; Krause 2003, n° 3025
SAM 3026 | Perle, zylindrisch | bead, cylindric | 801 | [5 empty] | Burgäschisee | 22 | CA |  |  |  | 0 | 0 | 1.15 | 0.01 | 0.11 | 0 | 0.003 | 0 | 0 | 0 | 0 |  |  | 0 | [10 empty] | 0 | Bern, 13360 |  | AES | Group 9 | Fahlerz | [5 empty] | SAM 1968, vol. 2; Krause 2003, n° 3026
SAM 3027 | Gußbrocken | brocken piece | 710 | [5 empty] | Riederenfeld | 9 | II_Millennium |  |  |  | 0.01 | 0.002 | 0.05 | 0.002 | 0.02 | 0.94 | 0.014 | 0 | 0.002 | 0 | 0.36 |  |  | 0 | [10 empty] | 0 | Bern 9851 |  | AES | Group 5 | Fahlerz | [5 empty] | SAM 1968, vol. 2; Krause 2003, n° 3027
SAM 3028 | Gußbrocken | brocken piece | 710 | [5 empty] | Riederenfeld | 9 | II_Millennium |  |  |  | 0 | 0.002 | 0.16 | 0.09 | 0 | 0.07 | 0.021 | 0 | 0.002 | 0 | 0.37 |  |  | 0 | [10 empty] | 0 | Bern 9853 |  | AES | Group 2 | Arsenical copper | [5 empty] | SAM 1968, vol. 2; Krause 2003, n° 3028
SAM 3030 | Nietdolch, 4 Niete | dagger, 4 rivets | 212 | [5 empty] | La Pianta | 4 | A2a | A2a |  |  | 9.4 | 0 | 0.05 | 0.18 | 0.09 | 0.098 | 0.0005 | 0 | 0 | 0 | 0 |  |  | 0 | [10 empty] | 0 | Bern 18905 |  | AES | Group 10 | Bronze | [5 empty] | SAM 1968, vol. 2; Krause 2003, n° 3030; David Elbiali 2000, card 173, ill. 1,11; Hafner 1995, 240, fig. 31,2
SAM 3031 | Dolch, fragm. (description by Ottaway: large and small flat dagger with straight hafting plate) | large and small flat dagger with straight hafting plate and 2 rivets, fragm | 201 | [5 empty] | Bronzestation | 4 | A2a |  |  |  | 6.1 | 0 | 0.95 | 0.58 | 0.14 | 0.31 | 0 | 0 | 0 | 0 | 0 |  |  | 0 | [10 empty] | 0 | Bern, 7830 |  | AES | Group 16 | Bronze | [5 empty] | SAM 1968, vol. 2; Krause 2003, n° 3031
SAM 3032 | Dolch, Typ Cortaillod | dagger Cortaillord type | 201 | [5 empty] | La Coudre | 22 | CA |  |  |  | 0 | 0 | 0.005 | 0.44 | 0.19 | 0 | 0.002 | 0 | 0 | 0 | 0 |  |  | 0 | [10 empty] | 0 | Bern, 2520 |  | AES | Group 7 | Fahlerz | [5 empty] | SAM 1968, vol. 2; Krause 2003, n° 3032
SAM 3033 | Vierkantpfriem (description by Ottaway: awl with square shaft and pointed end) | awl with square shaft and pointed end | 806 | [5 empty] | Bronzestation | 25 | CA |  |  |  | 0 | 0 | 0.02 | 0.002 | 0.02 | 0.002 | 0.0005 | 0 | 0 | 0 | 0 |  |  | 0 | [10 empty] | 0 | Bern, 23380 |  | AES | Group 1 | Copper | [5 empty] | SAM 1968, vol. 2; Krause 2003, n° 3033
SAM 3034 | Randleistenbeil | flanged axe | 110 | [5 empty] | Bronzestation | 4 | A2a |  |  |  | 2.8 | 0 | 0.33 | 0.26 | 0.08 | 0.04 | 0.002 | 0 | 0 | 0 | 0 |  |  | 0 | [10 empty] | 0 | Bern, 7526 |  | AES | Group 6 | Bronze | [5 empty] | SAM 1968, vol. 2; Krause 2003, n° 3034
SAM 3035 | Löffelbeil | spooned axe | 118 | [5 empty] | Bronzestation | 4 | A2a | A2a |  |  | 4.1 | 0 | 0.02 | 0.08 | 0.01 | 0.001 | 0.0005 | 0 | 0 | 0 | 0 |  |  | 0 | [10 empty] | 0 | Bern, 7530 |  | AES | Group 1 | Bronze | [5 empty] | SAM 1968, vol. 2; Krause 2003, n° 3035; David Elbiali 2000, card 420, ill. 25,11; Abels 1972, 18, fig. 11,167; Bernatzky-Goetze 1987, 181, fig. 134,1; Hafner 1995, 237, fig. 14,13
SAM 3036 | Nietdolch, 3 Niete (description by Ottaway: uncertain type of flat dagger) | uncertain type of flat dagger, 3 rivets | 212 | [5 empty] | Bronzestation | 25 | CA |  |  |  | 0.57 | 0 | 0.64 | 0.57 | 0.36 | 0.56 | 0 | 0 | 0 | 0 | 0 |  |  | 0 | [10 empty] | 0 | Bern, 7610 |  | AES | Group 16 | Fahlerz | [5 empty] | SAM 1968, vol. 2; Krause 2003, n° 3036
SAM 3037 | Nietdolch, 4 Niete (description by Ottaway: dagger with midrib) | dagger with midrib, 4 rivets | 212 | [5 empty] | Bronzestation | 25 | CA | A2 |  |  | 0.33 | 0 | 0.006 | 0.08 | 0.014 | 0 | 0.0005 | 0 | 0 | 0 | 0 |  |  | 0 | [10 empty] | 0 | Bern, 7648 |  | AES | Group 1 | Copper | [5 empty] | SAM 1968, vol. 2; Krause 2003, n° 3037; David Elbiali 2000, card. 420: Hafner 1995, 237. fig. 14,8
SAM 3038 | Nietdolch, 4 Niete (description by Ottaway: uncertain type of flat dagger) | uncertain type of flat dagger, 4 rivets | 212 | [5 empty] | Bronzestation | 4 | A2a | A2 |  |  | 8.8 | 0 | 0.03 | 0.14 | 0.029 | 0.042 | 0.002 | 0 | 0 | 0 | 0 |  |  | 0 | [10 empty] | 0 | Bern, 7652 |  | AES | Group 3 | Bronze | [5 empty] | SAM 1968, vol. 2; Krause 2003, n° 3038; David Elbiali 2000, card. 420, ill. 1,16: Hafner 1995, 237. fig. 14,2
SAM 3039 | Nietdolch, 4 Niete (description by Ottaway: flat dagger with round hafting plateplate) | flat dagger with round hafting plateplate, 4 rivets | 212 | [5 empty] | Bronzestation | 4 | A2a |  |  |  | 2.9 | 0 | 0 | 0 | 0.044 | 0 | 0 | 0 | 0 | 0 | 0 |  |  | 0 | [10 empty] | 0 | Bern, 7653 |  | AES | Group 1 | Bronze | [5 empty] | SAM 1968, vol. 2; Krause 2003, n° 3039
SAM 3040 | Vierkantpfriem (description by Ottaway: awl with square shaft and pointed end) | awl with square shaft and pointed end | 806 | [5 empty] | Bronzestation | 4 | A2a |  |  |  | 5.8 | 0.27 | 0.44 | 0.61 | 0.034 | 0.029 | 0.018 | 0 | 0 | 0 | 0.001 |  |  | 0 | [10 empty] | 0 | Bern, 7685 |  | AES | Group 6 | Bronze | [5 empty] | SAM 1968, vol. 2; Krause 2003, n° 3040
SAM 3041 | Langpfriem | long awl | 806 | [5 empty] | Bronzestation | 4 | A2a |  |  |  | 1.15 | 0.21 | 0.35 | 0.6 | 0.031 | 0.026 | 0.007 | 0 | 0 | 0 | 0 |  |  | 0 | [10 empty] | 0 | Bern, 7777 |  | AES | Group 6 | Bronze | [5 empty] | SAM 1968, vol. 2; Krause 2003, n° 3041
SAM 3042 | Vierkantmeißel | chisel with square shaft | 134 | [5 empty] | Bronzestation | 4 | A2a |  |  |  | 0.56 | 0.25 | 0.25 | 0.51 | 0.07 | 0.03 | 0.006 | 0 | 0 | 0 | 0 |  |  | 0 | [10 empty] | 0 | Bern, 7819 |  | AES | Group 6 | Fahlerz | [5 empty] | SAM 1968, vol. 2; Krause 2003, n° 3042
SAM 3043 | Nietdolch, 4 Niete (description by Ottaway: uncertain type of flat dagger) | uncertain type of flat dagger, 4 rivets | 212 | [5 empty] | Bronzestation | 5 | A2b | B |  |  | 15 | 0 | 0.74 | 0.17 | 0.016 | 0.26 | 0.0005 | 0 | 0 | 0 | 0.43 |  |  | 0 | [10 empty] | 0 | Bern, 7837 |  | AES | Group 14 | Bronze | [5 empty] | SAM 1968, vol. 2; Krause 2003, n° 3043; David Elbiali 2000, card 420, ill. 8,12; Hafner 1995, 237, fig. 14,3
SAM 3044 | Vierkantmeißel | chisel with square shaft | 134 | [5 empty] | Bronzestation | 22 | CA |  |  |  | 0 | 0 | 1.25 | 0.02 | 0.081 | 0 | 0 | 0 | 0 | 0 | 0 |  |  | 0 | [10 empty] | 0 | Bern, 23379 |  | AES | Group 2 | Arsenical copper | [5 empty] | SAM 1968, vol. 2; Krause 2003, n° 3044
SAM 3045 | Randleistenbeil, Type Salez | flanged axe, Salez type | 110 | [5 empty] | Neuchâtel | 9 | 9 |  |  |  | 2.1 | 9.2 | 0.24 | 0.37 | 0.03 | 0.02 | 0.066 | 0 | 5 | 0 | 1 |  |  | 0 | [10 empty] | 0 | Bern, 9524 |  | AES | Group 6 | Bronze | [5 empty] | SAM 1968, vol. 2; Krause 2003, n° 3045
SAM 3046 | Meißel in Knochengriff | chisel with bone handle | 134 | [5 empty] | Neuchâtel | 5 | A2b |  |  |  | 0 | 0 | 0.34 | 0 | 0.12 | 0 | 0.009 | 0 | 0 | 0 | 0 |  |  | 0 | [10 empty] | 0 | Bern, 9525 |  | AES | Group 9 | Fahlerz | [5 empty] | SAM 1968, vol. 2; Krause 2003, n° 3046
SAM 3047 | Randleistenbeil | flanged axe | 110 | [5 empty] | Nidau-Büren Canal | 4 | A2a |  |  |  | 4.8 | 0 | 0.27 | 0.33 | 0.07 | 0.002 | 0.002 | 0 | 0 | 0 | 0 |  |  | 0 | [10 empty] | 0 | Bern, 9828 |  | AES | Group 6 | Bronze | [5 empty] | SAM 1968, vol. 2; Krause 2003, n° 3047
SAM 3049 | Vierkantpfriem (description by Ottaway: awl with square shaft and pointed end) | awl with square shaft and pointed end | 806 | [5 empty] | Mooseedorf | 25 | CA |  |  |  | 0 | 0 | 0 | 0 | 0.002 | 0.13 | 0.0005 | 0 | 0 | 0 | 0 |  |  | 0 | [10 empty] | 0 | Bern, 9945 |  | AES | Group 5 | Fahlerz | [5 empty] | SAM 1968, vol. 2; Krause 2003, n° 3049
SAM 3050 | Randleistenbeil | flanged axe | 110 | [5 empty] | Cudrefin-Campmartin | 3 | A1 |  |  |  | 0.39 | 0 | 0.54 | 0.71 | 1.6 | 1.2 | 0 | 0 | 0 | 0 | 0 |  |  | 0 | [10 empty] | 0 | Bern 23715 |  | AES | Group 16 | Fahlerz | [5 empty] | SAM 1968, vol. 2; Krause 2003, n° 3050
SAM 3051 | Randleistenbeil | flanged axe | 111 | [5 empty] | Neuveville-Landeron | 4 | A2a | B 1 |  |  | 10 | 0 | 0.42 | 0.01 | 0.005 | 0.08 | 0.0005 | 0 | 0 | 0 | 0.07 |  |  | 0 | [10 empty] | 0 | Bern 18928 |  | AES | Group 2 | Bronze | [5 empty] | SAM 1968, vol. 2; Krause 2003, n° 3051; David Elbiali 2000, card 400, ill. 36,2; Ables 1972, 45, fig. 23,321; Rychner and Kläntschi 1989, 176, n° 596; 1995, 31, n°596; Hafner 1995, 238, fig. 19,4
SAM 3052 | Randleistenbeil | flanged axe | 114 | [5 empty] | Treytel | 5 | A2b | A2b |  |  | 8.6 | 0 | 0.07 | 0.02 | 0 | 0.12 | 0.026 | 0 | 0 | 0 | 3 |  |  | 0 | [10 empty] | 0 | Bern, 9514 |  | AES | Group 5 | Bronze | [5 empty] | SAM 1968, vol. 2; Krause 2003, n° 3052; David Elbiali 2000, card 16, ill. 50,3; Abels 1972, 27. fig. 14,202; Hafner 1995, 239, fig. 27,9
SAM 3053 | Löffelbeil | spooned axe | 118 | [5 empty] | Treytel | 4 | A2a |  |  |  | 3.6 | 1.25 | 0.002 | 0.39 | 0.04 | 0.09 | 0.032 | 0 | 7.2 | 0 | 3 |  |  | 0 | [10 empty] | 0 | Bern, 21262 |  | AES | Group 3 | Bronze | [5 empty] | SAM 1968, vol. 2; Krause 2003, n° 3053
SAM 3054 | Vierkantpfriem (description by Ottaway: awl with square shaft and pointed end) | awl with square shaft and pointed end | 806 | [5 empty] | Auvernier | 59 | II_Millennium |  |  |  | 8.1 | 0.88 | 1.05 | 1.2 | 0.7 | 0.92 | 0.023 | 0 | 0 | 0.008 | 0.001 |  |  | 0 | [10 empty] | 0 | Bern, 8438 | guarda cronologia spilloni | AES | Group 16 | Bronze | [5 empty] | SAM 1968, vol. 2; Krause 2003, n° 3054
SAM 3055 | Vierkantmeißel | chisel with square shaft | 134 | [5 empty] | Auvernier | 59 | II_Millennium |  |  |  | 9.4 | 1.05 | 0.78 | 1.55 | 0.74 | 0.6 | 0.017 | 0 | 0 | 0 | 0.013 |  |  | 0 | [10 empty] | 0 | Bern, 8441 |  | AES | Group 16 | Bronze | [5 empty] | SAM 1968, vol. 2; Krause 2003, n° 3055
SAM 3056 | Flachbeil | flat axe | 105 | [5 empty] | Estavayer | 22 | CA |  |  |  | 0.042 | 0 | 0.002 | 0.11 | 0.01 | 0.001 | 0.0002 | 0 | 0 | 0 | 0 |  |  | 0 | [10 empty] | 0 | Bern, 8550 |  | AES | Group 3 | Arsenical copper | [5 empty] | SAM 1968, vol. 2; Krause 2003, n° 3056
SAM 3057 | Pfriem m.Mittelschwellung (description by Ottaway: awl with square shaft and pointed end) | awl with square shaft and pointed end and a swallow in the middle | 806 | [5 empty] | Estavayer | 5 | A2b |  |  |  | 7.5 | 0 | 0.07 | 0.002 | 0.03 | 0.07 | 0.0005 | 0 | 0 | 0 | 0 |  |  | 0 | [10 empty] | 0 | Bern, 8627 |  | AES | Group 1 | Bronze | [5 empty] | SAM 1968, vol. 2; Krause 2003, n° 3057
SAM 3058 | Vierkantmeißel | chisel with square shaft | 134 | [5 empty] | Estavayer | 59 | II_Millennium |  |  |  | 2.8 | 0.47 | 0.94 | 1.3 | 0.82 | 0.86 | 0.048 | 0 | 0 | 0 | 0 |  |  | 0 | [10 empty] | 0 | Bern, 8647 |  | AES | Group 16 | Bronze | [5 empty] | SAM 1968, vol. 2; Krause 2003, n° 3058
SAM 3059 | Langpfriem m.Mittelschwellung | long awl with a swallow in the middle | 806 | [5 empty] | Corsier-Port | 5 | A2b |  |  |  | 8.4 | 0 | 1.3 | 0.57 | 0.92 | 2.05 | 0.019 | 0 | 0 | 0 | 0 |  |  | 0 | [10 empty] | 0 | Bern, 21128 |  | AES | Group 16 | Bronze | [5 empty] | SAM 1968, vol. 2; Krause 2003, n° 3059
SAM 3060 | Randleistenbeil | flanged axe | 111 | [5 empty] | Corsier-Port | 5 | A2b | B |  |  | 6.2 | 0.03 | 0.68 | 0.28 | 0.05 | 1.05 | 0 | 0 | 0 | 0 | 0.03 |  |  | 0 | [10 empty] | 0 | Bern, 22085 |  | AES | Group 14 | Bronze | [5 empty] | SAM 1968, vol. 2; Krause 2003, n° 3060; David Elbiali 2000, card 395, ill. 41,16; Ost 1971, 77, fig. 30,4; Ables 1972, 52, fig. 25,353; Rychner and Kläntschi 1989, 177, n° 599; 1995, 31, n°599
SAM 3061 | Spatelbeil | Spatelbeil | 111 | [5 empty] | Cône de la Tinière | 5 | A2b | A2 |  |  | 10 | 0 | 0.64 | 0.41 | 0.13 | 0.14 | 0 | 0 | 0.002 | 0 | 0 |  |  | 0 | [10 empty] | 0 | Bern 9967 |  | AES | Group 16 | Bronze | [5 empty] | SAM 1968, vol. 2; Krause 2003, n° 3061; David Elbiali 2000, card 68; ill. 32,7; Bocks 1964, 102; Abels 1972, 76, fig. 36,519
SAM 3062 | Nietdolch, 3 Niete | dagger, 3 rivets | 212 | [5 empty] | Twann-Bahnhof | 25 | CA |  |  |  | 0.04 | 0 | 0.64 | 0.63 | 1.05 | 0.74 | 0 | 0 | 0 | 0 | 0 |  |  | 0 | [10 empty] | 0 | Bern 23983 |  | AES | Group 16 | Fahlerz | [5 empty] | SAM 1968, vol. 2; Krause 2003, n° 3062
SAM 3063 | Gußbrocken | brocken piece | 710 | [5 empty] | Zielwald | 9 | II_Millennium |  |  |  | 0 | 0.02 | 0.28 | 0.17 | 0.28 | 1.25 | 0.013 | 0 | 0 | 0 | 1 |  |  | 0 | [10 empty] | 0 | Bern 9848 |  | AES | Group 16 | Fahlerz | [5 empty] | SAM 1968, vol. 2; Krause 2003, n° 3063
SAM 3064 | Nietdolch, 4 Niete | dagger, 4 rivets | 212 | [5 empty] | Ballmoos | 5 | A2b | B |  |  | 9.9 | 0 | 0.04 | 0.002 | 0 | 0 | 0.0005 | 0 | 0 | 0 | 0 |  |  | 0 | [10 empty] | 0 | Bern 9924 |  | AES | Group 1 | Bronze | [5 empty] | SAM 1968, vol. 2; Krause 2003, n° 3064; David Elbiali 2000, card 320, ill. 8, 11; Tschumi 1953, 183
SAM 3065 | Randleistenbeil, Typ Möhlin ? | flanged axe, Möhlin type? | 111 | [5 empty] | Conthey | 5 | A2b | A2b |  |  | 9 | 0.002 | 0.56 | 0.42 | 0.36 | 0.18 | 0 | 0 | 0 | 0 | 0 |  |  | 0 | [10 empty] | 0 | Bern 10489 |  | AES | Group 16 | Bronze | [5 empty] | SAM 1968, vol. 2; Krause 2003, n° 3065; David Elbiali 2000, card 122, ill. 34,5; Bocks 1964, 82, fig. 25,18; Abels 1972, 73, fig. 34,489
SAM 3066 | Gußbrocken | brocken piece | 710 | [5 empty] | Aeschi | 9 | II_Millennium |  |  |  | 0 | 0.1 | 0.24 | 0.12 | 0.02 | 0.002 | 0.029 | 0 | 0.09 | 0 | 1 |  |  | 0 | [10 empty] | 0 | Bern 9850 |  | AES | Group 6 | Fahlerz | [5 empty] | SAM 1968, vol. 2; Krause 2003, n° 3066
SAM 3067 | Spatelbeil | Spatelbeil | 111 | [5 empty] | Alp Laubegg | 5 | A2b | B2_C |  |  | 5.9 | 0 | 0.56 | 0.52 | 0.005 | 0.061 | 0 | 0 | 0 | 0 | 0.01 |  |  | 0 | [10 empty] | 0 | Bern 9904 |  | AES | Group 6 | Bronze | [5 empty] | SAM 1968, vol. 2; Krause 2003, n° 3067; David Elbiali 2000, card 427, ill.48,13; Ost. 1971, 65, fig. 32,4; Abels 1972, 82, fig. 41,577; Rychner and Kläntschi 1989, 179, n° 258; 1995, 19, n°258
SAM 3069 | Randleistenbeil | flanged axe | 110 | [5 empty] | Cheyres | 5 | A2b |  |  |  | 15 | 0 | 0.13 | 0.15 | 0.05 | 0.04 | 0.005 | 0 | 0 | 0 | 0 |  |  | 0 | [10 empty] | 0 | Bern 18907 |  | AES | Group 6 | Bronze | [5 empty] | SAM 1968, vol. 2; Krause 2003, n° 3069
SAM 3070 | Randleistenbeil | flanged axe | 110 | [5 empty] | Schanzenhölzchen | 3 | A1 |  |  |  | 6.7 | 0 | 0.16 | 0.2 | 0.02 | 0.05 | 0.005 | 0 | 0 | 0 | 0 |  |  | 0 | [10 empty] | 0 | Bern 18906 |  | AES | Group 6 | Bronze | [5 empty] | SAM 1968, vol. 2; Krause 2003, n° 3070
SAM 3072 | Randleistenbeil | flanged axe | 110 | [5 empty] | La Sauge | 4 | A2a |  |  |  | 1.1 | 0 | 0.01 | 0.14 | 0.005 | 0.052 | 0.0005 | 0 | 0 | 0 | 0 |  |  | 0 | [10 empty] | 0 | Bern 18925 |  | AES | Group 3 | Bronze | [5 empty] | SAM 1968, vol. 2; Krause 2003, n° 3072
SAM 3073 | Schleifennadel | knot-headed pin | 605 | [5 empty] | Wangen | 3 | A1 |  |  |  | 0.79 | 0 | 0.14 | 0.49 | 0.08 | 0.15 | 0.004 | 0 | 0 | 0 | 0.01 |  |  | 0 | [10 empty] | 0 | Bern |  | AES | Group 14 | Fahlerz | [5 empty] | SAM 1968, vol. 2; Krause 2003, n° 3073
SAM 3078 | Vierkantmeißel | chisel with square shaft | 134 | [5 empty] | Estavayer | 59 | II_Millennium |  |  |  | 10 | 0.64 | 0.39 | 0.72 | 0.1 | 0.2 | 0.012 | 0 | 0 | 0.016 | 0.73 |  |  | 0 | [10 empty] | 0 | Bern, 8544 |  | AES | Group 16 | Bronze | [5 empty] | SAM 1968, vol. 2; Krause 2003, n° 3078
SAM 3080 | Randleistenbeil | flanged axe | 111 | [5 empty] | Bronzestation | 5 | A2b | A2b |  |  | 6.8 | 0 | 0.51 | 0.35 | 0.2 | 0.21 | 0 | 0 | 0 | 0 | 0 |  |  | 0 | [10 empty] | 0 | Bern, 7387 |  | AES | Group 16 | Bronze | [5 empty] | SAM 1968, vol. 2; Krause 2003, n° 3080; Rychner and Kläntschi 1995; David Elbiali 2000, card 420, ill.33,9; Ost. 1971, 73, fig. 34,5; Abels 1972, 78, fig. 37,538; Bernatzky-Goetze 1987, 181, fig. 133,10; Rychner and Kläntschi 1989, 177, n° 236; 1995, 19, n°236; Hafner 1995, 237, fig. 15,1
SAM 3086 | Anhänger, dreieckig | triangular pendant | 507 | [5 empty] | Strandboden | 25 | CA |  |  |  | 0 | 0 | 0 | 0 | 0 | 0.12 | 0 | 0 | 0 | 0 | 0 |  |  | 0 | [10 empty] | 0 | Bern, 5182 |  | AES | Group 5 | Fahlerz | [5 empty] | SAM 1968, vol. 2; Krause 2003, n° 3086
SAM 3087 | Vierkantpfriem | awl with square shaft and pointed end | 806 | [5 empty] | Strandboden | 25 | CA |  |  |  | 0 | 0 | 0 | 0 | 0.005 | 0.19 | 0 | 0 | 0 | 0 | 0 |  |  | 0 | [10 empty] | 0 | Bern, 5192 |  | AES | Group 5 | Fahlerz | [5 empty] | SAM 1968, vol. 2; Krause 2003, n° 3087
SAM 3088 | Vierkantlangpfriem | awl with square shaft and pointed end | 806 | [5 empty] | Strandboden | 25 | CA |  |  |  | 0 | 0 | 0.76 | 0.29 | 0.5 | 1.4 | 0 | 0 | 0 | 0 | 0 |  |  | 0 | [10 empty] | 0 | Bern, 5193 |  | AES | Group 16 | Fahlerz | [5 empty] | SAM 1968, vol. 2; Krause 2003, n° 3088
SAM 3089 | Pfriem | awl | 806 | [5 empty] | Strandboden | 25 | CA |  |  |  | 0 | 0 | 0 | 0 | 0.005 | 0.085 | 0 | 0 | 0 | 0 | 0 |  |  | 0 | [10 empty] | 0 | Bern, 5196 |  | AES | Group 1 | Copper | [5 empty] | SAM 1968, vol. 2; Krause 2003, n° 3089
SAM 3090 | Vierkantmeißel | awl with square shaft and pointed end | 134 | [5 empty] | Burgäschisee | 22 | CA |  |  |  | 0 | 0.044 | 2.5 | 0.007 | 0.005 | 0 | 0.003 | 0 | 0 | 0 | 0 |  |  | 0 | [10 empty] | 0 | Bern, 50494 |  | AES | Group 2 | Arsenical copper | [5 empty] | SAM 1968, vol. 2; Krause 2003, n° 3090
SAM 3092 | Perle, zylindrisch | bead, cylindric | 801 | [5 empty] | Gerolfingen | 22 | CA |  |  |  | 0 | 0.005 | 1.4 | 0 | 0.005 | 0.01 | 0 | 0 | 0 | 0 | 0 |  |  | 0 | [10 empty] | 0 | Bern, |  | AES | Group 2 | Arsenical copper | [5 empty] | SAM 1968, vol. 2; Krause 2003, n° 3092
SAM 3093 | Perle, zylindrisch | bead, cylindric | 801 | [5 empty] | Gerolfingen | 22 | CA |  |  |  | 0 | 0 | 1.2 | 0 | 0.002 | 0 | 0 | 0 | 0 | 0 | 0 |  |  | 0 | [10 empty] | 0 | Bern, |  | AES | Group 2 | Arsenical copper | [5 empty] | SAM 1968, vol. 2; Krause 2003, n° 3093
SAM 3094 | Perle, zylindrisch | bead, cylindric | 801 | [5 empty] | Gerolfingen | 22 | CA |  |  |  | 0 | 0 | 1.4 | 0 | 0.002 | 0 | 0 | 0 | 0 | 0 | 0 |  |  | 0 | [10 empty] | 0 | Bern, |  | AES | Group 2 | Arsenical copper | [5 empty] | SAM 1968, vol. 2; Krause 2003, n° 3094
SAM 3095 | Perle, zylindrisch | bead, cylindric | 801 | [5 empty] | Gerolfingen | 22 | CA |  |  |  | 0 | 0.01 | 1.65 | 0 | 0.005 | 0.016 | 0 | 0 | 0 | 0 | 0 |  |  | 0 | [10 empty] | 0 | Bern, |  | AES | Group 2 | Arsenical copper | [5 empty] | SAM 1968, vol. 2; Krause 2003, n° 3095
SAM 3096 | Perle, zylindrisch | bead, cylindric | 801 | [5 empty] | Gerolfingen | 22 | CA |  |  |  | 0 | 0 | 1.05 | 0 | 0 | 0 | 0 | 0 | 0 | 0 | 0 |  |  | 0 | [10 empty] | 0 | Bern, |  | AES | Group 2 | Arsenical copper | [5 empty] | SAM 1968, vol. 2; Krause 2003, n° 3096
SAM 3097 | Spiralröllchen | spiral roll | 417 | [5 empty] | Gerolfingen | 59 | II_Millennium |  |  |  | 10 | 2.2 | 0.03 | 0.08 | 0.066 | 0.058 | 0.017 | 0 | 0 | 0 | 0 |  |  | 0 | [10 empty] | 0 | Bern, |  | AES | Group 1 | Bronze | [5 empty] | SAM 1968, vol. 2; Krause 2003, n° 3097
SAM 3098 | Spiralröllchen | spiral roll | 417 | [5 empty] | Gerolfingen | 59 | II_Millennium |  |  |  | 10 | 1.5 | 0.02 | 0.06 | 0.017 | 0.087 | 0.0005 | 0 | 0 | 0 | 0 |  |  | 0 | [10 empty] | 0 | Bern, |  | AES | Group 1 | Bronze | [5 empty] | SAM 1968, vol. 2; Krause 2003, n° 3098
SAM 3099 | Spiralröllchen | spiral roll | 417 | [5 empty] | Gerolfingen | 59 | II_Millennium |  |  |  | 10 | 0.17 | 0.04 | 0.06 | 0.005 | 0 | 0.006 | 0 | 0 | 0 | 0 |  |  | 0 | [10 empty] | 0 | Bern, |  | AES | Group 1 | Bronze | [5 empty] | SAM 1968, vol. 2; Krause 2003, n° 3099
SAM 3100 | Perle, zylindrisch | bead, cylindric | 801 | [5 empty] | Gerolfingen | 22 | CA |  |  |  | 0 | 0.03 | 1.45 | 0 | 0.005 | 0.01 | 0 | 0 | 0 | 0 | 0 |  |  | 0 | [10 empty] | 0 | Bern, 27451 |  | AES | Group 2 | Arsenical copper | [5 empty] | SAM 1968, vol. 2; Krause 2003, n° 3100
SAM 3102 | Kegelkopfnadel, durchbohrt | needle with pierced cone head | 628 | [5 empty] | Bronzestation | 4 | A2a | A2b |  |  | 8.3 | 0 | 0.3 | 0.51 | 0.04 | 0.14 | 0.002 | 0 | 0 | 0 | 0.02 |  |  | 0 | [10 empty] | 0 | Bern, 7796 |  | AES | Group 14 | Bronze | [5 empty] | SAM 1968, vol. 2; Krause 2003, n° 3102; David Elbiali 2000, card 420, ill. 67,2; Bernatzky-Goetze 1987, 167, fig. 104,18; Hafner 1995, 237, fig. 16,7
SAM 3104 | Randleistenbeil , Type Möhlin | flanged axe , Type Möhlin | 111 | [5 empty] | Rütte | 5 | A2b | B1 |  |  | 5.8 | 0 | 0.65 | 0.26 | 0.02 | 0.82 | 0 | 0 | 0 | 0 | 0 |  |  | 0 | [10 empty] | 0 | Biel, LN 25 |  | AES | Group 14 | Bronze | [5 empty] | SAM 1968, vol. 2; Krause 2003, n° 3104; David Elbiali 2000, card 383, ill. 47,2; Ost. 1971, 71, fig. 30,6; Abels 1972, 80, fig. 39,556 (554, 555); Rychner and Kläntschi 1989, 177, n° 578; 1995, 30, n° 578; Hafner 1995, 30-31, 237, fig. 13,8
SAM 3106 | Randleistenbeil, Knick | flanged axe | 111 | [5 empty] | Berghaus | 5 | A2b | B_C |  |  | 10 | 0 | 0.39 | 0.04 | 0.005 | 0.11 | 0.0005 | 0 | 0.002 | 0 | 0.32 |  |  | 0 | [10 empty] | 0 | Biel Bl 51 |  | AES | Group 11 | Bronze | [5 empty] | SAM 1968, vol. 2; Krause 2003, n° 3106; David Elbiali 2000, card 326, ill. 41,9; Ost- 1971, 64, fig. 30,6; Abels 1972, 53. fig. 26,357
SAM 3107 | Stabdolch | halberd | 210 | [5 empty] | Orpund | 3 | A1 |  |  |  | 0 | 0 | 2.6 | 0.002 | 0.005 | 0 | 0.006 | 0 | 0 | 0 | 0 |  |  | 0 | [10 empty] | 0 | Biel 12371 |  | AES | Group 2 | Arsenical copper | [5 empty] | SAM 1968, vol. 2; Krause 2003, n° 3107
SAM 3108 | Vierkantmeißel | squared chisel | 134 | [5 empty] | Nidau | 9 | II_Millennium |  |  |  | 10 | 2.9 | 1.02 | 0.16 | 0.06 | 0.17 | 0.064 | 0 | 0 | 0.008 | 1 |  |  | 0 | [10 empty] | 0 | Biel N 566 |  | AES | Group 14 | Bronze | [5 empty] | SAM 1968, vol. 2; Krause 2003, n° 3108
SAM 3109 | Clover Needle | Clover Needle | 608 | [5 empty] | Bronzestation | 3 | A1 | A2 |  |  | 0.53 | 0 | 0.04 | 0.45 | 0.04 | 0.002 | 0.0005 | 0 | 0 | 0 | 0 |  |  | 0 | [10 empty] | 0 | Biel, Mö 2251 |  | AES | Group 3 | Arsenical copper | [5 empty] | SAM 1968, vol. 2; Krause 2003, n° 3109; David Elbiali 2000, card 420, ill. 60,6; Bernatzky-Goetze 1987, 167, fig. 105,1; Hafner 1995, 237, fig. 16,6
SAM 311 | Dolch, 3 Niete | dagger, 3 rivets | 212 | [5 empty] | Singen | 3 | A1 |  |  |  | 0.12 | 0.01 | 0.105 | 0.92 | 0.01 | 0.07 | 0.0005 | 0 | 0 | 0 | 0.01 |  |  | 0 | [10 empty] | 0 | Singen |  | AES | Group 6 | Fahlerz | [5 empty] | SAM 1960; Krause 2003, n° 311
SAM 3110 | Randleistenbeil, Schneide | flanged axe, Schneide | 110 | [5 empty] | Rütte | 3 | A1 |  |  |  | 7.6 | 0 | 0.68 | 0.64 | 0.18 | 1.15 | 0 | 0 | 0 | 0 | 0 |  |  | 0 | [10 empty] | 0 | Biel S 1 |  | AES | Group 16 | Bronze | [5 empty] | SAM 1968, vol. 2; Krause 2003, n° 3110
SAM 3112 | Dolch, fragm. (description of Ottaway: uncertain type of flat dagger) | dagger | 201 | [5 empty] | Spitz I | 4 | A2a |  |  |  | 2.75 | 0.13 | 0.002 | 0 | 0.029 | 0.1 | 0.002 | 0 | 0 | 0 | 0 |  |  | 0 | [10 empty] | 0 | Biel, G 1795 |  | AES | Group 5 | Bronze | [5 empty] | SAM 1968, vol. 2; Krause 2003, n° 3112
SAM 3113 | Dolch, fragm. (description of Ottaway: uncertain type of flat dagger) | dagger | 201 | [5 empty] | Treytel | 4 | A2a | A2b |  |  | 2.1 | 6.1 | 0.65 | 0.94 | 0.3 | 0.26 | 0.0002 | 0 | 0 | 0 | 0 |  |  | 0 | [10 empty] | 0 | Biel, BX 1806 (152?) |  | AES | Group 16 | Bronze | [5 empty] | SAM 1968, vol. 2; Krause 2003, n° 3113; David Elbiali 2000, card 16; Hafner 1995, 239, fig. 27,6
SAM 3114 | Randleistenbeil | flanged axe | 111 | [5 empty] | Rorenhaab | 4 | A2a |  |  |  | 4.55 | 0 | 0.82 | 0.47 | 0.4 | 0.29 | 0.017 | 0 | 0 | 0 | 0.001 |  |  | 0 | [10 empty] | 0 | Biel Ml 55 |  | AES | Group 16 | Bronze | [5 empty] | SAM 1968, vol. 2; Krause 2003, n° 3114
SAM 3115 | Dolch, fragm. (description of Ottaway: uncertain type of flat dagger) | dagger | 212 | [5 empty] | Bronzestation | 25 | CA |  |  |  | 0 | 0 | 2.4 | 0.005 | 0.01 | 0.002 | 0 | 0 | 0 | 0 | 0 |  |  | 0 | [10 empty] | 0 | Biel, MO 1647 |  | AES | Group 2 | Arsenical copper | [5 empty] | SAM 1968, vol. 2; Krause 2003, n° 3115
SAM 3116 | Löffelbeil | spooned axe | 118 | [5 empty] | Treytel | 5 | A2b | A2b |  |  | 3.05 | 2.4 | 0.18 | 0.33 | 0.07 | 0.06 | 0.024 | 0 | 5 | 0 | 0.31 |  |  | 0 | [10 empty] | 0 | Biel, Mus.Schwab, Bx 57 |  | AES | Group 6 | Bronze | [5 empty] | SAM 1968, vol. 2; Krause 2003, n° 3116; David Elbiali 2000, card 16, ill. 29,5; Abels 1972, 24. fig. 12,185 (fig. 12,186, MCA NE 3042: copy); Hafner 1995, 239, fig. 27,8
SAM 312 | Scheibennadel m. ellipt. Kopfplatte | disc-headed pin with elliptical headstock | 603 | [5 empty] | Singen | 3 | A1 |  |  |  | 0.01 | 0.05 | 2.4 | 1.82 | 0.55 | 0.82 | 0.0005 | 0 | 0 | 0.008 | 0.1 |  |  | 0 | [10 empty] | 0 | Singen |  | AES | Group 16 | Fahlerz | [5 empty] | SAM 1960; Krause 2003, n° 312
SAM 313 | Schleifennadel, Horkheimer Nadel | knot-headed pin, Horkheimer pin | 605 | [5 empty] | Singen | 3 | A1 |  |  |  | 0 | 0.01 | 0.88 | 2.15 | 0.72 | 1.3 | 0.0005 | 0 | 0 | 0.05 | 0.02 |  |  | 0 | [10 empty] | 0 | Singen |  | AES | Group 16 | Fahlerz | [5 empty] | SAM 1960; Krause 2003, n° 313
SAM 314 | Armspirale mit eingerollten Enden | Armspiral with rolled ends | 409 | [5 empty] | Singen | 3 | A1 |  |  |  | 0.01 | 0.02 | 0.55 | 2.4 | 0.55 | 0.68 | 0.002 | 0.0002 | 0.002 | 0.008 | 0.5 |  |  | 0 | [10 empty] | 0 | Singen |  | AES | Group 16 | Fahlerz | [5 empty] | SAM 1960; Krause 2003, n° 314
SAM 3149 | Meißel | chisel | 134 | [5 empty] | Corcelettes Les Violes | 59 | II_Millennium |  |  |  | 10 | 5 | 1.1 | 2.15 | 1.7 | 0.35 | 0.021 | 0 | 0 | 0 | 0.007 |  |  | 0 | [10 empty] | 0 | Biel, CS 1914 |  | AES | Group 16 | Bronze | [5 empty] | SAM 1968, vol. 2; Krause 2003, n° 3149
SAM 315 | Ösenhalsring | Ösenhalsring | 403 | [5 empty] | Singen | 3 | A1 |  |  |  | 0.34 | 0.03 | 0.94 | 2.8 | 0.6 | 0.94 | 0.0005 | 0.0002 | 0 | 0.05 | 0.06 |  |  | 0 | [10 empty] | 0 | Singen |  | AES | Group 16 | Fahlerz | [5 empty] | SAM 1960; Krause 2003, n° 315
SAM 3150 | Meißel | chisel | 134 | [5 empty] | Petit-Cortaillod | 59 | II_Millennium |  |  |  | 1.75 | 2.5 | 0.37 | 0.69 | 0.16 | 0.12 | 0.007 | 0 | 0 | 0 | 0 |  |  | 0 | [10 empty] | 0 | Biel, CD 972 |  | AES | Group 16 | Bronze | [5 empty] | SAM 1968, vol. 2; Krause 2003, n° 3150
SAM 3151 | Vierkantpfriem | awl with square shaft and pointed end | 134 | [5 empty] | Corcelettes Les Violes | 5 | A2b |  |  |  | 10 | 0 | 0.32 | 0.1 | 0.044 | 0.15 | 0.0005 | 0 | 0 | 0 | 0.067 |  |  | 0 | [10 empty] | 0 | Biel, Cs 1913 |  | AES | Group 14 | Bronze | [5 empty] | SAM 1968, vol. 2; Krause 2003, n° 3151
SAM 3152 | Meißel | chisel | 134 | [5 empty] | Petit-Cortaillod | 59 | II_Millennium |  |  |  | 4.3 | 3.3 | 1.17 | 2.75 | 0.88 | 0.87 | 0.31 | 0.0002 | 0 | 0.008 | 0.001 |  |  | 0 | [10 empty] | 0 | Biel, CD 974 |  | AES | Group 16 | Bronze | [5 empty] | SAM 1968, vol. 2; Krause 2003, n° 3152
SAM 3153 | Meißel | chisel | 134 | [5 empty] | Corcelettes Les Violes | 59 | II_Millennium |  |  |  | 10 | 0.13 | 0.18 | 0.54 | 0.076 | 0.065 | 0.008 | 0 | 0 | 0 | 0.057 |  |  | 0 | [10 empty] | 0 | Biel, CS 1917 |  | AES | Group 6 | Bronze | [5 empty] | SAM 1968, vol. 2; Krause 2003, n° 3153
SAM 3154 | Meißel | chisel | 134 | [5 empty] | Petit-Cortaillod | 59 | II_Millennium |  |  |  | 10 | 15 | 0.68 | 1.75 | 0.23 | 0.53 | 0.01 | 0 | 0 | 0.008 | 0 |  |  | 0 | [10 empty] | 0 | Biel, CD 973 |  | AES | Group 16 | Bronze | [5 empty] | SAM 1968, vol. 2; Krause 2003, n° 3154
SAM 3155 | Meißel | chisel | 134 | [5 empty] | Station de Concise | 59 | II_Millennium |  |  |  | 10 | 2.15 | 0.83 | 0.45 | 0.11 | 0.34 | 0.006 | 0 | 0 | 0 | 0 |  |  | 0 | [10 empty] | 0 | Biel, Ce 1924 |  | AES | Group 16 | Bronze | [5 empty] | SAM 1968, vol. 2; Krause 2003, n° 3155
SAM 3156 | Pfriem | awl | 806 | [5 empty] | Petit-Cortaillod | 4 | A2a |  |  |  | 10 | 0.44 | 0.82 | 0.66 | 0.076 | 0.11 | 0 | 0 | 0 | 0 | 0.11 |  |  | 0 | [10 empty] | 0 | Biel, Cd 970 |  | AES | Group 14 | Bronze | [5 empty] | SAM 1968, vol. 2; Krause 2003, n° 3156
SAM 3157 | Meißel | chisel | 134 | [5 empty] | Petit-Cortaillod | 59 | II_Millennium |  |  |  | 10 | 0.17 | 0.82 | 0.2 | 0.05 | 0.19 | 0.012 | 0 | 0 | 0 | 0.07 |  |  | 0 | [10 empty] | 0 | Biel, CD 967 |  | AES | Group 14 | Bronze | [5 empty] | SAM 1968, vol. 2; Krause 2003, n° 3157
SAM 316 | Schleifennadel, Horkheimer Nadel | knot-headed pin, Horkheimer pin | 605 | [5 empty] | Singen | 3 | A1 |  |  |  | 0.04 | 0.13 | 0.72 | 1.55 | 0.58 | 1.35 | 0.0005 | 0.0002 | 0 | 0.05 | 0.03 |  |  | 0 | [10 empty] | 0 | Singen |  | AES | Group 16 | Fahlerz | [5 empty] | SAM 1960; Krause 2003, n° 316
SAM 317 | Halbmondförmige Zierscheibe | crescent-shape ornamental disk | 512 | [5 empty] | Singen | 3 | A1 |  |  |  | 0.01 | 0.04 | 1.9 | 5.6 | 0.6 | 2.5 | 0.1 | 0.0003 | 0.002 | 0.05 | 0.25 |  |  | 0 | [10 empty] | 0 | Singen |  | AES | Group 16 | Fahlerz | [5 empty] | SAM 1960; Krause 2003, n° 317
SAM 3174 | Randleistenbeil, Typ Salez | flanged axe, Salez type | 110 | [5 empty] | Liebenau | 3 | A1 |  |  |  | 0 | 1.5 | 2.15 | 5.3 | 1 | 2.45 | 0.0005 | 0 | 0 | 0.03 | 0.02 |  |  | 0 | [10 empty] | 0 | Privbes. |  | AES | Group 16 | Fahlerz | [5 empty] | SAM 1968, vol. 2; Krause 2003, n° 3174
SAM 318 | Armspirale | Armspiral | 409 | [5 empty] | Singen | 3 | A1 |  |  |  | 0.01 | 0.02 | 0.4 | 2.05 | 0.58 | 0.97 | 0.0005 | 0.0002 | 0.002 | 0.05 | 0.08 |  |  | 0 | [10 empty] | 0 | Singen |  | AES | Group 16 | Fahlerz | [5 empty] | SAM 1960; Krause 2003, n° 318
SAM 319 | Dolch, 4 Niete, atlant. Dolch | dagger, 4 rivets, atlantic dagger | 212 | [5 empty] | Singen | 3 | A1 |  |  |  | 4.1 | 0.04 | 0.45 | 2.5 | 0 | 0.79 | 0.0005 | 0.0002 | 0.002 | 0.008 | 0.02 |  |  | 0 | [10 empty] | 0 | Singen |  | AES | Group 14 | Bronze | [5 empty] | SAM 1960; Krause 2003, n° 319
SAM 320 | Niet der verz. Dolchklinge (SAMNR 319) | rivet of decorated daggerblade (SAMNR 319) | 213 | [5 empty] | Singen | 3 | A1 |  |  |  | 0.65 | 0.02 | 0.81 | 1.5 | 0.65 | 1.7 | 0.0005 | 0.0002 | 0 | 0.03 | 0.02 |  |  | 0 | [10 empty] | 0 | Singen |  | AES | Group 16 | Fahlerz | [5 empty] | SAM 1960; Krause 2003, n° 320
SAM 321 | Schleifennadel, Horkheimer Nadel | knot-headed pin, Horkheimer pin | 605 | [5 empty] | Singen | 3 | A1 |  |  |  | 0 | 0.02 | 1.2 | 1.64 | 0.67 | 1.7 | 0.0005 | 0.0002 | 0.002 | 0.03 | 0.02 |  |  | 0 | [10 empty] | 0 | Singen |  | AES | Group 16 | Fahlerz | [5 empty] | SAM 1960; Krause 2003, n° 321
SAM 322 | Ösenhalsring | Ösenhalsring | 403 | [5 empty] | Singen | 3 | A1 |  |  |  | 0 | 0.02 | 0.46 | 1.86 | 0.6 | 1.1 | 0.0005 | 0 | 0 | 0.008 | 0.06 |  |  | 0 | [10 empty] | 0 | Singen |  | AES | Group 16 | Fahlerz | [5 empty] | SAM 1960; Krause 2003, n° 322
SAM 323 | Fußspirale | spiral | 409 | [5 empty] | Singen | 3 | A1 |  |  |  | 0.22 | 0.007 | 0.3 | 1.2 | 0.45 | 0.87 | 0.0005 | 0 | 0 | 0.008 | 0.02 |  |  | 0 | [10 empty] | 0 | Singen |  | AES | Group 16 | Fahlerz | [5 empty] | SAM 1960; Krause 2003, n° 323
SAM 324 | Fußspirale | spiral | 409 | [5 empty] | Singen | 3 | A1 |  |  |  | 0.56 | 0.01 | 0.55 | 2.45 | 0.65 | 0.78 | 0.007 | 0.0002 | 0 | 0.008 | 0.02 |  |  | 0 | [10 empty] | 0 | Singen |  | AES | Group 16 | Fahlerz | [5 empty] | SAM 1960; Krause 2003, n° 324
SAM 325 | Rudernadel, verziert | oar headed pin, decorated | 604 | [5 empty] | Singen | 3 | A1 |  |  |  | 0.3 | 0.01 | 0.68 | 1.05 | 0.58 | 1.42 | 0.0005 | 0.0002 | 0 | 0.05 | 0.02 |  |  | 0 | [10 empty] | 0 | Singen |  | AES | Group 16 | Fahlerz | [5 empty] | SAM 1960; Krause 2003, n° 325
SAM 326 | Ösenhalsring | Ösenhalsring | 403 | [5 empty] | Singen | 3 | A1 |  |  |  | 0.25 | 0.01 | 1.02 | 1.7 | 0.68 | 1.5 | 0.0005 | 0.0002 | 0 | 0.03 | 0.13 |  |  | 0 | [10 empty] | 0 | Singen |  | AES | Group 16 | Fahlerz | [5 empty] | SAM 1960; Krause 2003, n° 326
SAM 327 | Pfriem mit Mittelschwellung | awl with middlerib | 806 | [5 empty] | Singen | 3 | A1 |  |  |  | 0 | 0.13 | 1.38 | 1.18 | 0.5 | 1.5 | 0.0005 | 0.0002 | 0 | 0.008 | 0.05 |  |  | 0 | [10 empty] | 0 | Singen |  | AES | Group 16 | Fahlerz | [5 empty] | SAM 1960; Krause 2003, n° 327
SAM 328 | Schleifennadel, Horkheimer Nadel | knot-headed pin, Horkheimer pin | 605 | [5 empty] | Singen | 3 | A1 |  |  |  | 0 | 0.03 | 0.32 | 2.1 | 0.55 | 0.81 | 0.009 | 0 | 0 | 0.008 | 0.04 |  |  | 0 | [10 empty] | 0 | Singen |  | AES | Group 16 | Fahlerz | [5 empty] | SAM 1960; Krause 2003, n° 328
SAM 329 | Armspirale | Armspiral | 409 | [5 empty] | Singen | 3 | A1 |  |  |  | 0.01 | 0.02 | 0.92 | 0.81 | 0.48 | 1.45 | 0.002 | 0 | 0.002 | 0.03 | 0.07 |  |  | 0 | [10 empty] | 0 | Singen |  | AES | Group 16 | Fahlerz | [5 empty] | SAM 1960; Krause 2003, n° 329
SAM 33 | Ösenringbarren | Ösenringbarren | 702 | [5 empty] | Berkach | 3 | A1 |  |  |  | 0 | 0 | 1.2 | 1.7 | 0.4 | 0 | 0.1 | 0 | 0 | 0 | 0.001 |  |  | 0 | [10 empty] | 0 | Stuttgart, WLM 985 |  | AES | Group 12 | Fahlerz | [5 empty] | SAM 1960; Krause 2003, n° 33
SAM 330 | Armspirale | Armspiral | 409 | [5 empty] | Singen | 3 | A1 |  |  |  | 0 | 0.05 | 0.7 | 1.3 | 0.35 | 1.6 | 0.025 | 0.0003 | 0 | 0.05 | 0 |  |  | 0 | [10 empty] | 0 | Singen |  | AES | Group 16 | Fahlerz | [5 empty] | SAM 1960; Krause 2003, n° 330
SAM 331 | Scheibennadel, kl., eingerollte, ruderf. Kopfplatt | disc-headed pin, small, rolled headstock | 603 | [5 empty] | Singen | 3 | A1 |  |  |  | 0.02 | 0.02 | 0.73 | 1.7 | 0.65 | 1.85 | 0.003 | 0.0003 | 0.002 | 0.05 | 0.09 |  |  | 0 | [10 empty] | 0 | Singen |  | AES | Group 16 | Fahlerz | [5 empty] | SAM 1960; Krause 2003, n° 331
SAM 332 | Dolch, 3 Niete, eingez. Griffpl. | dagger, 3 rivets, drawn-in handleplate | 212 | [5 empty] | Singen | 3 | A1 |  |  |  | 0.03 | 0.06 | 1.3 | 3.2 | 0.55 | 1.9 | 0.008 | 0 | 0 | 0.03 | 0.06 |  |  | 0 | [10 empty] | 0 | Singen |  | AES | Group 16 | Fahlerz | [5 empty] | SAM 1960; Krause 2003, n° 332
SAM 333 | Armspirale | Armspiral | 409 | [5 empty] | Singen | 3 | A1 |  |  |  | 0.02 | 0.06 | 1 | 1.3 | 0.45 | 1.65 | 0 | 0 | 0 | 0.008 | 0.02 |  |  | 0 | [10 empty] | 0 | Singen |  | AES | Group 16 | Fahlerz | [5 empty] | SAM 1960; Krause 2003, n° 333
SAM 334 | Spiralring mit eingerollten Enden | Spiralring with rolled ends | 409 | [5 empty] | Singen | 3 | A1 |  |  |  | 2 | 0.01 | 0.65 | 1.95 | 0.45 | 1.15 | 0.002 | 0 | 0.002 | 0.008 | 0.13 |  |  | 0 | [10 empty] | 0 | Singen |  | AES | Group 16 | Bronze | [5 empty] | SAM 1960; Krause 2003, n° 334
SAM 335 | Pfriem mit Mittelschwellung | awl with middlerib | 806 | [5 empty] | Singen | 3 | A1 |  |  |  | 2.7 | 0.05 | 1.8 | 3.4 | 0.6 | 2.3 | 0.003 | 0 | 0 | 0.03 | 0.05 |  |  | 0 | [10 empty] | 0 | Singen |  | AES | Group 16 | Bronze | [5 empty] | SAM 1960; Krause 2003, n° 335
SAM 336 | Spirale | spiral | 409 | [5 empty] | Singen | 3 | A1 |  |  |  | 0 | 0.13 | 0.86 | 1 | 0.29 | 0.9 | 0.002 | 0.0003 | 0.002 | 0.008 | 0.12 |  |  | 0 | [10 empty] | 0 | Singen |  | AES | Group 16 | Fahlerz | [5 empty] | SAM 1960; Krause 2003, n° 336
SAM 337 | Ösenhalsring | Ösenhalsring | 403 | [5 empty] | Singen | 3 | A1 |  |  |  | 0.01 | 0 | 0.13 | 1.65 | 0.55 | 0.75 | 0 | 0 | 0 | 0 | 0.02 |  |  | 0 | [10 empty] | 0 | Singen |  | AES | Group 16 | Fahlerz | [5 empty] | SAM 1960; Krause 2003, n° 337
SAM 338 | Ösenhalsring | Ösenhalsring | 403 | [5 empty] | Singen | 3 | A1 |  |  |  | 0 | 0.25 | 1.15 | 2 | 0.4 | 2.5 | 0.0002 | 0 | 0 | 0.008 | 0 |  |  | 0 | [10 empty] | 0 | Singen | Ni>2 | AES | Group 16 | Fahlerz | [5 empty] | SAM 1960; Krause 2003, n° 338
SAM 339 | Schleifennadel, Horkheimer Nadel | knot-headed pin, Horkheimer pin | 605 | [5 empty] | Singen | 3 | A1 |  |  |  | 0.05 | 0.002 | 1.1 | 1.9 | 0.9 | 2.5 | 0 | 0 | 0 | 0.008 | 0 |  |  | 0 | [10 empty] | 0 | Singen | Ni>2 | AES | Group 16 | Fahlerz | [5 empty] | SAM 1960; Krause 2003, n° 339
SAM 34 | Ösenringbarren | Ösenringbarren | 702 | [5 empty] | Berkach | 3 | A1 |  |  |  | 0 | 0.002 | 1.7 | 1.2 | 0.46 | 0.005 | 0.07 | 0 | 0 | 0 | 0.01 |  |  | 0 | [10 empty] | 0 | Stuttgart, WLM 985 |  | AES | Group 12 | Fahlerz | [5 empty] | SAM 1960; Krause 2003, n° 34
SAM 340 | Spirale | spiral | 409 | [5 empty] | Singen | 3 | A1 |  |  |  | 0.01 | 0.002 | 2.2 | 2.4 | 0.9 | 2.5 | 0 | 0 | 0 | 0.008 | 0 |  |  | 0 | [10 empty] | 0 | Singen | Ni>2 | AES | Group 16 | Fahlerz | [5 empty] | SAM 1960; Krause 2003, n° 340
SAM 341 | Dolch, kl., 5 Niete | dagger, small, 5 rivets | 215 | [5 empty] | Singen | 3 | A1 |  |  |  | 9.4 | 0.02 | 0.72 | 2.2 | 0.8 | 0.79 | 0.003 | 0 | 0 | 0.08 | 0.06 |  |  | 0 | [10 empty] | 0 | Singen |  | AES | Group 16 | Bronze | [5 empty] | SAM 1960; Krause 2003, n° 341
SAM 342 | Armspirale | Armspiral | 409 | [5 empty] | Singen | 3 | A1 |  |  |  | 1.2 | 0 | 0.35 | 1.9 | 1.05 | 1.1 | 0.0005 | 0 | 0 | 0.07 | 0.02 |  |  | 0 | [10 empty] | 0 | Singen |  | AES | Group 16 | Bronze | [5 empty] | SAM 1960; Krause 2003, n° 342
SAM 343 | Dolch, 4 Niete, eingez., halbrunde Griffplatte | dagger, 4 rivets, drawn in, semi-circle hilt plate | 212 | [5 empty] | Singen | 3 | A1 |  |  |  | 0.7 | 0.02 | 0.47 | 1.1 | 0.7 | 1 | 0.002 | 0 | 0 | 0.06 | 0.04 |  |  | 0 | [10 empty] | 0 | Singen |  | AES | Group 16 | Fahlerz | [5 empty] | SAM 1960; Krause 2003, n° 343
SAM 344 | Blechtutulus | flat brooch | 518 | [5 empty] | Singen | 3 | A1 |  |  |  | 0.03 | 0.04 | 0.04 | 0.7 | 0.8 | 0.05 | 0 | 0 | 0 | 0.005 | 0.07 |  |  | 0 | [10 empty] | 0 | Singen |  | AES | Group 7 | Fahlerz | [5 empty] | SAM 1960; Krause 2003, n° 344
SAM 345 | Ringbruchstück | ringbroken piece | 407 | [5 empty] | Singen | 3 | A1 |  |  |  | 0.02 | 0.01 | 1.15 | 2.3 | 0.76 | 2.3 | 0.0002 | 0 | 0 | 0.25 | 0.03 |  |  | 0 | [10 empty] | 0 | Singen |  | AES | Group 16 | Fahlerz | [5 empty] | SAM 1960; Krause 2003, n° 345
SAM 346 | Dolch, kl., 3 Niete | dagger, small, 3 rivets | 212 | [5 empty] | Singen | 3 | A1 |  |  |  | 0.13 | 0 | 1.55 | 2.5 | 0.97 | 3 | 0.0002 | 0 | 0 | 0.2 | 0.02 |  |  | 0 | [10 empty] | 0 | Singen | Ni>2.5 | AES | Group 16 | Fahlerz | [5 empty] | SAM 1960; Krause 2003, n° 346
SAM 347 | Dolch, groß, 5 Niete, verz. | dagger, big, 5 rivets, decorated | 212 | [5 empty] | Singen | 3 | A1 |  |  |  | 2.6 | 0.05 | 1.25 | 3.1 | 0.92 | 2.5 | 0.003 | 0 | 0 | 0.1 | 0.06 |  |  | 0 | [10 empty] | 0 | Singen |  | AES | Group 16 | Bronze | [5 empty] | SAM 1960; Krause 2003, n° 347
SAM 348 | Scheibennadel, kl., Platte korrodiert | disc-headed pin, small, corroded discs | 603 | [5 empty] | Singen | 3 | A1 |  |  |  | 0.01 | 0.04 | 0.15 | 0.8 | 0.96 | 0.06 | 0.002 | 0 | 0 | 0 | 0.01 |  |  | 0 | [10 empty] | 0 | Singen |  | AES | Group 12 | Fahlerz | [5 empty] | SAM 1960; Krause 2003, n° 348
SAM 349 | Dolch mit Heftzunge, 6 Niete, atlant. Dolch Griffzungendolch, | dagger with Heftzunge, 6 rivets, griff-tongue atlantic dagger | 212 | [5 empty] | Singen | 3 | A1 |  |  |  | 5.1 | 0 | 1.35 | 0.08 | 0.04 | 0.04 | 0.001 | 0 | 0 | 0 | 0.06 |  |  | 0 | [10 empty] | 0 | Singen |  | AES | Group 2 | Bronze | [5 empty] | SAM 1960; Krause 2003, n° 349
SAM 35 | Ösenringbarren | Ösenringbarren | 702 | [5 empty] | Berkach | 3 | A1 |  |  |  | 0.01 | 0.01 | 1.65 | 1.4 | 0.44 | 0.002 | 0.06 | 0 | 0.002 | 0 | 0.01 |  |  | 0 | [10 empty] | 0 | Stuttgart, WLM 985 |  | AES | Group 12 | Fahlerz | [5 empty] | SAM 1960; Krause 2003, n° 35
SAM 350 | Niet von atlant. Dolch | rivet from atlantic dagger | 213 | [5 empty] | Singen | 3 | A1 |  |  |  | 0.05 | 0.02 | 0.7 | 1.7 | 0.75 | 2.5 | 0.007 | 0 | 0 | 0.13 | 0.04 |  |  | 0 | [10 empty] | 0 | Singen |  | AES | Group 16 | Fahlerz | [5 empty] | SAM 1960; Krause 2003, n° 350
SAM 351 | Scheibennadel, kl., eingerollte Kopfplatte | disc-headed pin, small, rolled headstock | 603 | [5 empty] | Singen | 3 | A1 |  |  |  | 0.01 | 0 | 0.85 | 1.9 | 1.1 | 0.32 | 0.001 | 0 | 0 | 0 | 0.001 |  |  | 0 | [10 empty] | 0 | Singen |  | AES | Group 16 | Fahlerz | [5 empty] | SAM 1960; Krause 2003, n° 351
SAM 352 | Dolch, 5 Niete, verz. | dagger, 5 rivets, decorated | 212 | [5 empty] | Singen | 3 | A1 |  |  |  | 0.3 | 0 | 0.3 | 3 | 0.84 | 2.5 | 0.006 | 0 | 0 | 0.2 | 0.02 |  |  | 0 | [10 empty] | 0 | Singen |  | AES | Group 16 | Fahlerz | [5 empty] | SAM 1960; Krause 2003, n° 352
SAM 353 | Pfriem mit Mittelschwellung | awl with middlerib | 806 | [5 empty] | Singen | 3 | A1 |  |  |  | 1.4 | 0.12 | 1.4 | 2.7 | 1.05 | 3.5 | 0.003 | 0 | 0 | 0.5 | 0.04 |  |  | 0 | [10 empty] | 0 | Singen |  | AES | Group 16 | Bronze | [5 empty] | SAM 1960; Krause 2003, n° 353
SAM 354 | Dolch, kl., 3 Niete | dagger, small, 3 rivets | 212 | [5 empty] | Singen | 3 | A1 |  |  |  | 2.8 | 0.04 | 1.5 | 2.6 | 0.9 | 2.1 | 0.01 | 0 | 0 | 0.07 | 0.04 |  |  | 0 | [10 empty] | 0 | Singen |  | AES | Group 16 | Bronze | [5 empty] | SAM 1960; Krause 2003, n° 354
SAM 355 | Spirale | spiral | 409 | [5 empty] | Singen | 3 | A1 |  |  |  | 0.16 | 0.02 | 1.05 | 2.5 | 0.95 | 2.1 | 0.002 | 0 | 0 | 0.17 | 0.03 |  |  | 0 | [10 empty] | 0 | Singen |  | AES | Group 16 | Fahlerz | [5 empty] | SAM 1960; Krause 2003, n° 355
SAM 356 | Rudernadel, groß, verziert | oar headed pin, big, decorated | 604 | [5 empty] | Singen | 3 | A1 |  |  |  | 0.05 | 0.16 | 1.6 | 3.1 | 0.9 | 2 | 0.004 | 0 | 0 | 0.06 | 0.03 |  |  | 0 | [10 empty] | 0 | Singen |  | AES | Group 16 | Fahlerz | [5 empty] | SAM 1960; Krause 2003, n° 356
SAM 357 | Zungenbarren | Zungenbarren | 705 | [5 empty] | Staudham | 4 | A2a |  |  |  | 0.01 | 0.002 | 2 | 0.1 | 0.005 | 1.1 | 0.0002 | 0 | 0 | 0.008 | 0.2 |  |  | 0 | [10 empty] | 0 | München, Stslg. H.V.2230 |  | AES | Group 14 | Fahlerz | [5 empty] | SAM 1960; Krause 2003, n° 357
SAM 358 | Zungenbarren | Zungenbarren | 705 | [5 empty] | Staudham | 4 | A2a |  |  |  | 0 | 0.05 | 2 | 0.06 | 0.005 | 0.14 | 0.01 | 0 | 0 | 0.008 | 0.5 |  |  | 0 | [10 empty] | 0 | München, Stslg. H.V.2230 |  | AES | Group 11 | Fahlerz | [5 empty] | SAM 1960; Krause 2003, n° 358
SAM 359 | Zungenbarren | Zungenbarren | 705 | [5 empty] | Staudham | 4 | A2a |  |  |  | 0 | 0.002 | 1.9 | 0.09 | 0.005 | 0.5 | 0.0002 | 0 | 0 | 0 | 0.1 |  |  | 0 | [10 empty] | 0 | München, Stslg. H.V.2230 |  | AES | Group 11 | Fahlerz | [5 empty] | SAM 1960; Krause 2003, n° 359
SAM 360 | Zungenbarren | Zungenbarren | 705 | [5 empty] | Staudham | 4 | A2a |  |  |  | 0 | 0.025 | 1.85 | 0.05 | 0.005 | 0.23 | 0.0002 | 0 | 0 | 0 | 0.1 |  |  | 0 | [10 empty] | 0 | München, Stslg. H.V.2230 | Pb<0.05 | AES | Group 11 | Fahlerz | [5 empty] | SAM 1960; Krause 2003, n° 360
SAM 361 | Zungenbarren | Zungenbarren | 705 | [5 empty] | Staudham | 4 | A2a |  |  |  | 0.01 | 0.025 | 1.3 | 0.5 | 0.005 | 0.24 | 0.01 | 0 | 0 | 0 | 0.3 |  |  | 0 | [10 empty] | 0 | München, Stslg. H.V.2230 | Pb<0.05 | AES | Group 14 | Fahlerz | [5 empty] | SAM 1960; Krause 2003, n° 361
SAM 3612 | Flachbeil | flat axe | 104 | [5 empty] | Seewalchen am Attersee | 22 | CA |  |  |  | 0 | 0 | 0.37 | 0.002 | 0.013 | 0.002 | 0.005 | 0 | 0 | 0 | 0.001 |  |  | 0 | [10 empty] | 0 | Vienna, 37463 |  | AES | Group 2 | Arsenical copper | [5 empty] | SAM 1968, vol. 2; Krause 2003, n° 3612
SAM 3613 | Flachbeil | flat axe | 104 | 163 |  |  |  |  | Weyregg am Attersee I | 22 | CA |  |  |  | 0 | 0 | 0.81 | 0.002 | 0.002 | 0.002 | 0.005 | 0 | 0 | 0 | 0 |  |  | 0 | [10 empty] | 0 | Vienna, 61264 |  | AES | Group 2 | Arsenical copper | [5 empty] | SAM 1968, vol. 2; Krause 2003, n° 3613
SAM 3614 | Klinge m.Griffangel | tanged blade | 215 | [5 empty] | Seewalchen am Attersee | 4 | A2a |  |  |  | 10 | 0 | 0.99 | 0.04 | 0.002 | 0.25 | 0.0002 | 0 | 0 | 0 | 0.23 |  |  | 0 | [10 empty] | 0 | Vienna, |  | AES | Group 11 | Bronze | [5 empty] | SAM 1968, vol. 2; Krause 2003, n° 3614
SAM 3615 | Nietdolch, 3 Niete (description by Ottaway: dagger with midrib and trapezoidal hafting plate | dagger with midrib and trapezoidal hafting plate, 3 rivets | 212 | [5 empty] | Weyregg am Attersee I | 25 | CA |  |  |  | 0 | 0 | 1.95 | 0.04 | 0.002 | 0.002 | 0.002 | 0 | 0 | 0 | 0 |  |  | 0 | [10 empty] | 0 | Vienna, 1658 |  | AES | Group 2 | Arsenical copper | [5 empty] | SAM 1968, vol. 2; Krause 2003, n° 3615
SAM 3616 | Nietdolch, fragm. (description by Ottaway: flat dagger with round hafting plateplate) | flat dagger with round hafting plateplate | 212 | [5 empty] | Seewalchen am Attersee | 4 | A2a |  |  |  | 10 | 0.16 | 0.51 | 0.1 | 0 | 0.21 | 0 | 0 | 0 | 0 | 0.5 |  |  | 0 | [10 empty] | 0 | Vienna, |  | AES | Group 14 | Bronze | [5 empty] | SAM 1968, vol. 2; Krause 2003, n° 3616
SAM 3617 | Nietdolch, fragm. (description by Ottaway: dagger with midrib and round hafting plate) | dagger with midrib and round hafting plate | 212 | [5 empty] | Weyregg am Attersee I | 25 | CA |  |  |  | 0.01 | 0 | 1.15 | 0.01 | 0.029 | 0.002 | 0.001 | 0 | 0 | 0 | 0 |  |  | 0 | [10 empty] | 0 | Vienna, 1658 |  | AES | Group 2 | Arsenical copper | [5 empty] | SAM 1968, vol. 2; Krause 2003, n° 3617
SAM 3618 | Gürtelhaken | belt hook | 0 | [5 empty] | Seewalchen am Attersee | 3 | A1 |  |  |  | 15 | 0 | 0.9 | 0.1 | 0.03 | 0.46 | 0.0005 | 0 | 0 | 0 | 0.03 |  |  | 0 | [10 empty] | 0 | Vienna, 37470 |  | AES | Group 14 | Bronze | [5 empty] | SAM 1968, vol. 2; Krause 2003, n° 3618
SAM 3620 | Nietdolch, 3 Niete | dagger, 3 rivets | 212 | [5 empty] | Maiersdorf | 3 | A1 |  |  |  | 0 | 0.002 | 0.76 | 0.05 | 0.04 | 0.002 | 0.013 | 0 | 0 | 0 | 0.03 |  |  | 0 | [10 empty] | 0 | Wien, NHM 13812 |  | AES | Group 2 | Arsenical copper | [5 empty] | SAM 1968, vol. 2; Krause 2003, n° 3620
SAM 3621 | Nietdolch, 6 Niete | dagger, 6 rivets | 212 | [5 empty] | Maiersdorf | 3 | A1 |  |  |  | 0 | 0.002 | 0.6 | 0.05 | 0.07 | 0.002 | 0.038 | 0.0003 | 0 | 0 | 0 |  |  | 0 | [10 empty] | 0 | Wien, NHM 13811 |  | AES | Group 2 | Arsenical copper | [5 empty] | SAM 1968, vol. 2; Krause 2003, n° 3621
SAM 3622 | Nadel | pin | 601 | [5 empty] | Maiersdorf | 4 | A2a |  |  |  | 4.7 | 0.002 | 0.2 | 0.15 | 0.05 | 0.13 | 0.0005 | 0 | 0 | 0 | 0 |  |  | 0 | [10 empty] | 0 | Wien, NHM 13818 |  | AES | Group 14 | Bronze | [5 empty] | SAM 1968, vol. 2; Krause 2003, n° 3622
SAM 3623 | Nadel | pin | 601 | [5 empty] | Maiersdorf | 4 | A2a |  |  |  | 10 | 0 | 0.81 | 0.002 | 0.002 | 0.27 | 0.0005 | 0 | 0 | 0 | 0.001 |  |  | 0 | [10 empty] | 0 | Wien, NHM 34774 |  | AES | Group 11 | Bronze | [5 empty] | SAM 1968, vol. 2; Krause 2003, n° 3623
SAM 3624 | Ahle | awl | 806 | [5 empty] | Feuersbrunn | 4 | A2a |  |  |  | 6.3 | 0 | 0.15 | 0.34 | 0.12 | 0.06 | 0.007 | 0 | 0 | 0 | 0.001 |  |  | 0 | [10 empty] | 0 | Wien, NHM 55908 |  | AES | Group 12 | Bronze | [5 empty] | SAM 1968, vol. 2; Krause 2003, n° 3624
SAM 3625 | Meißel m.Randleisten | chisel with sidebars | 134 | [5 empty] | Feuersbrunn | 4 | A2a |  |  |  | 10 | 0 | 0.1 | 0.47 | 0.14 | 0.06 | 0.016 | 0 | 0 | 0 | 0 |  |  | 0 | [10 empty] | 0 | Wien, NHM 55910a |  | AES | Group 12 | Bronze | [5 empty] | SAM 1968, vol. 2; Krause 2003, n° 3625
SAM 3626 | Randleistenbeil | flanged axe | 110 | [5 empty] | Feuersbrunn | 4 | A2a |  |  |  | 10 | 0 | 0.01 | 0.47 | 0.1 | 0.06 | 0.0005 | 0 | 0 | 0 | 0 |  |  | 0 | [10 empty] | 0 | Wien, NHM 55907 |  | AES | Group 7 | Bronze | [5 empty] | SAM 1968, vol. 2; Krause 2003, n° 3626
SAM 3627 | Nietdolch mit Rippe | dagger with rib | 212 | [5 empty] | Feuersbrunn | 15 | Neolithic |  |  |  | 0 | 0.13 | 0 | 0.03 | 0.17 | 0 | 0.032 | 0 | 0 | 0 | 0 |  |  | 0 | [10 empty] | 0 | Wien, NHM 55906 |  | AES | Group 4 | Fahlerz | [5 empty] | SAM 1968, vol. 2; Krause 2003, n° 3627
SAM 3628 | Stabdolch | halberd | 210 | [5 empty] | Feuersbrunn | 4 | A2a |  |  |  | 15 | 0.27 | 0.88 | 0.67 | 0.49 | 0.08 | 0.049 | 0 | 0 | 0 | 0 |  |  | 0 | [10 empty] | 0 | Wien, NHM 55905 |  | AES | Group 12 | Bronze | [5 empty] | SAM 1968, vol. 2; Krause 2003, n° 3628
SAM 3629 | Niet v.SAMNR.3628 | rivet v.SAMNR.3628 | 209 | [5 empty] | Feuersbrunn | 4 | A2a |  |  |  | 7 | 0.33 | 0.76 | 0.57 | 0.27 | 0.12 | 0.023 | 0 | 0 | 0 | 0 |  |  | 0 | [10 empty] | 0 | Wien, NHM 55905 |  | AES | Group 16 | Bronze | [5 empty] | SAM 1968, vol. 2; Krause 2003, n° 3629
SAM 3671 | Ösenringbarren | Ösenringbarren | 702 | [5 empty] | Lochen | 3 | A1 |  |  |  | 0 | 0 | 1.9 | 1.4 | 0.97 | 0.002 | 0.45 | 0 | 0 | 0 | 0 |  |  | 0 | [10 empty] | 0 | Wien, NHM 16146 |  | AES | Group 12 | Fahlerz | [5 empty] | SAM 1968, vol. 2; Krause 2003, n° 3671
SAM 3672 | Ösenringbarren | Ösenringbarren | 702 | [5 empty] | Lochen | 3 | A1 |  |  |  | 0 | 0 | 1.2 | 1.7 | 0.53 | 0.002 | 0.5 | 0 | 0 | 0 | 0 |  |  | 0 | [10 empty] | 0 | Wien, NHM 16146 |  | AES | Group 12 | Fahlerz | [5 empty] | SAM 1968, vol. 2; Krause 2003, n° 3672
SAM 3673 | Ösenringbarren | Ösenringbarren | 702 | [5 empty] | Lochen | 3 | A1 |  |  |  | 0 | 0 | 2.2 | 1.9 | 0.58 | 0.05 | 0.023 | 0 | 0 | 0 | 0 |  |  | 0 | [10 empty] | 0 | Wien, NHM 16146 |  | AES | Group 12 | Fahlerz | [5 empty] | SAM 1968, vol. 2; Krause 2003, n° 3673
SAM 3674 | Ösenringbarren | Ösenringbarren | 702 | [5 empty] | Lochen | 3 | A1 |  |  |  | 0 | 0 | 2.95 | 1.6 | 0.61 | 0 | 0.5 | 0 | 0 | 0 | 0 |  |  | 0 | [10 empty] | 0 | Wien, NHM 16146 |  | AES | Group 12 | Fahlerz | [5 empty] | SAM 1968, vol. 2; Krause 2003, n° 3674
SAM 3675 | Ösenringbarren | Ösenringbarren | 702 | [5 empty] | Lochen | 3 | A1 |  |  |  | 0 | 0 | 0.19 | 0.03 | 0.01 | 0.08 | 0 | 0 | 0.002 | 0 | 0.02 |  |  | 0 | [10 empty] | 0 | Wien, NHM 16146 |  | AES | Group 2 | Arsenical copper | [5 empty] | SAM 1968, vol. 2; Krause 2003, n° 3675
SAM 3676 | Ösenringbarren | Ösenringbarren | 702 | [5 empty] | Lochen | 3 | A1 |  |  |  | 0 | 0 | 0.15 | 0.42 | 0.01 | 0.09 | 0.002 | 0 | 0.002 | 0 | 0.03 |  |  | 0 | [10 empty] | 0 | Wien, NHM 16146 |  | AES | Group 6 | Fahlerz | [5 empty] | SAM 1968, vol. 2; Krause 2003, n° 3676
SAM 3677 | Ösenringbarren | Ösenringbarren | 702 | [5 empty] | Lochen | 3 | A1 |  |  |  | 0 | 0 | 2.4 | 1.55 | 0.88 | 0 | 0.16 | 0 | 0 | 0 | 0 |  |  | 0 | [10 empty] | 0 | Wien, NHM 16146 |  | AES | Group 12 | Fahlerz | [5 empty] | SAM 1968, vol. 2; Krause 2003, n° 3677
SAM 3678 | Ösenringbarren | Ösenringbarren | 702 | [5 empty] | Lochen | 3 | A1 |  |  |  | 0 | 0 | 1.05 | 2.1 | 0.81 | 0 | 0.12 | 0 | 0 | 0 | 0 |  |  | 0 | [10 empty] | 0 | Wien, NHM 16146 |  | AES | Group 12 | Fahlerz | [5 empty] | SAM 1968, vol. 2; Krause 2003, n° 3678
SAM 37 | Kugelkopfnadel | globular head pin | 616 | [5 empty] | Vermutlich | 4 | A2a |  |  |  | 8 | 0.01 | 0.06 | 0.07 | 0.05 | 0.18 | 0.0002 | 0 | 0 | 0 | 0.03 |  |  | 0 | [10 empty] | 0 | Stuttgart, WLM A 31/128 |  | AES | Group 5 | Bronze | [5 empty] | SAM 1960; Krause 2003, n° 37
SAM 3721 | Randleistenbeil, Typ Salez | flanged axe, Salez type | 110 | [5 empty] | Sennwald | 3 | A1 |  |  |  | 0 | 0.66 | 2.45 | 5 | 1.27 | 3 | 0.024 | 0 | 0 | 0.75 | 0.01 |  |  | 0 | [10 empty] | 0 | Wien, NHM 8403 | Sb>3.5; Co>0.5 | AES | Group 16 | Fahlerz | [5 empty] | SAM 1968, vol. 2; Krause 2003, n° 3721
SAM 3727 | Ösenringbarren | Ösenringbarren | 702 | [5 empty] | Kamena Gorica | 3 | A1 |  |  |  | 0 | 0 | 1.25 | 1.4 | 0.7 | 0.07 | 0.029 | 0 | 0 | 0 | 0 |  |  | 0 | [10 empty] | 0 | Wien, NHM 1971 |  | AES | Group 12 | Fahlerz | [5 empty] | SAM 1968, vol. 2; Krause 2003, n° 3727
SAM 3728 | Ösenringbarren | Ösenringbarren | 702 | [5 empty] | Wolfsberg | 3 | A1 |  |  |  | 0 | 0 | 1.75 | 1.17 | 1.25 | 0.03 | 0.097 | 0 | 0 | 0 | 0 |  |  | 0 | [10 empty] | 0 | Wien, NHM 7554 |  | AES | Group 12 | Fahlerz | [5 empty] | SAM 1968, vol. 2; Krause 2003, n° 3728
SAM 3729 | Ösenringbarren | Ösenringbarren | 702 | [5 empty] | Wolfsberg | 3 | A1 |  |  |  | 0 | 0 | 1.45 | 1.42 | 1.5 | 0 | 0.33 | 0 | 0 | 0 | 0 |  |  | 0 | [10 empty] | 0 | Wien, NHM 7554 |  | AES | Group 12 | Fahlerz | [5 empty] | SAM 1968, vol. 2; Krause 2003, n° 3729
SAM 3730 | ösenhalsringe | Ösenhalsringe | 403 | [5 empty] | Feldbach | 22 | CA |  |  |  | 0 | 0 | 0.02 | 0.02 | 0.002 | 0 | 0.0005 | 0 | 0 | 0 | 0.056 |  |  | 0 | [10 empty] | 0 | Vienna, 624 |  | AES | Group 1 | Copper | [5 empty] | SAM 1968, vol. 2; Krause 2003, n° 3730
SAM 3731 | ösenhalsringe | Ösenhalsringe | 403 | [5 empty] | Feldbach | 22 | CA |  |  |  | 0 | 0.002 | 0.15 | 0.02 | 0.002 | 0.002 | 0.002 | 0 | 0 | 0 | 0 |  |  | 0 | [10 empty] | 0 | Vienna, 623 | analisi di Wien: E. Schroll (Doppelanalysen Pittioni), aus: Arch. Austriaca 13, 1963, 50–106, Tab. 33 | AES | Group 2 | Arsenical copper | [5 empty] | SAM 1968, vol. 2; Krause 2003, n° 3731
SAM 3747 | Ösennadel mit Ring | Eye-pointed needle with ring | 601 | [5 empty] | Feldbach | 3 | A1 |  |  |  | 0.18 | 0.29 | 0.05 | 0.02 | 0.005 | 0.0002 | 0 | 0 | 5 | 0 | 0.41 |  |  | 0 | [10 empty] | 0 | Vienna, 625 |  | AES | Group 1 | Copper | [5 empty] | SAM 1968, vol. 2; Krause 2003, n° 3747
SAM 3761 | Randleistenbeil, Typ Salez | flanged axe, Salez type | 110 | [5 empty] | Sennwald | 3 | A1 |  |  |  | 0.01 | 0.26 | 1.95 | 7.5 | 0.65 | 2.9 | 0.007 | 0 | 0 | 0.75 | 0.03 |  |  | 0 | [10 empty] | 0 | Wien, NHM 8403 | Sb>5; Co>0.5 | AES | Group 16 | Fahlerz | [5 empty] | SAM 1968, vol. 2; Krause 2003, n° 3761
SAM 3762 | Randleistenbeil, Typ Salez | flanged axe, Salez type | 110 | [5 empty] | Sennwald | 3 | A1 |  |  |  | 0.01 | 0.25 | 2.6 | 7.5 | 1.15 | 4 | 0.007 | 0 | 0 | 0.75 | 0.001 |  |  | 0 | [10 empty] | 0 | Wien, NHM 8403 | Sb>5; Co>0.5 | AES | Group 16 | Fahlerz | [5 empty] | SAM 1968, vol. 2; Krause 2003, n° 3762
SAM 3763 | Randleistenbeil | flanged axe | 111 | [5 empty] | Lombardy | 5 | A2b |  |  |  | 10 | 0.48 | 0.03 | 0.08 | 0.002 | 0.002 | 0.001 | 0 | 0.14 | 0 | 0.07 |  |  | 0 | [10 empty] | 0 | Wien, NHM 8576 |  | AES | Group 1 | Bronze | [5 empty] | SAM 1968, vol. 2; Krause 2003, n° 3763
SAM 3770 | Ösenringbarren, fragm. | Ösenringbarren, fragm. | 702 | [5 empty] | Mondsee | 3 | A1 |  |  |  | 0 | 0 | 1.65 | 1.65 | 2.2 | 0.005 | 0.058 | 0 | 0 | 0 | 0 |  |  | 0 | [10 empty] | 0 | Vienna, 38771 |  | AES | Group 12 | Fahlerz | [5 empty] | SAM 1968, vol. 2; Krause 2003, n° 3770
SAM 3771 | Ösenringbarren, fragm. | Ösenringbarren, fragm. | 702 | [5 empty] | Mondsee | 3 | A1 |  |  |  | 0 | 0 | 1.3 | 0.98 | 1.55 | 0.002 | 0.026 | 0 | 0 | 0 | 0.02 |  |  | 0 | [10 empty] | 0 | Vienna, 38771 |  | AES | Group 12 | Fahlerz | [5 empty] | SAM 1968, vol. 2; Krause 2003, n° 3771
SAM 3772 | Ösenringbarren | Ösenringbarren | 702 | [5 empty] | Mondsee | 3 | A1 |  |  |  | 0 | 0 | 1.4 | 1.4 | 1.9 | 0.002 | 0.17 | 0 | 0 | 0 | 0 |  |  | 0 | [10 empty] | 0 | Vienna, 38769 |  | AES | Group 12 | Fahlerz | [5 empty] | SAM 1968, vol. 2; Krause 2003, n° 3772
SAM 3773 | Ösenringbarren | Ösenringbarren | 702 | [5 empty] | Mondsee | 3 | A1 |  |  |  | 0 | 0 | 1.8 | 1.35 | 0.72 | 0.002 | 0.12 | 0 | 0 | 0 | 0 |  |  | 0 | [10 empty] | 0 | Vienna, 38770 |  | AES | Group 12 | Fahlerz | [5 empty] | SAM 1968, vol. 2; Krause 2003, n° 3773
SAM 3774 | Ösenringbarren | Ösenringbarren | 702 | [5 empty] | Mondsee | 3 | A1 |  |  |  | 0 | 0 | 1.7 | 1.1 | 0.92 | 0.001 | 0.22 | 0 | 0 | 0 | 0 |  |  | 0 | [10 empty] | 0 | Vienna, 38766 |  | AES | Group 12 | Fahlerz | [5 empty] | SAM 1968, vol. 2; Krause 2003, n° 3774
SAM 3775 | Ösenringbarren | Ösenringbarren | 702 | [5 empty] | Mondsee | 3 | A1 |  |  |  | 0 | 0 | 1.1 | 0.96 | 0.85 | 0.001 | 0.12 | 0 | 0 | 0 | 0 |  |  | 0 | [10 empty] | 0 | Vienna, 38767 |  | AES | Group 12 | Fahlerz | [5 empty] | SAM 1968, vol. 2; Krause 2003, n° 3775
SAM 3776 | Ösenringbarren | Ösenringbarren | 702 | [5 empty] | Mondsee | 3 | A1 |  |  |  | 0 | 0 | 1.45 | 1.2 | 0.97 | 0.001 | 0.3 | 0 | 0 | 0 | 0 |  |  | 0 | [10 empty] | 0 | Vienna, 38768 |  | AES | Group 12 | Fahlerz | [5 empty] | SAM 1968, vol. 2; Krause 2003, n° 3776
SAM 3780 | Flachbeil | flat axe | 104 | [5 empty] | Spitz II | 20 | CA |  |  |  | 0 | 0 | 0 | 0 | 0.002 | 0 | 0 | 0 | 0 | 0 | 0 |  |  | 0 | [10 empty] | 0 | Vienna, 45829 |  | AES | Group 1 | Copper | [5 empty] | SAM 1968, vol. 2; Krause 2003, n° 3780
SAM 38 | Rollennadel m. tordiertem Schaft | roll-headed pin with twisted shaft | 610 | [5 empty] | Vermutlich | 4 | A2a |  |  |  | 6.7 | 0.06 | 0.45 | 0.12 | 0.04 | 0.07 | 0.007 | 0 | 0 | 0 | 0.2 |  |  | 0 | [10 empty] | 0 | Stuttgart, WLM A 31/126 |  | AES | Group 6 | Bronze | [5 empty] | SAM 1960; Krause 2003, n° 38
SAM 39 | Rollennadel m. tordiertem Schaft | roll-headed pin with twisted shaft | 610 | [5 empty] | Vermutlich | 4 | A2a |  |  |  | 4.8 | 0.05 | 0.12 | 0.36 | 0.14 | 0.4 | 0.02 | 0 | 0 | 0 | 0.5 |  |  | 0 | [10 empty] | 0 | Stuttgart, WLM A 31/127 |  | AES | Group 16 | Bronze | [5 empty] | SAM 1960; Krause 2003, n° 39
SAM 3947 | Zierscheibe | ornamental disk | 513 | [5 empty] | Lager Lechfeld | 3 | A1 |  |  |  | 0 | 0 | 0.47 | 0.36 | 0.98 | 0.02 | 0 | 0 | 0 | 0 | 0.02 |  |  | 0 | [10 empty] | 0 | Augsburg VF 1480a-1 |  | AES | Group 12 | Fahlerz | [5 empty] | SAM 1968, vol. 2; Krause 2003, n° 3947
SAM 3948 | Spiraltutulus | spiral brooch | 519 | [5 empty] | Lager Lechfeld | 3 | A1 |  |  |  | 0.01 | 0.02 | 0.58 | 0.88 | 0.53 | 0.13 | 0.015 | 0 | 0 | 0 | 0.001 |  |  | 0 | [10 empty] | 0 | Augsburg VF 1480e |  | AES | Group 16 | Fahlerz | [5 empty] | SAM 1968, vol. 2; Krause 2003, n° 3948
SAM 3949 | Zierscheibe, fragm. | ornamental disk, fragm. | 513 | [5 empty] | Lager Lechfeld | 3 | A1 |  |  |  | 0 | 0 | 0.38 | 0.54 | 0.47 | 0.005 | 0.0002 | 0 | 0 | 0 | 0.02 |  |  | 0 | [10 empty] | 0 | Augsburg VF 1480a-2 |  | AES | Group 12 | Fahlerz | [5 empty] | SAM 1968, vol. 2; Krause 2003, n° 3949
SAM 3950 | Blechtutulus | flat brooch | 518 | [5 empty] | Lager Lechfeld | 3 | A1 |  |  |  | 0.01 | 0 | 0.11 | 0.39 | 0.94 | 0.39 | 0.008 | 0.0002 | 0 | 0 | 0.001 |  |  | 0 | [10 empty] | 0 | Augsburg VF 1480c-4 |  | AES | Group 16 | Fahlerz | [5 empty] | SAM 1968, vol. 2; Krause 2003, n° 3950
SAM 3951 | Scheibenkopfnadel mit Öse, klein | disc-headed pin with eyelet, small | 604 | [5 empty] | Lager Lechfeld | 3 | A1 |  |  |  | 0 | 0.002 | 0.57 | 1.6 | 0.51 | 0.002 | 0.03 | 0 | 0 | 0 | 0.001 |  |  | 0 | [10 empty] | 0 | Augsburg VF 1480d |  | AES | Group 12 | Fahlerz | [5 empty] | SAM 1968, vol. 2; Krause 2003, n° 3951
SAM 3952 | Zierblech | ornamental sheet | 502 | [5 empty] | Lager Lechfeld | 3 | A1 |  |  |  | 0.02 | 0.002 | 0.21 | 0.58 | 0.61 | 0.09 | 0.007 | 0 | 0 | 0 | 0.02 |  |  | 0 | [10 empty] | 0 | Augsburg VF 1480b-1 |  | AES | Group 12 | Fahlerz | [5 empty] | SAM 1968, vol. 2; Krause 2003, n° 3952
SAM 3953 | Zierblech | ornamental sheet | 502 | [5 empty] | Lager Lechfeld | 3 | A1 |  |  |  | 0.3 | 0.002 | 0.85 | 1.3 | 0.7 | 2.4 | 0 | 0.0002 | 0 | 0.52 | 0.02 |  |  | 0 | [10 empty] | 0 | Augsburg VF 1480b-4 |  | AES | Group 16 | Fahlerz | [5 empty] | SAM 1968, vol. 2; Krause 2003, n° 3953
SAM 3978 | Randleistenbeil | flanged axe | 110 | [5 empty] | La Motte au Magnin | 4 | A2a |  |  |  | 10 | 0.18 | 0.55 | 0.42 | 0.19 | 0.15 | 0.011 | 0 | 0 | 0 | 0.001 |  |  | 0 | [10 empty] | 0 | Besançon, A 190 |  | AES | Group 16 | Bronze | [5 empty] | SAM 1968, vol. 2; Krause 2003, n° 3978
SAM 3982 | Randleistenbeil, klein | flanged axe, small | 110 | [5 empty] | Aux Rompus | 4 | A2a |  |  |  | 5.7 | 0 | 0.03 | 0.39 | 0.14 | 0.11 | 0.001 | 0 | 0 | 0 | 0 |  |  | 0 | [10 empty] | 0 | Musée de Besançon, n°869.1.1 |  | AES | Group 13 | Bronze | [5 empty] | SAM 1968, vol. 2; Krause 2003, n° 3982; cf. Bill, Glockenbecherkultur, 1973
SAM 40 | Ösenkopfnadel m. durchbohrtem Kopf | eylet pin with perforation through head | 615 | [5 empty] | Vermutlich | 4 | A2a |  |  |  | 15 | 0.06 | 0.44 | 0.24 | 0.07 | 0.69 | 0.02 | 0 | 0 | 0 | 0.2 |  |  | 0 | [10 empty] | 0 | Stuttgart, WLM |  | AES | Group 14 | Bronze | [5 empty] | SAM 1960; Krause 2003, n° 40
SAM 4026 | Flachbeil, big | flat axe, big | 104 | [5 empty] | Fontaine-le-Puits | 25 | CA |  |  |  | 0 | 0 | 0.002 | 0.35 | 0.65 | 0.002 | 0.0002 | 0 | 0 | 0 | 0 |  |  | 0 | [10 empty] | 0 | Chambéry, |  | AES | Group 7 | Fahlerz | [5 empty] | SAM 1968, vol. 2; Krause 2003, n° 4026
SAM 4030 | dagger blade, 5 rivets | dagger blade, 5 rivets | 212 | [5 empty] | Fontaine-le-Puits | 25 | CA |  |  |  | 0 | 0 | 0.77 | 0.63 | 0.05 | 0.05 | 0 | 0 | 0 | 0 | 0 |  |  | 0 | [10 empty] | 0 | Chambéry, |  | AES | Group 6 | Fahlerz | [5 empty] | SAM 1968, vol. 2; Krause 2003, n° 4030
SAM 4036 | Klinge m.Queröse | Blade with an eylet on a side | 201 | [5 empty] | Fontaine-le-Puits | 25 | CA |  |  |  | 0 | 0 | 0 | 0 | 0.005 | 0.002 | 0 | 0 | 0 | 0 | 0 |  |  | 0 | [10 empty] | 0 | Chambéry, |  | AES | Group 1 | Copper | [5 empty] | SAM 1968, vol. 2; Krause 2003, n° 4036
SAM 4038 | Randleistenbeil | flanged axe | 111 | [5 empty] | Turin | 5 | A2b |  |  |  | 10 | 1.02 | 0.71 | 0.51 | 0.02 | 0.002 | 0.027 | 0 | 0.016 | 0 | 0.05 |  |  | 0 | [10 empty] | 0 | Chambéry |  | AES | Group 6 | Bronze | [5 empty] | SAM 1968, vol. 2; Krause 2003, n° 4038
SAM 4050 | Flachbeil | flat axe | 104 | [5 empty] | St-Pierre-d'Albigny | 22 | CA |  |  |  | 0 | 0 | 0.44 | 0.002 | 0.08 | 0.002 | 0.003 | 0 | 0 | 0 | 0 |  |  | 0 | [10 empty] | 0 | Chambéry, 4505 (75) |  | AES | Group 2 | Arsenical copper | [5 empty] | SAM 1968, vol. 2; Krause 2003, n° 4050
SAM 4093 | Randleistenbeil | flanged axe | 111 | [5 empty] | Vaucluse | 5 | A2b |  |  |  | 10 | 0.13 | 1 | 0.03 | 0.002 | 0.09 | 0.016 | 0 | 0 | 0 | 0.001 |  |  | 0 | [10 empty] | 0 | Nîmes |  | AES | Group 11 | Bronze | [5 empty] | SAM 1968, vol. 2; Krause 2003, n° 4093
SAM 4094 | Randleistenbeil | flanged axe | 110 | [5 empty] | Vaucluse | 4 | A2a |  |  |  | 7.2 | 0 | 0.002 | 0.002 | 0.05 | 0 | 0.0002 | 0 | 0.19 | 0 | 0 |  |  | 0 | [10 empty] | 0 | Nîmes |  | AES | Group 1 | Bronze | [5 empty] | SAM 1968, vol. 2; Krause 2003, n° 4094
SAM 4144 | Randleistenbeil | flanged axe | 110 | [5 empty] | Les Taburles | 4 | A2a |  |  |  | 7.2 | 0 | 0 | 0 | 0.005 | 0 | 0.0002 | 0 | 0 | 0 | 0 |  |  | 0 | [10 empty] | 0 | Gap 2525 |  | AES | Group 1 | Bronze | [5 empty] | SAM 1968, vol. 2; Krause 2003, n° 4144
SAM 4145 | Randleistenbeil | flanged axe | 110 | [5 empty] | Les Taburles | 4 | A2a |  |  |  | 6.9 | 0 | 0 | 0 | 0.005 | 0 | 0.0002 | 0 | 0.002 | 0 | 0 |  |  | 0 | [10 empty] | 0 | Gap 2532 |  | AES | Group 1 | Bronze | [5 empty] | SAM 1968, vol. 2; Krause 2003, n° 4145
SAM 4146 | Vollgriffdolch, Griff | metal-hilted dagger, handle | 204 | [5 empty] | Les Taburles | 4 | A2a |  |  |  | 5.4 | 0 | 0 | 0 | 0.005 | 0 | 0.0002 | 0 | 0 | 0 | 0 |  |  | 0 | [10 empty] | 0 | Gap 2298 |  | AES | Group 1 | Bronze | [5 empty] | SAM 1968, vol. 2; Krause 2003, n° 4146
SAM 4147 | Vollgriffdolch, Klinge | metal-hilted dagger, blade | 206 | [5 empty] | Les Taburles | 4 | A2a |  |  |  | 8.2 | 0 | 0 | 0 | 0.005 | 0 | 0.0002 | 0 | 0 | 0 | 0 |  |  | 0 | [10 empty] | 0 | Gap 2298 |  | AES | Group 1 | Bronze | [5 empty] | SAM 1968, vol. 2; Krause 2003, n° 4147
SAM 4148 | Vollgriffdolch, Griff | metal-hilted dagger, handle | 204 | [5 empty] | Les Taburles | 4 | A2a |  |  |  | 8.8 | 0.07 | 0.004 | 1.3 | 0.28 | 0.002 | 0.0005 | 0 | 0.002 | 0 | 0.001 |  |  | 0 | [10 empty] | 0 | Gap 2146 |  | AES | Group 7 | Bronze | [5 empty] | SAM 1968, vol. 2; Krause 2003, n° 4148
SAM 4149 | Vollgriffdolch, Klinge | metal-hilted dagger, blade | 206 | [5 empty] | Les Taburles | 4 | A2a |  |  |  | 8.6 | 0 | 0 | 0 | 0.005 | 0.002 | 0.0002 | 0 | 0.002 | 0 | 0 |  |  | 0 | [10 empty] | 0 | Gap 2146 |  | AES | Group 1 | Bronze | [5 empty] | SAM 1968, vol. 2; Krause 2003, n° 4149
SAM 4150 | Vollgriffdolch, Griff | metal-hilted dagger, handle | 204 | [5 empty] | Les Taburles | 4 | A2a |  |  |  | 5.6 | 0 | 0 | 0 | 0.005 | 0 | 0.0002 | 0 | 0.002 | 0 | 0.001 |  |  | 0 | [10 empty] | 0 | Gap 2559 |  | AES | Group 1 | Bronze | [5 empty] | SAM 1968, vol. 2; Krause 2003, n° 4150
SAM 4151 | Vollgriffdolch, Klinge | metal-hilted dagger, blade | 206 | [5 empty] | Les Taburles | 4 | A2a |  |  |  | 10 | 0 | 0 | 0.01 | 0.015 | 0 | 0.0002 | 0 | 0.002 | 0 | 0.001 |  |  | 0 | [10 empty] | 0 | Gap 2559 |  | AES | Group 1 | Bronze | [5 empty] | SAM 1968, vol. 2; Krause 2003, n° 4151
SAM 4152 | Dolch, zyprisch | dagger, Cyprus type | 217 | [5 empty] | Marseille | 22 | CA |  |  |  | 0 | 0 | 1.27 | 0.009 | 0.002 | 0.01 | 0 | 0 | 0.002 | 0 | 0.03 |  |  | 0 | [10 empty] | 0 | Gap |  | AES | Group 2 | Arsenical copper | [5 empty] | SAM 1968, vol. 2; Krause 2003, n° 4152
SAM 4156 | Randleistenbeil | flanged axe | 111 | [5 empty] | Trescléoux | 5 | A2b |  |  |  | 9.9 | 0.01 | 0.009 | 0.06 | 0.01 | 0.002 | 0.0002 | 0 | 0 | 0 | 0.02 |  |  | 0 | [10 empty] | 0 | Gap |  | AES | Group 1 | Bronze | [5 empty] | SAM 1968, vol. 2; Krause 2003, n° 4156
SAM 4157 | Löffelbeil | spooned axe | 118 | [5 empty] | Grotte de Rame | 4 | A2a |  |  |  | 10 | 0 | 0 | 0 | 0.002 | 0 | 0 | 0 | 0.002 | 0 | 0.02 |  |  | 0 | [10 empty] | 0 | Gap |  | AES | Group 1 | Bronze | [5 empty] | SAM 1968, vol. 2; Krause 2003, n° 4157
SAM 4158 | Stirnband, verz. | headband, decorated | 522 | [5 empty] | Grotte de Rame | 4 | A2a |  |  |  | 15 | 0 | 0.002 | 0 | 0.005 | 0 | 0 | 0 | 0.002 | 0 | 0.02 |  |  | 0 | [10 empty] | 0 | Gap |  | AES | Group 1 | Bronze | [5 empty] | SAM 1968, vol. 2; Krause 2003, n° 4158
SAM 4159 | Dolchklinge, triang. | daggerblade, triang. | 212 | [5 empty] | Grotte de Rame | 4 | A2a |  |  |  | 10 | 0 | 0 | 0.002 | 0.01 | 0.005 | 0 | 0 | 0 | 0 | 0 |  |  | 0 | [10 empty] | 0 | Gap |  | AES | Group 1 | Bronze | [5 empty] | SAM 1968, vol. 2; Krause 2003, n° 4159
SAM 4160 | Scheibenkopfnadel | disc-headed pin | 604 | [5 empty] | L'Escouyère | 3 | A1 |  |  |  | 6.2 | 0.02 | 0.13 | 0.98 | 0.33 | 0.08 | 0 | 0 | 0 | 0 | 0 |  |  | 0 | [10 empty] | 0 | Gap . |  | AES | Group 12 | Bronze | [5 empty] | SAM 1968, vol. 2; Krause 2003, n° 4160
SAM 4161 | Dolch m.Mittelrippe | dagger with median rib | 201 | [5 empty] | St-Genis | 4 | A2a |  |  |  | 9.1 | 0.48 | 0.45 | 0.2 | 0.08 | 0.31 | 0.015 | 0 | 0 | 0 | 0.02 |  |  | 0 | [10 empty] | 0 | Gap 2290 |  | AES | Group 14 | Bronze | [5 empty] | SAM 1968, vol. 2; Krause 2003, n° 4161
SAM 4162 | Dolch, klein, 3 Niete | dagger, small, 3 rivets | 212 | [5 empty] | St-Genis | 3 | A1 |  |  |  | 3.8 | 0.002 | 0.004 | 0.07 | 0.06 | 0.005 | 0 | 0 | 0 | 0 | 0 |  |  | 0 | [10 empty] | 0 | Gap 2291 |  | AES | Group 1 | Bronze | [5 empty] | SAM 1968, vol. 2; Krause 2003, n° 4162
SAM 4164 | Randleistenbeil | flanged axe | 112 | [5 empty] | Ribiers | 3 | A1 |  |  |  | 0.01 | 0 | 0.37 | 1.95 | 0.63 | 1.2 | 0.0002 | 0 | 0 | 0 | 0 |  |  | 0 | [10 empty] | 0 | Gap |  | AES | Group 16 | Fahlerz | [5 empty] | SAM 1968, vol. 2; Krause 2003, n° 4164
SAM 4170 | Nietdolch m.Mittelrippe | dagger with median rib | 212 | [5 empty] | Salquenen/Salgesch | 3 | A1 | A2b |  |  | 7.7 | 0 | 0.002 | 0.002 | 0.002 | 0 | 0.0002 | 0 | 0 | 0 | 0 |  |  | 0 | [10 empty] | 0 | Sion 1127 |  | AES | Group 1 | Bronze | [5 empty] | SAM 1968, vol. 2; Krause 2003, n° 4170; David Elbiali 2000, card 283, ill. 1,20; Bocks 1964, 94, fig. 24,23
SAM 4171 | Nietdolch, 3 Niete | dagger, 3 rivets | 212 | [5 empty] | Noës | 3 | A1 | A2a |  |  | 3.35 | 0 | 0.01 | 0.12 | 0.08 | 0.05 | 0.0005 | 0 | 0 | 0 | 0 |  |  | 0 | [10 empty] | 0 | Sion, 1091 |  | AES | Group 3 | Bronze | [5 empty] | SAM 1968, vol. 2; Krause 2003, n° 4171; David Elbiali 2000, card 188, ill. 1,9; Bocks 1964, 83, fig. 24,26
SAM 4172 | Dolchklinge, triang. | triangular dagger | 212 | [5 empty] | Environs I | 3 | A1 | A2 |  |  | 8.3 | 0.002 | 0.63 | 0.41 | 0.12 | 0.59 | 0.0002 | 0 | 0 | 0.001 | 0 |  |  | 0 | [10 empty] | 0 | Sion, 1086 |  | AES | Group 16 | Bronze | [5 empty] | SAM 1968, vol. 2; Krause 2003, n° 4172; David Elbiali 2000, card 280; Bocks 1964, 96, fig. 22,36
SAM 4173 | Dolch m.Mittelrippe | dagger with midrib | 212 | [5 empty] | Crête Plane | 3 | A1 | A2b |  |  | 10 | 0.03 | 0.13 | 0.59 | 0.47 | 0.33 | 0 | 0 | 0 | 0 | 0 |  |  | 0 | [10 empty] | 0 | Sion, 10706 (1070 b) |  | AES | Group 16 | Bronze | [5 empty] | SAM 1968, vol. 2; Krause 2003, n° 4173; David Elbiali 2000, card 282, ill. 2,1, fig. 18B3;Abels 1972, 21, fig. 59C,2
SAM 4174 | Ösenhalsring, tordiert | Ösenhalsring, twisted | 403 | [5 empty] | Crête Plane | 4 | A2a |  |  |  | 8 | 1.12 | 0.41 | 0.65 | 0.25 | 0.36 | 0.02 | 0 | 0 | 0.08 | 0.02 |  |  | 0 | [10 empty] | 0 | Sion |  | AES | Group 16 | Bronze | [5 empty] | SAM 1968, vol. 2; Krause 2003, n° 4174
SAM 4175 | Ösenhalsring, tordiert | Ösenhalsring, twisted | 403 | [5 empty] | Crête Plane | 4 | A2a |  |  |  | 4.1 | 1.02 | 0.63 | 1.23 | 0.2 | 0.57 | 0.016 | 0 | 0 | 0.08 | 0.001 |  |  | 0 | [10 empty] | 0 | Sion |  | AES | Group 16 | Bronze | [5 empty] | SAM 1968, vol. 2; Krause 2003, n° 4175
SAM 4176 | Ösenhalsring, tordiert | Ösenhalsring, twisted | 403 | [5 empty] | Crête Plane | 4 | A2a |  |  |  | 4.2 | 0.99 | 0.41 | 0.73 | 0.17 | 0.3 | 0.026 | 0 | 0 | 0.07 | 0.02 |  |  | 0 | [10 empty] | 0 | Sion |  | AES | Group 16 | Bronze | [5 empty] | SAM 1968, vol. 2; Krause 2003, n° 4176
SAM 4177 | Rollennadel, tordiert | roll-headed pin, twisted | 610 | [5 empty] | Environs I | 4 | A2a | A2 |  |  | 6.6 | 0.002 | 0.61 | 0.24 | 0.25 | 0.38 | 0.0002 | 0 | 0 | 0 | 0.03 |  |  | 0 | [10 empty] | 0 | Sion 1087 |  | AES | Group 16 | Bronze | [5 empty] | SAM 1968, vol. 2; Krause 2003, n° 4177; David Elbiali 2000, card 280, ill. 65,5; Bocks 1964, 96, fig. 4,4
SAM 4178 | Rollennadel, verz. | roll-headed pin, decorated | 610 | [5 empty] | Lens | 3 | A1 | A2b |  |  | 7.6 | 0.03 | 0.23 | 0.24 | 0.24 | 0.65 | 0 | 0 | 0 | 0 | 0 |  |  | 0 | [10 empty] | 0 | Sion 1069 |  | AES | Group 16 | Bronze | [5 empty] | SAM 1968, vol. 2; Krause 2003, n° 4178; David Elbiali 2000, card 167, ill. 64,4; Bocks 1964, 84, fig. 24,13
SAM 4179 | Scheibenkopfnadel | disc-headed pin | 604 | [5 empty] | Leytron | 3 | A1 | A2b |  |  | 2.45 | 0.02 | 0.19 | 1.18 | 0.63 | 0.66 | 0 | 0 | 0 | 0 | 0 |  |  | 0 | [10 empty] | 0 | Sion 3044 (2244) |  | AES | Group 16 | Bronze | [5 empty] | SAM 1968, vol. 2; Krause 2003, n° 4179; David Elbiali 2000, card 184, ill. 58,6; Bocks 1964, 84, fig. 26,23; SAM 2 1968, fig. 41
SAM 4180 | Doppelkleeblattnadel | Doubleclover-head pin | 608 | [5 empty] | Leytron | 4 | A2a | A2a |  |  | 7.7 | 0 | 0.01 | 0.07 | 0.02 | 0.04 | 0.0005 | 0 | 0 | 0 | 0 |  |  | 0 | [10 empty] | 0 | Sion 1043 (2243) |  | AES | Group 1 | Bronze | [5 empty] | SAM 1968, vol. 2; Krause 2003, n° 4180; David Elbiali 2000, card 184, ill. 59,1; Bocks 1964, 84, fig. 24,15; SAM 2 1968, fig. 41; Spindler 1972-73, 47, fig. 23,2
SAM 4181 | Löffelbeil | spooned axe | 118 | [5 empty] | Crête Plane | 3 | A1 | A2b |  |  | 8.7 | 0 | 0.53 | 0.52 | 0.23 | 0.85 | 0.008 | 0 | 0 | 0 | 0 |  |  | 0 | [10 empty] | 0 | Sion, 1070 |  | AES | Group 16 | Bronze | [5 empty] | SAM 1968, vol. 2; Krause 2003, n° 4181; David Elbiali 2000, card 282; ill. 26.3, fig. 18B,2; Abels 1972, 21, fig. 12,179; 59C,1
SAM 4182 | Löffelbeil | spooned axe | 118 | [5 empty] | Crête Plane | 3 | A1 | A2b |  |  | 9 | 0 | 0 | 0 | 0.041 | 0.001 | 0 | 0 | 0 | 0 | 0 |  |  | 0 | [10 empty] | 0 | Sion, 1070 |  | AES | Group 1 | Bronze | [5 empty] | SAM 1968, vol. 2; Krause 2003, n° 4182; David Elbiali 2000, card 282; ill. 29,14, fig. 18B,1; Abels 1972, 24, fig. 13,190; 59C,3
SAM 4183 | Scheibenkopfnadel | disc-headed pin | 604 | [5 empty] | Les Places | 3 | A1 | A2a |  |  | 5.6 | 0.002 | 0 | 0.002 | 0.005 | 0.01 | 0 | 0 | 0.002 | 0 | 0 |  |  | 0 | [10 empty] | 0 | Sion 732 |  | AES | Group 1 | Bronze | [5 empty] | SAM 1968, vol. 2; Krause 2003, n° 4183; David Elbiali 2000, card 264, ill. 57,2; Bocks 1964, 76, fig. 22,0
SAM 4184 | Scheibenkopfnadel | disc-headed pin | 604 | [5 empty] | Les Places | 4 | A1 | A1 |  |  | 0.01 | 0 | 0.6 | 1.15 | 0.52 | 0.1 | 0 | 0 | 0 | 0.06 | 0 |  |  | 0 | [10 empty] | 0 | Sion 733 |  | AES | Group 16 | Fahlerz | [5 empty] | SAM 1968, vol. 2; Krause 2003, n° 4184; Cattin et al 2011, tab. 3; David Elbiali 2000, card 264, ill. 57,2; Bocks 1964, 76, fig. 22,1
SAM 4185 | Vollgriffdolch, Griff, Alpiner Typ | metal-hilted dagger, handle, Alpine type | 204 | [5 empty] | Le Roulin | 3 | A1 | A2 |  |  | 4.85 | 0.002 | 0.81 | 1.15 | 0.41 | 0.8 | 0.018 | 0 | 0 | 0.06 | 0 |  |  | 0 | [10 empty] | 0 | Sion 834 |  | AES | Group 16 | Bronze | [5 empty] | SAM 1968, vol. 2; Krause 2003, n° 4185; David Elbiali 2000, card 292, ill. 6,2; Bocks 1964, 82, fig. 25,49; SAM 1968, fig. 41
SAM 4186 | Scheibenkopfnadel | disc-headed pin | 604 | [5 empty] | Les Places | 4 | A1 | A1 |  |  | 0.01 | 0 | 0.56 | 1.65 | 0.98 | 1.6 | 0 | 0 | 0 | 0.05 | 0 |  |  | 0 | [10 empty] | 0 | Sion 735 |  | AES | Group 16 | Fahlerz | [5 empty] | SAM 1968, vol. 2; Krause 2003, n° 4186; Cattin et al 2011, tab. 3; David Elbiali 2000, card 264, ill. 56,9; Bocks 1964, 76, fig. 22,5
SAM 4187 | Scheibenkopfnadel, verz. | disc-headed pin, decorated | 604 | [5 empty] | Les Places | 3 | A1 | A2a |  |  | 9.9 | 0 | 0 | 0.02 | 0.12 | 0.02 | 0 | 0 | 0 | 0 | 0 |  |  | 0 | [10 empty] | 0 | Sion 731 |  | AES | Group 4 | Bronze | [5 empty] | SAM 1968, vol. 2; Krause 2003, n° 4187; David Elbiali 2000, card 264, ill. 58,4; Bocks 1964, 76, fig. 22,2
SAM 4188 | Scheibenkopfnadel, verz. | disc-headed pin, decorated | 604 | [5 empty] | Erde | 3 | A1 | A1 |  |  | 1.12 | 0 | 0.31 | 1.45 | 0.77 | 0.98 | 0.004 | 0 | 0 | 0.005 | 0 |  |  | 0 | [10 empty] | 0 | Sion 855a (835a) |  | AES | Group 16 | Bronze | [5 empty] | SAM 1968, vol. 2; Krause 2003, n° 4188; David Elbiali 2000, card 189, ill. 57,1; Bocks 1964, 80, fig. 22,32
SAM 4189 | Scheibenkopfnadel, verz. | disc-headed pin, decorated | 604 | [5 empty] | Erde | 3 | A1 | A1 |  |  | 0 | 0 | 0.67 | 2.35 | 0.61 | 1.7 | 0.0002 | 0 | 0 | 0.06 | 0 |  |  | 0 | [10 empty] | 0 | Sion 855 (835) |  | AES | Group 16 | Fahlerz | [5 empty] | SAM 1968, vol. 2; Krause 2003, n° 4189; David Elbiali 2000, card 189, ill. 56,4; Bocks 1964, 80, fig. 22,33; SAM 1968, fig. 41
SAM 4190 | Rollennadel, tordiert | roll-headed pin, twisted | 610 | [5 empty] | Le Plan-Dave | 4 | A2a | A2 |  |  | 15 | 0 | 0.18 | 0.17 | 0.13 | 0.16 | 0 | 0 | 0 | 0.06 | 0 |  |  | 0 | [10 empty] | 0 | Sion 855 (998) |  | AES | Group 16 | Bronze | [5 empty] | SAM 1968, vol. 2; Krause 2003, n° 4190; David Elbiali 2000, card 154, ill. 65,2; fig. 17B,1; Bocks 1964, 82, fig. 24,41
SAM 4191 | Scheibenkopfnadel, verz. | disc-headed pin, decorated | 604 | [5 empty] | Conthey | 3 | A1 | A2a |  |  | 3.85 | 0.002 | 0.07 | 0.18 | 0.17 | 0.12 | 0 | 0 | 0 | 0 | 0 |  |  | 0 | [10 empty] | 0 | Sion 1003 |  | AES | Group 13 | Bronze | [5 empty] | SAM 1968, vol. 2; Krause 2003, n° 4191; David Elbiali 2000, card 291, ill. 58,3; Bocks 1964, 82, fig. 22,31; SAM 1968, fig. 41
SAM 4192 | Scheibenkopfnadel | disc-headed pin | 604 | [5 empty] | Maladaires | 3 | A1 | A1 |  |  | 0.01 | 0.002 | 0.55 | 2.75 | 0.84 | 1.2 | 0 | 0 | 0 | 0.036 | 0 |  |  | 0 | [10 empty] | 0 | Sion 3026 (2226) |  | AES | Group 16 | Fahlerz | [5 empty] | SAM 1968, vol. 2; Krause 2003, n° 4192; David Elbiali 2000, card 278, ill. 56,7; Bocks 1964, 98, fig. 22,27; SAM 1968, fig. 41
SAM 4193 | Scheibenkopfnadel | disc-headed pin | 604 | [5 empty] | Maladaires | 3 | A1 | A1 |  |  | 0.01 | 0 | 0.98 | 2.85 | 0.64 | 2.5 | 0 | 0 | 0 | 0.26 | 0 |  |  | 0 | [10 empty] | 0 | Sion 3025 (2225) |  | AES | Group 16 | Fahlerz | [5 empty] | SAM 1968, vol. 2; Krause 2003, n° 4193; David Elbiali 2000, card 278, ill. 56,6; Bocks 1964, 98, fig. 22,28
SAM 4194 | Scheibenkopfnadel | disc-headed pin | 603 | [5 empty] | Maladaires | 3 | A1 | A1 |  |  | 3.3 | 0.062 | 0.007 | 0.04 | 0.029 | 0.017 | 0 | 0 | 0 | 0 | 0 |  |  | 0 | [10 empty] | 0 | Sion 3027 (2227) |  | AES | Group 1 | Bronze | [5 empty] | SAM 1968, vol. 2; Krause 2003, n° 4194; David Elbiali 2000, card 278, ill. 56,8; Bocks 1964, 98, fig. 22,26; SAM 1968, fig. 41
SAM 4195 | Scheibenkopfnadel, verz. | disc-headed pin, decorated | 604 | [5 empty] | Tourbillon | 3 | A1 | B 1 |  |  | 3.6 | 0 | 0.17 | 0.07 | 0.01 | 0.23 | 0 | 0 | 0 | 0 | 0 |  |  | 0 | [10 empty] | 0 | Sion 1119 |  | AES | Group 11 | Bronze | [5 empty] | SAM 1968, vol. 2; Krause 2003, n° 4195; David Elbiali 2000, card 106, ill. 58,125; fig. 24C,1 Bocks 1964, 100, fig. 26,6
SAM 4196 | Scheibenkopfnadel, verz. | disc-headed pin, decorated | 604 | [5 empty] | Maladaires | 3 | A1 | A1 |  |  | 2.25 | 0 | 0.004 | 0.38 | 0.04 | 0.005 | 0.001 | 0 | 0 | 0 | 0 |  |  | 0 | [10 empty] | 0 | Sion 3024 (2224) |  | AES | Group 3 | Bronze | [5 empty] | SAM 1968, vol. 2; Krause 2003, n° 4196; David Elbiali 2000, card 278, ill. 56,5; Bocks 1964, 98, fig. 22,30
SAM 4197 | Nietdolch, 5 Niete | dagger, 5 rivets | 212 | [5 empty] | Les Places | 3 | A1 | A1 |  |  | 0 | 0.002 | 0.14 | 1.35 | 0.58 | 0.71 | 0.0005 | 0 | 0 | 0 | 0 |  |  | 0 | [10 empty] | 0 | Sion 737 |  | AES | Group 16 | Fahlerz | [5 empty] | SAM 1968, vol. 2; Krause 2003, n° 4197; David Elbiali 2000, card 264; Bocks 1964, 76, fig. 22,17
SAM 4198 | Nietdolch, 5 Niete | dagger, 5 rivets | 212 | [5 empty] | Les Places | 3 | A1 | A1 |  |  | 0 | 0.002 | 0.46 | 2 | 0.49 | 0.76 | 0.009 | 0.0002 | 0 | 0.005 | 0 |  |  | 0 | [10 empty] | 0 | Sion 738 |  | AES | Group 16 | Fahlerz | [5 empty] | SAM 1968, vol. 2; Krause 2003, n° 4198; David Elbiali 2000, card 264; Bocks 1964, 76, fig. 22,16
SAM 4199 | Dolchklinge, triang. | daggerblade, triang. | 212 | [5 empty] | Les Places | 3 | A1 | A1 |  |  | 0.04 | 0.16 | 1.1 | 2.12 | 0.49 | 1.7 | 0 | 0 | 0 | 0.26 | 0.001 |  |  | 0 | [10 empty] | 0 | Sion 736 |  | AES | Group 16 | Fahlerz | [5 empty] | SAM 1968, vol. 2; Krause 2003, n° 4199; David Elbiali 2000, card 264, ill. 1,21; Bocks 1964, 76, fig. 22,18
SAM 4200 | Dolchklinge, triang. | daggerblade, triang. | 212 | [5 empty] | Maladaires | 3 | A1 | A2a |  |  | 5.5 | 0 | 0.002 | 0.01 | 0.005 | 0.01 | 0.0005 | 0 | 0 | 0 | 0 |  |  | 0 | [10 empty] | 0 | Sion 3023 (2223) |  | AES | Group 1 | Bronze | [5 empty] | SAM 1968, vol. 2; Krause 2003, n° 4200; David Elbiali 2000, card 278, ill. 1,17; Bocks 1964, 96, fig. 22,28
SAM 4201 | Dolchklinge, triang. | daggerblade, triang. | 212 | [5 empty] | Le Plan-Dave | 4 | A2a | A2a |  |  | 10 | 0 | 0 | 0 | 0.002 | 0 | 0.0002 | 0 | 0.002 | 0 | 0 |  |  | 0 | [10 empty] | 0 | Sion 719 |  | AES | Group 1 | Bronze | [5 empty] | SAM 1968, vol. 2; Krause 2003, n° 4201; David Elbiali 2000, card 293, ill. 1,12, fig. 17A,1; Bocks 1964, 82, fig. 24,35
SAM 4202 | Vollgriffdolch, Klinge, Alpiner Typ | metal-hilted dagger, blade, Alpine type | 206 | [5 empty] | Le Roulin | 3 | A1 | A2 |  |  | 9.6 | 1.5 | 0.11 | 0.25 | 0.25 | 0.08 | 0.01 | 0 | 0 | 0 | 0 |  |  | 0 | [10 empty] | 0 | Sion 834 |  | AES | Group 12 | Bronze | [5 empty] | SAM 1968, vol. 2; Krause 2003, n° 4202; David Elbiali 2000, card 292, ill. 6,2; Bocks 1964, 82, fig. 25,49; SAM 1968, fig. 41
SAM 4203 | Randleistenbeil | flanged axe | 111 | [5 empty] | Le Roulin | 4 | A2a | B 1 |  |  | 6 | 0.002 | 0.89 | 0.14 | 0.06 | 0.76 | 0.005 | 0 | 0 | 0.005 | 0.02 |  |  | 0 | [10 empty] | 0 | Sion 1082 |  | AES | Group 14 | Bronze | [5 empty] | SAM 1968, vol. 2; Krause 2003, n° 4203; Rychner and Kläntschi 1989, 175, n° 655, 1995 n° 655; David Elbiali 2000, card 140. ill. 30,1; Bocks 1964, 82, fig. 26,33; Abels 1972, 29, fig. 15,214; Rychner and Kläntschi 1989, 175, n° 655; 1995 n° 655
SAM 4204 | Löffelbeil | spooned axe | 118 | [5 empty] | Maladaires | 4 | A2a | A2b |  |  | 10 | 0.002 | 0.002 | 0.43 | 0.02 | 0.002 | 0.015 | 0 | 0 | 0 | 0.02 |  |  | 0 | [10 empty] | 0 | Sion 30 (2222) |  | AES | Group 3 | Bronze | [5 empty] | SAM 1968, vol. 2; Krause 2003, n° 4204; David Elbiali 2000, card 278, ill. 29,16; Abels 1972, 25, fig. 13,197
SAM 4205 | Flachbeil, groß | flat axe, big | 110 | [5 empty] | Tourbillon | 3 | A1 |  |  |  | 0 | 0 | 0.7 | 0.009 | 0.13 | 0.005 | 0.017 | 0 | 0.002 | 0 | 0 |  |  | 0 | [10 empty] | 0 | Sion 833 |  | AES | Group 9 | Fahlerz | [5 empty] | SAM 1968, vol. 2; Krause 2003, n° 4205
SAM 4206 | Ösenhalsring, tordiert | Ösenhalsring, twisted | 403 | [5 empty] | Rue de Lausanne | 4 | A2a |  |  |  | 6.7 | 2.65 | 0.77 | 1.15 | 0.24 | 0.34 | 0.025 | 0 | 0 | 0.11 | 0.02 |  |  | 0 | [10 empty] | 0 | Sion 667 |  | AES | Group 16 | Bronze | [5 empty] | SAM 1968, vol. 2; Krause 2003, n° 4206
SAM 4207 | Ösenhalsring, tordiert | Ösenhalsring, twisted | 403 | [5 empty] | Rue de Lausanne | 4 | A2a |  |  |  | 4.3 | 1.15 | 0.27 | 0.62 | 0.12 | 0.31 | 0.015 | 0 | 0 | 0.005 | 0 |  |  | 0 | [10 empty] | 0 | Sion 667 |  | AES | Group 16 | Bronze | [5 empty] | SAM 1968, vol. 2; Krause 2003, n° 4207
SAM 4208 | Ösenhalsring, tordiert | Ösenhalsring, twisted | 403 | [5 empty] | Rue de Lausanne | 4 | A2a |  |  |  | 8.5 | 3 | 0.31 | 0.74 | 0.23 | 0.38 | 0.045 | 0 | 0 | 0.005 | 0 |  |  | 0 | [10 empty] | 0 | Sion 667 |  | AES | Group 16 | Bronze | [5 empty] | SAM 1968, vol. 2; Krause 2003, n° 4208
SAM 4209 | Ösenhalsring, tordiert | Ösenhalsring, twisted | 403 | [5 empty] | Rue de Lausanne | 4 | A2a |  |  |  | 7.2 | 1.35 | 0.41 | 0.69 | 0.2 | 0.42 | 0.024 | 0 | 0 | 0.14 | 0 |  |  | 0 | [10 empty] | 0 | Sion 667 |  | AES | Group 16 | Bronze | [5 empty] | SAM 1968, vol. 2; Krause 2003, n° 4209
SAM 4210 | Ösenhalsring, tordiert | Ösenhalsring, twisted | 403 | [5 empty] | Rue de Lausanne | 4 | A2a |  |  |  | 7.8 | 1.78 | 0.31 | 0.72 | 0.21 | 0.36 | 0.02 | 0 | 0 | 0.005 | 0 |  |  | 0 | [10 empty] | 0 | Sion 667 |  | AES | Group 16 | Bronze | [5 empty] | SAM 1968, vol. 2; Krause 2003, n° 4210
SAM 4211 | Ösenhalsring, tordiert | Ösenhalsring, twisted | 403 | [5 empty] | Rue de Lausanne | 4 | A2a |  |  |  | 7.7 | 1.38 | 0.27 | 0.78 | 0.21 | 0.39 | 0.018 | 0 | 0 | 0 | 0.001 |  |  | 0 | [10 empty] | 0 | Sion 667 |  | AES | Group 16 | Bronze | [5 empty] | SAM 1968, vol. 2; Krause 2003, n° 4211
SAM 4212 | Ösenhalsring, tordiert | Ösenhalsring, twisted | 403 | [5 empty] | Rue de Lausanne | 4 | A2a |  |  |  | 7.2 | 1.6 | 0.35 | 1.03 | 0.28 | 0.46 | 0.024 | 0 | 0 | 0.06 | 0 |  |  | 0 | [10 empty] | 0 | Sion 667 |  | AES | Group 16 | Bronze | [5 empty] | SAM 1968, vol. 2; Krause 2003, n° 4212
SAM 4213 | Ösenhalsring, tordiert | Ösenhalsring, twisted | 403 | [5 empty] | Rue de Lausanne | 4 | A2a |  |  |  | 7.2 | 0.68 | 0.34 | 0.58 | 0.22 | 0.32 | 0.014 | 0 | 0 | 0.08 | 0.02 |  |  | 0 | [10 empty] | 0 | Sion 667 |  | AES | Group 16 | Bronze | [5 empty] | SAM 1968, vol. 2; Krause 2003, n° 4213
SAM 4214 | Ösenhalsring, gerippt | Ösenhalsring, gerippt | 403 | [5 empty] | Rue de Lausanne | 4 | A2a |  |  |  | 6.8 | 1.7 | 0.46 | 0.74 | 0.29 | 0.54 | 0.024 | 0 | 0 | 0.1 | 0.001 |  |  | 0 | [10 empty] | 0 | Sion 667 |  | AES | Group 16 | Bronze | [5 empty] | SAM 1968, vol. 2; Krause 2003, n° 4214
SAM 4215 | Ösenhalsring, bandförmig | Ösenhalsring, bandförmig | 403 | [5 empty] | Tourbillon | 3 | A1 | B 1 |  |  | 8.3 | 0 | 0.73 | 0.26 | 0.11 | 0.37 | 0 | 0 | 0 | 0 | 0 |  |  | 0 | [10 empty] | 0 | Sion 1119a |  | AES | Group 16 | Bronze | [5 empty] | SAM 1968, vol. 2; Krause 2003, n° 4215; David Elbiali 2000, card 106, ill. 121,12; fig. 24C,2 Bocks 1964, 100, fig. 26,7
SAM 4216 | Randleistenmeißel | chisel | 134 | [5 empty] | En Pagane | 4 | A2a | A2b |  |  | 10 | 0.002 | 0 | 0.002 | 0.005 | 0 | 0.0002 | 0 | 0.002 | 0 | 0 |  |  | 0 | [10 empty] | 0 | Sion 722 |  | AES | Group 1 | Bronze | [5 empty] | SAM 1968, vol. 2; Krause 2003, n° 4216; David Elbiali 2000, card 263, ill. 39,2; Bocks 1964, 100; Abels 1972, 49, fig. 24,340
SAM 4217 | Ösenhalsring | Ösenhalsring | 403 | [5 empty] | Les Places | 3 | A1 | A2a |  |  | 3.05 | 0 | 0.005 | 0.11 | 0.04 | 0.06 | 0.0005 | 0 | 0.002 | 0 | 0 |  |  | 0 | [10 empty] | 0 | Sion 739b |  | AES | Group 3 | Bronze | [5 empty] | SAM 1968, vol. 2; Krause 2003, n° 4217; David Elbiali 2000, card 264; Bocks 1964, 76, fig. 22,25
SAM 4218 | Ösenhalsring | Ösenhalsring | 403 | [5 empty] | Les Places | 3 | A1 | A2a |  |  | 3.4 | 0 | 0.002 | 0.12 | 0.03 | 0.05 | 0.0005 | 0 | 0 | 0 | 0 |  |  | 0 | [10 empty] | 0 | Sion 739a |  | AES | Group 3 | Bronze | [5 empty] | SAM 1968, vol. 2; Krause 2003, n° 4218; David Elbiali 2000, card 264; Bocks 1964, 76, fig. 22,24
SAM 4219 | Ösenhalsring, verz. | Ösenhalsring, decorated | 403 | [5 empty] | Fully | 3 | A1 | A2 |  |  | 6.6 | 0 | 0 | 0.002 | 0.07 | 0.001 | 0.0002 | 0 | 0 | 0 | 0 |  |  | 0 | [10 empty] | 0 | Sion, 3032 (2232) |  | AES | Group 1 | Bronze | [5 empty] | SAM 1968, vol. 2; Krause 2003, n° 4219; David Elbiali 2000, card 289; Bocks 1964, 83, fig. 24,4
SAM 4220 | Löffelbeil | spooned axe | 118 | [5 empty] | La Cretta | 4 | A2a | A2a |  |  | 8.4 | 0.002 | 0.002 | 0.03 | 0.03 | 0.01 | 0.0005 | 0 | 0.002 | 0 | 0.001 |  |  | 0 | [10 empty] | 0 | Sion 3018 (2218) |  | AES | Group 1 | Bronze | [5 empty] | SAM 1968, vol. 2; Krause 2003, n° 4220; David Elbiali 2000, card 286, ill. 25,3; fig. 8C,2; Bocks 1964, 91, fig. 25,14; abels 1972, 18, fig. 11,163
SAM 4221 | Löffelbeil | spooned axe | 118 | [5 empty] | La Cretta | 4 | A2a | A2b |  |  | 10 | 0.002 | 0.002 | 0.01 | 0.01 | 0 | 0.0002 | 0 | 0 | 0 | 0.001 |  |  | 0 | [10 empty] | 0 | Sion 1130 |  | AES | Group 1 | Bronze | [5 empty] | SAM 1968, vol. 2; Krause 2003, n° 4221; David Elbiali 2000, card 185, ill. 29,3; Bocks 1964, 91. fig. 25,29; Abels 1972, 23, fig. 12,183
SAM 4223 | Scheibenkopfnadel, verz. | disc-headed pin, decorated | 604 | [5 empty] | La Cretta | 3 | A1 | B 1 |  |  | 6.6 | 0 | 0.67 | 0.04 | 0.04 | 0.32 | 0.0002 | 0 | 0 | 0 | 0 |  |  | 0 | [10 empty] | 0 | Sion 2149 |  | AES | Group 11 | Bronze | [5 empty] | SAM 1968, vol. 2; Krause 2003, n° 4223; David Elbiali 2000, card 285, ill. 58,16; Bocks 1964, 91. fig. 26,24
SAM 4224 | Vollgriffdolch, Klinge | metal-hilted dagger, blade | 206 | [5 empty] | La Cretta | 3 | A1 | A2a |  |  | 10 | 0 | 0.002 | 0 | 0.002 | 0 | 0.0002 | 0 | 0 | 0 | 0 |  |  | 0 | [10 empty] | 0 | Sion 3017 (2217) |  | AES | Group 1 | Bronze | [5 empty] | SAM 1968, vol. 2; Krause 2003, n° 4224; David Elbiali 2000, card 286, ill. 6,20; fig. 8C,1; Keller-Tarnuzzer, 1940-41, SSP 32, fig. 12; Bocks 1964, 91. fig. 25,12
SAM 4225 | Vollgriffdolch, Griff | metal-hilted dagger, handle | 204 | [5 empty] | La Cretta | 3 | A1 | A2a |  |  | 9.5 | 0 | 0 | 0 | 0.005 | 0 | 0.0002 | 0 | 0 | 0 | 0.001 |  |  | 0 | [10 empty] | 0 | Sion 3017 (2217) |  | AES | Group 1 | Bronze | [5 empty] | SAM 1968, vol. 2; Krause 2003, n° 4225; David Elbiali 2000, card 286, ill. 6,20; fig. 8C,1; Keller-Tarnuzzer, 1940-41, SSP 32, fig. 12; Bocks 1964, 91, fig. 25,12
SAM 4226 | Disc-headed needle | Disc-headed needle | 604 | [5 empty] | Ville de Gru | 3 | A1 | A2b |  |  | 9.8 | 0 | 0.26 | 0.01 | 0.01 | 0.24 | 0 | 0 | 0 | 0 | 0.001 |  |  | 0 | [10 empty] | 0 | Sion, 3008 (2208) |  | AES | Group 11 | Bronze | [5 empty] | SAM 1968, vol. 2; Krause 2003, n° 4226; David Elbiali 2000, card 289, ill. 58,7; Bocks 1964, 83, fig. 26,62
SAM 4227 | clover needle | clover needle | 608 | [5 empty] | Ville de Gru | 3 | A1 | A2 |  |  | 10 | 0.11 | 0.01 | 0.06 | 0.03 | 0.01 | 0 | 0 | 0 | 0 | 0 |  |  | 0 | [10 empty] | 0 | Sion, 3030 (2230) |  | AES | Group 1 | Bronze |  |  |  | 2.06024±36 |  | SAM 1968, vol. 2; Krause 2003, n° 4227; David Elbiali 2000, card 289, ill. 60,1; Bocks 1964, 83, fig. 24,5; Spindler 1972-73, 45, fig. 22,2
SAM 4228 | twisted needle | twisted needle | 610 | [5 empty] | Ville de Gru | 3 | A1 | A2 |  |  | 9.7 | 0 | 0.005 | 0.06 | 0.03 | 0.001 | 0 | 0 | 0 | 0 | 0 |  |  | 0 | [10 empty] | 0 | Sion, 3031 (2231) |  | AES | Group 1 | Bronze |  |  |  | 2.06236±31 |  | SAM 1968, vol. 2; Krause 2003, n° 4228; David Elbiali 2000, card 289, ill. 65,4; Bocks 1964, 83, fig. 6,57
SAM 4229 | Ösenhalsring, bandförmig | Ösenhalsring, bandförmig | 403 | [5 empty] | Ville de Gru | 3 | A1 | A2 |  |  | 10 | 0.14 | 0.007 | 0.03 | 0.03 | 0.005 | 0.0005 | 0 | 0.002 | 0 | 0.03 |  |  | 0 | [10 empty] | 0 | Sion, 3010 (2210) |  | AES | Group 1 | Bronze | [5 empty] | SAM 1968, vol. 2; Krause 2003, n° 4229; David Elbiali 2000, card 289; ill. 16-18; Bocks 1964, 83, fig. 26,58-61
SAM 4230 | Ösenhalsring, bandförmig | Ösenhalsring, bandförmig | 403 | [5 empty] | Ville de Gru | 3 | A1 | A2 |  |  | 10 | 0.002 | 0.08 | 0.86 | 0.06 | 0.05 | 0.0005 | 0 | 0 | 0 | 0.02 |  |  | 0 | [10 empty] | 0 | Sion, 3011 (2211) |  | AES | Group 3 | Bronze |  |  |  | 2.08302±34 |  | SAM 1968, vol. 2; Krause 2003, n° 4230; David Elbiali 2000, card 289; ill. 16-18; Bocks 1964, 83, fig. 26,58-61
SAM 4231 | Ösenhalsring, bandförmig | Ösenhalsring, bandförmig | 403 | [5 empty] | Ville de Gru | 3 | A1 | A2 |  |  | 10 | 0.002 | 0.02 | 0.81 | 0.04 | 0.01 | 0.001 | 0 | 0 | 0 | 0.02 |  |  | 0 | [10 empty] | 0 | Sion, 3012 (2212) |  | AES | Group 3 | Bronze |  |  |  | 2.08181±48 |  | SAM 1968, vol. 2; Krause 2003, n° 4231; David Elbiali 2000, card 289; ill. 16-18; Bocks 1964, 83, fig. 26,58-61
SAM 4232 | Ösenhalsring, bandförmig | Ösenhalsring, bandförmig | 403 | [5 empty] | Ville de Gru | 3 | A1 | A2 |  |  | 9.8 | 0.076 | 0.006 | 0.03 | 0.024 | 0.01 | 0.001 | 0 | 0.002 | 0 | 0.03 |  |  | 0 | [10 empty] | 0 | Sion, 3013 (2213) |  | AES | Group 1 | Bronze | [5 empty] | SAM 1968, vol. 2; Krause 2003, n° 4232; David Elbiali 2000, card 289; ill. 16-18; Bocks 1964, 83, fig. 26,58-61
SAM 4238 | lunulae | lunulae | 512 | [5 empty] | Les Places | 3 | A1 | A1 |  |  | 3.9 | 0.41 | 0 | 0.004 | 0.005 | 0.002 | 0.0002 | 0 | 0 | 0 | 0.001 |  |  | 0 | [10 empty] | 0 | Sion 740e |  | AES | Group 1 | Bronze | 38.592±21 | 15.653±8 | 18.732±8 |  |  | SAM 1968, vol. 2; Krause 2003, n° 4238; Cattin et al 2011, tab. 3; David Elbiali 2000, card 264, ill. 125,9; Bocks 1964, 76, fig. 22,8
SAM 4239 | lunulae | lunulae | 512 | [5 empty] | Les Places | 3 | A1 | A1 |  |  | 2.2 | 0.09 | 0.007 | 0.31 | 0.12 | 0.11 | 0.0005 | 0 | 0.002 | 0 | 0.001 |  |  | 0 | [10 empty] | 0 | Sion 740g |  | AES | Group 13 | Bronze | 38.707±21 | 15.649±10 | 18.771±9 |  |  | SAM 1968, vol. 2; Krause 2003, n° 4239; Cattin et al 2011, tab. 3; David Elbiali 2000, card 264, ill. 125,5; Bocks 1964, 76, fig. 22,8
SAM 4240 | lunulae | lunulae | 512 | [5 empty] | Les Places | 3 | A1 | A1 |  |  | 0.01 | 0 | 0 | 0.002 | 0.002 | 0 | 0 | 0 | 0.002 | 0 | 0 |  |  | 0 | [10 empty] | 0 | Sion 740? |  | AES | Group 1 | Copper | [5 empty] | SAM 1968, vol. 2; Krause 2003, n° 4240; David Elbiali 2000, card 264, ill. 125; Bocks 1964, 76, fig. 22
SAM 4241 | lunulae | lunulae | 512 | [5 empty] | Les Places | 3 | A1 | A1 |  |  | 0.01 | 0.15 | 0.005 | 0.02 | 0.002 | 0.001 | 0.0005 | 0 | 0.002 | 0 | 0.001 |  |  | 0 | [10 empty] | 0 | Sion 740d |  | AES | Group 1 | Copper | 39.066±33 | 15.700±13 | 18.755±11 |  |  | SAM 1968, vol. 2; Krause 2003, n° 4241; Cattin et al 2011, tab. 3; David Elbiali 2000, card 264, ill. 125,4; Bocks 1964, 76, fig. 22,6
SAM 4242 | lunulae | lunulae | 512 | [5 empty] | Les Places | 3 | A1 | A1 |  |  | 0 | 0.002 | 0.002 | 0.02 | 0.002 | 0.001 | 0.002 | 0 | 0.002 | 0.002 | 0.001 |  |  | 0 | [10 empty] | 0 | Sion 740h |  | AES | Group 1 | Copper | 39.055±26 | 15.702±10 | 18.760±9 |  |  | SAM 1968, vol. 2; Krause 2003, n° 4242; Cattin et al 2011, tab. 3; David Elbiali 2000, card 264, ill. 125,7; Bocks 1964, 76, fig. 22,13
SAM 4243 | Ösenhalsring, tordiert | Ösenhalsring, twisted | 403 | [5 empty] | Valais | 3 | A1 |  |  |  | 4.3 | 0.73 | 0.3 | 0.63 | 0.28 | 0.36 | 0.013 | 0 | 0 | 0.07 | 0.001 |  |  | 0 | [10 empty] | 0 | Sion, |  | AES | Group 16 | Bronze | [5 empty] | SAM 1968, vol. 2; Krause 2003, n° 4243
SAM 4244 | Ösenhalsring, gekerbt | Ösenhalsring, gekerbt | 403 | [5 empty] | Valais | 3 | A1 |  |  |  | 6.5 | 2.5 | 0.63 | 0.74 | 0.33 | 0.35 | 0.015 | 0 | 0 | 0.13 | 0.03 |  |  | 0 | [10 empty] | 0 | Sion, |  | AES | Group 16 | Bronze | [5 empty] | SAM 1968, vol. 2; Krause 2003, n° 4244
SAM 4245 | Ösenhalsring, tordiert | Ösenhalsring, twisted | 403 | [5 empty] | Valais | 3 | A1 |  |  |  | 3.25 | 0.68 | 0.4 | 0.87 | 0.2 | 0.41 | 0.019 | 0 | 0 | 0.07 | 0.001 |  |  | 0 | [10 empty] | 0 | Sion, |  | AES | Group 16 | Bronze | [5 empty] | SAM 1968, vol. 2; Krause 2003, n° 4245
SAM 4246 | Ösenhalsring, tordiert | Ösenhalsring, twisted | 403 | [5 empty] | Valais | 3 | A1 |  |  |  | 5.4 | 0.76 | 1.04 | 1.5 | 0.37 | 0.99 | 0.015 | 0 | 0 | 0.27 | 0.02 |  |  | 0 | [10 empty] | 0 | Sion, |  | AES | Group 16 | Bronze | [5 empty] | SAM 1968, vol. 2; Krause 2003, n° 4246
SAM 4247 | Rollennadel, tordiert | roll-headed pin, twisted | 610 | [5 empty] | Le Plan-Dave | 4 | A2a |  |  |  | 9.2 | 0.05 | 0.47 | 0.16 | 0.15 | 0.27 | 0.0002 | 0 | 0 | 0 | 0.02 |  |  | 0 | [10 empty] | 0 | Sion |  | AES | Group 16 | Bronze | [5 empty] | SAM 1968, vol. 2; Krause 2003, n° 4247
SAM 4250 | Löffelbeil | spooned axe | 114 | [5 empty] | En Pagane | 4 | A2a |  |  |  | 10 | 0.57 | 0.12 | 0.1 | 0.068 | 0.022 | 0.013 | 0 | 0 | 0 | 0.03 |  |  | 0 | [10 empty] | 0 | Sion 715? |  | AES | Group 6 | Bronze | [5 empty] | SAM 1968, vol. 2; Krause 2003, n° 4250
SAM 4251 | Vollgriffdolch, Knauf, Alpiner Typ | metal-hilted dagger, Knauf, Alpine type | 203 | [5 empty] | Le Roulin | 3 | A1 |  |  |  | 4.8 | 0 | 1.45 | 1.04 | 0.71 | 0.04 | 0.067 | 0 | 0 | 0 | 0 |  |  | 0 | [10 empty] | 0 | Sion 834 |  | AES | Group 12 | Bronze | [5 empty] | SAM 1968, vol. 2; Krause 2003, n° 4251
SAM 4252 | lunulae | lunulae | 411 | [5 empty] | Les Places | 3 | A1 | A2a |  |  | 2.9 | 0.04 | 0.001 | 0.15 | 0.24 | 0.19 | 0.005 | 0.0003 | 0 | 0.005 | 0.02 |  |  | 0 | [10 empty] | 0 | Sion 741 |  | AES | Group 13 | Bronze | [5 empty] | SAM 1968, vol. 2; Krause 2003, n° 4252; David Elbiali 2000, card 264, ill. 104,14; Bocks 1964, 76, fig. 22,22; Paszt 1985, 15, fig. 1,1
SAM 4253 | lunulae | lunulae | 411 | [5 empty] | Les Places | 3 | A1 | A2a |  |  | 3.05 | 0.03 | 0.17 | 0.78 | 0.47 | 0.74 | 0 | 0 | 0 | 0 | 0.02 |  |  | 0 | [10 empty] | 0 | Sion 742 |  | AES | Group 16 | Bronze | [5 empty] | SAM 1968, vol. 2; Krause 2003, n° 4253; David Elbiali 2000, card 264, ill. 104,16; Bocks 1964, 76, fig. 22,21; Paszt 1985, 15, fig. 1,3
SAM 4254 | lunulae | lunulae | 411 | [5 empty] | Les Places | 3 | A1 | A2a |  |  | 3.85 | 0 | 0 | 0.007 | 0.005 | 0.002 | 0.0005 | 0 | 0.002 | 0 | 0.02 |  |  | 0 | [10 empty] | 0 | Sion 743 |  | AES | Group 1 | Bronze | [5 empty] | SAM 1968, vol. 2; Krause 2003, n° 4254; David Elbiali 2000, card 264, ill. 104,15; Bocks 1964, 76, fig. 22,19; Paszt 1985, 15, fig. 1,2
SAM 4255 | lunulae | lunulae | 411 | [5 empty] | Les Places | 3 | A1 | A2a |  |  | 1.95 | 0.02 | 0.005 | 0.06 | 0.1 | 0.06 | 0.0005 | 0 | 0 | 0 | 0.02 |  |  | 0 | [10 empty] | 0 | Sion 744 |  | AES | Group 4 | Bronze | [5 empty] | SAM 1968, vol. 2; Krause 2003, n° 4255; David Elbiali 2000, card 264, ill. 104,17; Bocks 1964, 76, fig. 22,20; Paszt 1985, 15-16, fig. 2,6
SAM 4256 | lunulae | lunulae | 411 | [5 empty] | Les Places | 3 | A1 | A2a |  |  | 0.97 | 0.002 | 0.002 | 0.04 | 0.005 | 0.005 | 0.0005 | 0.0003 | 0 | 0 | 0.001 |  |  | 0 | [10 empty] | 0 | Sion 745 |  | AES | Group 1 | Copper | [5 empty] | SAM 1968, vol. 2; Krause 2003, n° 4256; David Elbiali 2000, card 264, ill. 104,18; Bocks 1964, 76, fig. 22,23; Paszt 1985, 16, fig. 3,13
SAM 4257 | lunulae | lunulae | 411 | [5 empty] | Riddes | 3 | A1 | A2a |  |  | 0.56 | 0 | 0.1 | 1.1 | 0.51 | 0.63 | 0 | 0 | 0 | 0 | 0 |  |  | 0 | [10 empty] | 0 | Sion 750 |  | AES | Group 16 | Fahlerz | [5 empty] | SAM 1968, vol. 2; Krause 2003, n° 4257; David Elbiali 2000, card 535, ill. 104,3; Paszt 1985, 16, fig. 2,7
SAM 4258 | lunulae | lunulae | 411 | [5 empty] | Riddes | 3 | A1 | A2a |  |  | 1.01 | 0 | 0 | 0.04 | 0.014 | 0.002 | 0.002 | 0 | 0 | 0 | 0 |  |  | 0 | [10 empty] | 0 | Sion 751 |  | AES | Group 1 | Bronze | [5 empty] | SAM 1968, vol. 2; Krause 2003, n° 4258; David Elbiali 2000, card 535, ill. 104,2; Paszt 1985, 16, fig. 2,9
SAM 4259 | lunulae | lunulae | 411 | [5 empty] | Riddes | 3 | A1 | A2a |  |  | 1.6 | 0.04 | 0 | 0.05 | 0.03 | 0.02 | 0.0005 | 0 | 0.002 | 0 | 0.02 |  |  | 0 | [10 empty] | 0 | Sion 752 |  | AES | Group 1 | Bronze | [5 empty] | SAM 1968, vol. 2; Krause 2003, n° 4259; David Elbiali 2000, card 535, ill. 104,4; Paszt 1985, 16, fig. 2,8
SAM 4261 | Spangenbarren | Spangenbarren | 704 | [5 empty] | Luitpoldpark | 4 | A2a |  |  |  | 0.01 | 0.005 | 2.35 | 0.32 | 0.32 | 2.2 | 0.011 | 0 | 0 | 0.25 | 0.001 |  |  | 0 | [10 empty] | 0 | Bonn, Inst. 54/8 |  | AES | Group 16 | Fahlerz | [5 empty] | SAM 1968, vol. 2; Krause 2003, n° 4261
SAM 4281 | Nietdolch, 1 Niet | dagger, 1 rivet | 212 | [5 empty] | Grotte du Jas Juvert | 25 | CA |  |  |  | 0.01 | 0 | 0.002 | 0.05 | 0.02 | 0 | 0.01 | 0 | 0 | 0 | 0.001 |  |  | 0 | [10 empty] | 0 | Vaucluse |  | AES | Group 1 | Copper | [5 empty] | SAM 1968, vol. 2; Krause 2003, n° 4281
SAM 4288 | Ring, klein, offen, Draht, Bruchstück | ring, small, open, wire, broken piece | 418 | [5 empty] | Grotte Maillet | 9 | II_Millennium |  |  |  | 0.01 | 0.16 | 0 | 0 | 0.005 | 0.002 | 0.0002 | 0 | 0.05 | 0 | 0.1 |  |  | 0 | [10 empty] | 0 | Cavaillon, Mus.Vaucluse | Zn++ | AES | Group 1 | Copper | [5 empty] | SAM 1968, vol. 2; Krause 2003, n° 4288
SAM 4340 | Flachbeil | flat axe | 104 | [5 empty] | Mondsee | 22 | CA |  |  |  | 0 | 0.02 | 0.59 | 0.03 | 0.066 | 0.005 | 0.024 | 0 | 0 | 0 | 0 |  |  | 0 | [10 empty] | 0 | Uni. Vienna, 6562 |  | AES | Group 2 | Arsenical copper | [5 empty] | SAM 1968, vol. 2; Krause 2003, n° 4340
SAM 4341 | Flachbeil | flat axe | 104 | [5 empty] | Mondsee | 22 | CA |  |  |  | 0 | 0 | 0.25 | 0.006 | 0.005 | 0.005 | 0.0005 | 0 | 0 | 0 | 0 |  |  | 0 | [10 empty] | 0 | Uni. Vienna, 6561 |  | AES | Group 2 | Arsenical copper | [5 empty] | SAM 1968, vol. 2; Krause 2003, n° 4341
SAM 4342 | Flachbeil | flat axe | 104 | [5 empty] | Mondsee | 22 | CA |  |  |  | 0 | 0.005 | 0.27 | 0.002 | 0.017 | 0.005 | 0.0005 | 0 | 0 | 0 | 0 |  |  | 0 | [10 empty] | 0 | Uni. Vienna, 6563 |  | AES | Group 2 | Arsenical copper | [5 empty] | SAM 1968, vol. 2; Krause 2003, n° 4342
SAM 4343 | Flachbeil | flat axe | 104 | [5 empty] | Mondsee | 22 | CA |  |  |  | 0 | 0.005 | 0.72 | 0.02 | 0.016 | 0.005 | 0.003 | 0 | 0 | 0 | 0 |  |  | 0 | [10 empty] | 0 | Uni. Vienna, 6560 |  | AES | Group 2 | Arsenical copper | [5 empty] | SAM 1968, vol. 2; Krause 2003, n° 4343
SAM 4344 | Flachbeil | flat axe | 104 | [5 empty] | Mondsee | 22 | CA |  |  |  | 0 | 0.076 | 1.35 | 0.02 | 0.005 | 0.01 | 0 | 0 | 0 | 0 | 0.001 |  |  | 0 | [10 empty] | 0 | Uni. Vienna, 6557 |  | AES | Group 2 | Arsenical copper | [5 empty] | SAM 1968, vol. 2; Krause 2003, n° 4344
SAM 4345 | Flachbeil | flat axe | 104 | 57 |  |  |  |  | Mondsee | 22 | CA |  |  |  | 0 | 0 | 0.23 | 0.02 | 0.026 | 0.005 | 0.002 | 0 | 0 | 0 | 0 |  |  | 0 | [10 empty] | 0 | Uni. Vienna, 6564 |  | AES | Group 2 | Arsenical copper | [5 empty] | SAM 1968, vol. 2; Krause 2003, n° 4345
SAM 4346 | Flachbeil | flat axe | 104 | [5 empty] | Mondsee | 22 | CA |  |  |  | 0 | 0 | 0.24 | 0.009 | 0.005 | 0 | 0.002 | 0 | 0 | 0 | 0 |  |  | 0 | [10 empty] | 0 | Uni. Vienna, 6556 |  | AES | Group 2 | Arsenical copper | [5 empty] | SAM 1968, vol. 2; Krause 2003, n° 4346
SAM 4347 | Flachbeil | flat axe | 104 | 200 |  |  |  |  | Mondsee | 22 | CA |  |  |  | 0 | 0 | 0.35 | 0.002 | 0.005 | 0.005 | 0.001 | 0 | 0 | 0 | 0 |  |  | 0 | [10 empty] | 0 | Linz A 8087 |  | AES | Group 2 | Arsenical copper | [5 empty] | SAM 1968, vol. 2; Krause 2003, n° 4347; Kienlin 2008; Reitinger 1968, 428ff.; Mayer 1977, 54 Nr. 137
SAM 4348 | Flachbeil | flat axe | 104 | 115 |  |  |  |  | Mondsee | 22 | CA |  |  |  | 0 | 0 | 0.16 | 0.02 | 0.17 | 0.01 | 0.004 | 0 | 0 | 0 | 0 |  |  | 0 | [10 empty] | 0 | Uni. Vienna, 6558 |  | AES | Group 9 | Fahlerz | [5 empty] | SAM 1968, vol. 2; Krause 2003, n° 4348
SAM 4349 | Flachbeil | flat axe | 104 | 160 |  |  |  |  | Mondsee | 22 | CA |  |  |  | 0 | 0.002 | 1.07 | 0.02 | 0.038 | 0.005 | 0.003 | 0 | 0 | 0 | 0 |  |  | 0 | [10 empty] | 0 | Uni. Vienna, 6566 |  | AES | Group 2 | Arsenical copper | [5 empty] | SAM 1968, vol. 2; Krause 2003, n° 4349
SAM 4350 | Flachbeil | flat axe | 112 | [5 empty] | Mondsee | 22 | CA |  |  |  | 0 | 0.005 | 1.15 | 0.03 | 0.005 | 0.02 | 0.003 | 0 | 0 | 0 | 0 |  |  | 0 | [10 empty] | 0 | Vienna, 6555 |  | AES | Group 2 | Arsenical copper | [5 empty] | SAM 1968, vol. 2; Krause 2003, n° 4350
SAM 4351 | Flachbeil | flat axe | 105 | [5 empty] | Mondsee | 22 | CA |  |  |  | 0 | 0.09 | 2.55 | 0.06 | 0.01 | 0.01 | 0 | 0 | 0 | 0 | 0 |  |  | 0 | [10 empty] | 0 | Uni. Vienna, 6559 |  | AES | Group 2 | Arsenical copper | [5 empty] | SAM 1968, vol. 2; Krause 2003, n° 4351
SAM 4354 | Ösenringbarren | Ösenringbarren | 702 | [5 empty] | Kilb | 3 | A1 |  |  |  | 0 | 0 | 1.55 | 1.55 | 0.53 | 0 | 0.1 | 0 | 0 | 0 | 0 |  |  | 0 | [10 empty] | 0 | Wien, NÖ LM 1016 |  | AES | Group 12 | Fahlerz | [5 empty] | SAM 1968, vol. 2; Krause 2003, n° 4354
SAM 4355 | Ösenringbarren | Ösenringbarren | 702 | [5 empty] | Kilb | 3 | A1 |  |  |  | 0 | 0 | 1.75 | 1.55 | 0.7 | 0.002 | 0.088 | 0 | 0 | 0 | 0 |  |  | 0 | [10 empty] | 0 | Wien, NÖ LM 1011 |  | AES | Group 12 | Fahlerz | [5 empty] | SAM 1968, vol. 2; Krause 2003, n° 4355
SAM 4356 | Ösenringbarren | Ösenringbarren | 702 | [5 empty] | Kilb | 3 | A1 |  |  |  | 0 | 0 | 2 | 1.85 | 0.54 | 0.02 | 0.11 | 0 | 0 | 0 | 0 |  |  | 0 | [10 empty] | 0 | Wien, NÖ LM 1005. . |  | AES | Group 12 | Fahlerz | [5 empty] | SAM 1968, vol. 2; Krause 2003, n° 4356
SAM 4357 | Ösenringbarren | Ösenringbarren | 702 | [5 empty] | Kilb | 3 | A1 |  |  |  | 0 | 0 | 1.85 | 1.6 | 0.67 | 0.005 | 0.085 | 0 | 0 | 0 | 0 |  |  | 0 | [10 empty] | 0 | Wien, NÖ LM ? |  | AES | Group 12 | Fahlerz | [5 empty] | SAM 1968, vol. 2; Krause 2003, n° 4357
SAM 4358 | Ösenringbarren | Ösenringbarren | 702 | [5 empty] | Kilb | 3 | A1 |  |  |  | 0 | 0 | 1.05 | 1.42 | 0.68 | 0.005 | 0.054 | 0 | 0 | 0 | 0 |  |  | 0 | [10 empty] | 0 | Wien, NÖ LM 1033? |  | AES | Group 12 | Fahlerz | [5 empty] | SAM 1968, vol. 2; Krause 2003, n° 4358
SAM 4359 | Ösenringbarren | Ösenringbarren | 702 | [5 empty] | Kilb | 3 | A1 |  |  |  | 0 | 0 | 1.55 | 2.15 | 0.96 | 0.002 | 0.083 | 0 | 0 | 0 | 0 |  |  | 0 | [10 empty] | 0 | Wien, NÖ LM 1036 |  | AES | Group 12 | Fahlerz | [5 empty] | SAM 1968, vol. 2; Krause 2003, n° 4359
SAM 4360 | Ösenringbarren | Ösenringbarren | 702 | [5 empty] | Kilb | 3 | A1 |  |  |  | 0 | 0 | 1.6 | 1.65 | 0.69 | 0.002 | 0.055 | 0 | 0 | 0 | 0 |  |  | 0 | [10 empty] | 0 | Wien, NÖ LM 1042 |  | AES | Group 12 | Fahlerz | [5 empty] | SAM 1968, vol. 2; Krause 2003, n° 4360
SAM 4361 | Ösenringbarren | Ösenringbarren | 702 | [5 empty] | Kilb | 3 | A1 |  |  |  | 0 | 0 | 1.5 | 1.3 | 0.64 | 0 | 0.073 | 0 | 0 | 0 | 0 |  |  | 0 | [10 empty] | 0 | Wien, NÖ LM 1019 |  | AES | Group 12 | Fahlerz | [5 empty] | SAM 1968, vol. 2; Krause 2003, n° 4361
SAM 4362 | Ösenringbarren | Ösenringbarren | 702 | [5 empty] | Kilb | 3 | A1 |  |  |  | 0 | 0 | 1.75 | 1.9 | 0.66 | 0 | 0.092 | 0 | 0 | 0 | 0 |  |  | 0 | [10 empty] | 0 | Wien, NÖ LM 1014 |  | AES | Group 12 | Fahlerz | [5 empty] | SAM 1968, vol. 2; Krause 2003, n° 4362
SAM 4363 | Ösenringbarren | Ösenringbarren | 702 | [5 empty] | Kilb | 3 | A1 |  |  |  | 0 | 0 | 1.4 | 1.4 | 0.53 | 0.005 | 0.039 | 0 | 0 | 0 | 0 |  |  | 0 | [10 empty] | 0 | Wien, NÖ LM 1043 |  | AES | Group 12 | Fahlerz | [5 empty] | SAM 1968, vol. 2; Krause 2003, n° 4363
SAM 4364 | Ösenringbarren | Ösenringbarren | 702 | [5 empty] | Kilb | 3 | A1 |  |  |  | 0 | 0 | 1.65 | 1.2 | 0.78 | 0.002 | 0.047 | 0 | 0 | 0 | 0 |  |  | 0 | [10 empty] | 0 | Wien, NÖ LM 1027 |  | AES | Group 12 | Fahlerz | [5 empty] | SAM 1968, vol. 2; Krause 2003, n° 4364
SAM 4365 | Ösenringbarren | Ösenringbarren | 702 | [5 empty] | Kilb | 3 | A1 |  |  |  | 0 | 0 | 1.5 | 1.35 | 0.83 | 0.005 | 0.057 | 0 | 0 | 0 | 0 |  |  | 0 | [10 empty] | 0 | Wien, NÖ LM 1024 |  | AES | Group 12 | Fahlerz | [5 empty] | SAM 1968, vol. 2; Krause 2003, n° 4365
SAM 4366 | Ösenringbarren | Ösenringbarren | 702 | [5 empty] | Kilb | 3 | A1 |  |  |  | 0 | 0 | 1.4 | 1.6 | 0.58 | 0.005 | 0.047 | 0 | 0 | 0 | 0 |  |  | 0 | [10 empty] | 0 | Wien, NÖ LM 1007 |  | AES | Group 12 | Fahlerz | [5 empty] | SAM 1968, vol. 2; Krause 2003, n° 4366
SAM 4367 | Ösenringbarren | Ösenringbarren | 702 | [5 empty] | Kilb | 3 | A1 |  |  |  | 0 | 0 | 1.95 | 1.45 | 0.86 | 0 | 0.087 | 0 | 0 | 0 | 0 |  |  | 0 | [10 empty] | 0 | Wien, NÖ LM ? |  | AES | Group 12 | Fahlerz | [5 empty] | SAM 1968, vol. 2; Krause 2003, n° 4367
SAM 4368 | Ösenringbarren | Ösenringbarren | 702 | [5 empty] | Kilb | 3 | A1 |  |  |  | 0 | 0 | 1.65 | 1.75 | 0.65 | 0.005 | 0.051 | 0 | 0 | 0 | 0 |  |  | 0 | [10 empty] | 0 | Wien, NÖ LM 1012 |  | AES | Group 12 | Fahlerz | [5 empty] | SAM 1968, vol. 2; Krause 2003, n° 4368
SAM 4369 | Ösenringbarren | Ösenringbarren | 702 | [5 empty] | Kilb | 3 | A1 |  |  |  | 0 | 0 | 1.55 | 1.13 | 0.78 | 0.002 | 0.069 | 0 | 0 | 0 | 0 |  |  | 0 | [10 empty] | 0 | Wien, NÖ LM 994 |  | AES | Group 12 | Fahlerz | [5 empty] | SAM 1968, vol. 2; Krause 2003, n° 4369
SAM 4370 | Ösenringbarren | Ösenringbarren | 702 | [5 empty] | Kilb | 3 | A1 |  |  |  | 0 | 0 | 1.75 | 1.7 | 0.78 | 0.005 | 0.053 | 0 | 0 | 0 | 0 |  |  | 0 | [10 empty] | 0 | Wien, NÖ LM 1039 |  | AES | Group 12 | Fahlerz | [5 empty] | SAM 1968, vol. 2; Krause 2003, n° 4370
SAM 4371 | Ösenringbarren | Ösenringbarren | 702 | [5 empty] | Kilb | 3 | A1 |  |  |  | 0 | 0 | 1.4 | 2.02 | 0.82 | 0.002 | 0.06 | 0 | 0 | 0 | 0 |  |  | 0 | [10 empty] | 0 | Wien, NÖ LM 996 |  | AES | Group 12 | Fahlerz | [5 empty] | SAM 1968, vol. 2; Krause 2003, n° 4371
SAM 4372 | Ösenringbarren | Ösenringbarren | 702 | [5 empty] | Kilb | 3 | A1 |  |  |  | 0 | 0 | 1.55 | 1.62 | 0.68 | 0.002 | 0.069 | 0 | 0 | 0 | 0 |  |  | 0 | [10 empty] | 0 | Wien, NÖ LM 1015 |  | AES | Group 12 | Fahlerz | [5 empty] | SAM 1968, vol. 2; Krause 2003, n° 4372
SAM 4373 | Ösenringbarren | Ösenringbarren | 702 | [5 empty] | Kilb | 3 | A1 |  |  |  | 0 | 0 | 1.53 | 1.75 | 0.61 | 0.01 | 0.063 | 0 | 0 | 0 | 0 |  |  | 0 | [10 empty] | 0 | Wien, NÖ LM 1023 |  | AES | Group 12 | Fahlerz | [5 empty] | SAM 1968, vol. 2; Krause 2003, n° 4373
SAM 4374 | Ösenringbarren | Ösenringbarren | 702 | [5 empty] | Kilb | 3 | A1 |  |  |  | 0 | 0 | 1.45 | 1.6 | 0.6 | 0.005 | 0.062 | 0 | 0 | 0 | 0 |  |  | 0 | [10 empty] | 0 | Wien, NÖ LM 1034 |  | AES | Group 12 | Fahlerz | [5 empty] | SAM 1968, vol. 2; Krause 2003, n° 4374
SAM 4375 | Ösenringbarren | Ösenringbarren | 702 | [5 empty] | Kilb | 3 | A1 |  |  |  | 0 | 0 | 1.85 | 1.7 | 0.68 | 0 | 0.06 | 0 | 0 | 0 | 0 |  |  | 0 | [10 empty] | 0 | Wien, NÖ LM ? |  | AES | Group 12 | Fahlerz | [5 empty] | SAM 1968, vol. 2; Krause 2003, n° 4375
SAM 4376 | Ösenringbarren | Ösenringbarren | 702 | [5 empty] | Kilb | 3 | A1 |  |  |  | 0 | 0 | 1.13 | 1.62 | 0.49 | 0.002 | 0.083 | 0 | 0 | 0 | 0.001 |  |  | 0 | [10 empty] | 0 | Wien, NÖ LM ? |  | AES | Group 12 | Fahlerz | [5 empty] | SAM 1968, vol. 2; Krause 2003, n° 4376
SAM 4377 | Ösenringbarren | Ösenringbarren | 702 | [5 empty] | Kilb | 3 | A1 |  |  |  | 0 | 0 | 1.95 | 1.8 | 0.51 | 0.002 | 0.06 | 0 | 0 | 0 | 0 |  |  | 0 | [10 empty] | 0 | Wien, NÖ LM 1044 |  | AES | Group 12 | Fahlerz | [5 empty] | SAM 1968, vol. 2; Krause 2003, n° 4377
SAM 4378 | Ösenringbarren | Ösenringbarren | 702 | [5 empty] | Kilb | 3 | A1 |  |  |  | 0 | 0.03 | 1.43 | 1.5 | 0.45 | 0.002 | 0.075 | 0 | 0 | 0 | 0 |  |  | 0 | [10 empty] | 0 | Wien, NÖ LM ? |  | AES | Group 12 | Fahlerz | [5 empty] | SAM 1968, vol. 2; Krause 2003, n° 4378
SAM 4379 | Ösenringbarren | Ösenringbarren | 702 | [5 empty] | Kilb | 3 | A1 |  |  |  | 0 | 0 | 1.75 | 1.67 | 0.66 | 0.002 | 0.072 | 0 | 0 | 0 | 0 |  |  | 0 | [10 empty] | 0 | Wien, NÖ LM ? |  | AES | Group 12 | Fahlerz | [5 empty] | SAM 1968, vol. 2; Krause 2003, n° 4379
SAM 4380 | Ösenringbarren | Ösenringbarren | 702 | [5 empty] | Kilb | 3 | A1 |  |  |  | 0 | 0 | 1.27 | 1.6 | 0.58 | 0.002 | 0.098 | 0 | 0 | 0 | 0 |  |  | 0 | [10 empty] | 0 | Wien, NÖ LM ? |  | AES | Group 12 | Fahlerz | [5 empty] | SAM 1968, vol. 2; Krause 2003, n° 4380
SAM 4381 | Ösenringbarren | Ösenringbarren | 702 | [5 empty] | Kilb | 3 | A1 |  |  |  | 0 | 0 | 1.45 | 1.45 | 0.49 | 0.002 | 0.065 | 0 | 0 | 0 | 0 |  |  | 0 | [10 empty] | 0 | Wien, NÖ LM 1022 |  | AES | Group 12 | Fahlerz | [5 empty] | SAM 1968, vol. 2; Krause 2003, n° 4381
SAM 4382 | Ösenringbarren | Ösenringbarren | 702 | [5 empty] | Kilb | 3 | A1 |  |  |  | 0 | 0 | 1.5 | 1.4 | 0.64 | 0 | 0.11 | 0 | 0 | 0 | 0 |  |  | 0 | [10 empty] | 0 | Wien, NÖ LM 1018 |  | AES | Group 12 | Fahlerz | [5 empty] | SAM 1968, vol. 2; Krause 2003, n° 4382
SAM 4383 | Ösenringbarren | Ösenringbarren | 702 | [5 empty] | Kilb | 3 | A1 |  |  |  | 0 | 0 | 1.75 | 1.5 | 0.78 | 0.002 | 0.09 | 0 | 0 | 0 | 0 |  |  | 0 | [10 empty] | 0 | Wien, NÖ LM 991 |  | AES | Group 12 | Fahlerz | [5 empty] | SAM 1968, vol. 2; Krause 2003, n° 4383
SAM 4384 | Ösenringbarren | Ösenringbarren | 702 | [5 empty] | Kilb | 3 | A1 |  |  |  | 0 | 0 | 1.13 | 1.8 | 0.5 | 0.01 | 0.064 | 0 | 0 | 0 | 0 |  |  | 0 | [10 empty] | 0 | Wien, NÖ LM 1003 |  | AES | Group 12 | Fahlerz | [5 empty] | SAM 1968, vol. 2; Krause 2003, n° 4384
SAM 4385 | Ösenringbarren | Ösenringbarren | 702 | [5 empty] | Kilb | 3 | A1 |  |  |  | 0 | 0 | 1.7 | 1.7 | 0.82 | 0 | 0.1 | 0 | 0 | 0 | 0 |  |  | 0 | [10 empty] | 0 | Wien, NÖ LM ? |  | AES | Group 12 | Fahlerz | [5 empty] | SAM 1968, vol. 2; Krause 2003, n° 4385
SAM 4386 | Ösenringbarren | Ösenringbarren | 702 | [5 empty] | Kilb | 3 | A1 |  |  |  | 0 | 0 | 1.13 | 1.35 | 0.5 | 0.005 | 0.046 | 0 | 0 | 0 | 0 |  |  | 0 | [10 empty] | 0 | Wien, NÖ LM 1047 |  | AES | Group 12 | Fahlerz | [5 empty] | SAM 1968, vol. 2; Krause 2003, n° 4386
SAM 4387 | Ösenringbarren | Ösenringbarren | 702 | [5 empty] | Kilb | 3 | A1 |  |  |  | 0 | 0 | 1.7 | 1.8 | 0.54 | 0 | 0.05 | 0 | 0 | 0 | 0 |  |  | 0 | [10 empty] | 0 | Wien, NÖ LM ? |  | AES | Group 12 | Fahlerz | [5 empty] | SAM 1968, vol. 2; Krause 2003, n° 4387
SAM 4388 | Ösenringbarren | Ösenringbarren | 702 | [5 empty] | Kilb | 3 | A1 |  |  |  | 0 | 0 | 1.55 | 1.65 | 0.8 | 0 | 0.052 | 0 | 0 | 0 | 0 |  |  | 0 | [10 empty] | 0 | Wien, NÖ LM 1035 |  | AES | Group 12 | Fahlerz | [5 empty] | SAM 1968, vol. 2; Krause 2003, n° 4388
SAM 4389 | Ösenringbarren | Ösenringbarren | 702 | [5 empty] | Kilb | 3 | A1 |  |  |  | 0 | 0 | 1.6 | 1.25 | 0.68 | 0.005 | 0.048 | 0 | 0 | 0 | 0 |  |  | 0 | [10 empty] | 0 | Wien, NÖ LM 1025 |  | AES | Group 12 | Fahlerz | [5 empty] | SAM 1968, vol. 2; Krause 2003, n° 4389
SAM 439 | Ösenringbarren | Ösenringbarren | 702 | [5 empty] | Unterwössen II | 3 | A1 |  |  |  | 0.01 | 0 | 0.03 | 0.02 | 0.02 | 0.01 | 0.0002 | 0 | 0 | 0 | 0.07 |  |  | 0 | [10 empty] | 0 | München, Stslg. H.V. 36 | Ag<0.04 | AES | Group 1 | Copper | [5 empty] | SAM 1960; Krause 2003, n° 439
SAM 4390 | Ösenringbarren | Ösenringbarren | 702 | [5 empty] | Kilb | 3 | A1 |  |  |  | 0 | 0 | 2.05 | 1.6 | 0.85 | 0 | 0.12 | 0 | 0 | 0 | 0 |  |  | 0 | [10 empty] | 0 | Wien, NÖ LM ? |  | AES | Group 12 | Fahlerz | [5 empty] | SAM 1968, vol. 2; Krause 2003, n° 4390
SAM 4391 | Ösenringbarren | Ösenringbarren | 702 | [5 empty] | Kilb | 3 | A1 |  |  |  | 0 | 0 | 1.8 | 1.85 | 0.82 | 0 | 0.12 | 0 | 0 | 0 | 0 |  |  | 0 | [10 empty] | 0 | Wien, NÖ LM 1038 |  | AES | Group 12 | Fahlerz | [5 empty] | SAM 1968, vol. 2; Krause 2003, n° 4391
SAM 4392 | Ösenringbarren | Ösenringbarren | 702 | [5 empty] | Kilb | 3 | A1 |  |  |  | 0 | 0 | 1.7 | 1.65 | 0.64 | 0.005 | 0.083 | 0 | 0 | 0 | 0 |  |  | 0 | [10 empty] | 0 | Wien, NÖ LM 88 2 |  | AES | Group 12 | Fahlerz | [5 empty] | SAM 1968, vol. 2; Krause 2003, n° 4392
SAM 4393 | Ösenringbarren | Ösenringbarren | 702 | [5 empty] | Kilb | 3 | A1 |  |  |  | 0 | 0 | 1.16 | 1.3 | 0.48 | 0.01 | 0.035 | 0 | 0 | 0 | 0 |  |  | 0 | [10 empty] | 0 | Wien, NÖ LM 1037 |  | AES | Group 12 | Fahlerz | [5 empty] | SAM 1968, vol. 2; Krause 2003, n° 4393
SAM 4394 | Ösenringbarren | Ösenringbarren | 702 | [5 empty] | Kilb | 3 | A1 |  |  |  | 0 | 0 | 1.95 | 1.8 | 0.68 | 0.005 | 0.05 | 0 | 0 | 0 | 0 |  |  | 0 | [10 empty] | 0 | Wien, NÖ LM 1032 |  | AES | Group 12 | Fahlerz | [5 empty] | SAM 1968, vol. 2; Krause 2003, n° 4394
SAM 4395 | Ösenringbarren | Ösenringbarren | 702 | [5 empty] | Kilb | 3 | A1 |  |  |  | 0 | 0 | 1.8 | 1.25 | 0.76 | 0.002 | 0.072 | 0 | 0 | 0 | 0 |  |  | 0 | [10 empty] | 0 | Wien, NÖ LM 1041? |  | AES | Group 12 | Fahlerz | [5 empty] | SAM 1968, vol. 2; Krause 2003, n° 4395
SAM 4396 | Ösenringbarren | Ösenringbarren | 702 | [5 empty] | Kilb | 3 | A1 |  |  |  | 0 | 0 | 1.7 | 1.5 | 0.73 | 0 | 0.053 | 0 | 0 | 0 | 0 |  |  | 0 | [10 empty] | 0 | Wien, NÖ LM 1002 |  | AES | Group 12 | Fahlerz | [5 empty] | SAM 1968, vol. 2; Krause 2003, n° 4396
SAM 4397 | Ösenringbarren | Ösenringbarren | 702 | [5 empty] | Kilb | 3 | A1 |  |  |  | 0 | 0 | 1.3 | 2 | 0.78 | 0.002 | 0.06 | 0 | 0 | 0 | 0 |  |  | 0 | [10 empty] | 0 | Wien, NÖ LM 1009 |  | AES | Group 12 | Fahlerz | [5 empty] | SAM 1968, vol. 2; Krause 2003, n° 4397
SAM 4398 | Ösenringbarren | Ösenringbarren | 702 | [5 empty] | Kilb | 3 | A1 |  |  |  | 0 | 0 | 1.85 | 1.8 | 1.4 | 0.005 | 0.09 | 0 | 0 | 0 | 0 |  |  | 0 | [10 empty] | 0 | Wien, NÖ LM 1000 |  | AES | Group 12 | Fahlerz | [5 empty] | SAM 1968, vol. 2; Krause 2003, n° 4398
SAM 4399 | Ösenringbarren | Ösenringbarren | 702 | [5 empty] | Kilb | 3 | A1 |  |  |  | 0 | 0 | 1.6 | 1.52 | 1.02 | 0 | 0.16 | 0 | 0 | 0 | 0 |  |  | 0 | [10 empty] | 0 | Wien, NÖ LM 995 |  | AES | Group 12 | Fahlerz | [5 empty] | SAM 1968, vol. 2; Krause 2003, n° 4399
SAM 4400 | Ösenringbarren | Ösenringbarren | 702 | [5 empty] | Kilb | 3 | A1 |  |  |  | 0 | 0 | 1.48 | 1.55 | 0.4 | 0.002 | 0.064 | 0.0002 | 0 | 0 | 0 |  |  | 0 | [10 empty] | 0 | Wien, NÖ LM 1006 |  | AES | Group 12 | Fahlerz | [5 empty] | SAM 1968, vol. 2; Krause 2003, n° 4400
SAM 4401 | Ösenringbarren | Ösenringbarren | 702 | [5 empty] | Kilb | 3 | A1 |  |  |  | 0 | 0.005 | 1.5 | 1.55 | 0.43 | 0.005 | 0.094 | 0.0002 | 0 | 0 | 0.001 |  |  | 0 | [10 empty] | 0 | Wien, NÖ LM 1028 |  | AES | Group 12 | Fahlerz | [5 empty] | SAM 1968, vol. 2; Krause 2003, n° 4401
SAM 4402 | Ösenringbarren | Ösenringbarren | 702 | [5 empty] | Kilb | 3 | A1 |  |  |  | 0 | 0.005 | 1.6 | 2.4 | 0.7 | 0.005 | 0.09 | 0 | 0 | 0 | 0 |  |  | 0 | [10 empty] | 0 | Wien, NÖ LM ? |  | AES | Group 12 | Fahlerz | [5 empty] | SAM 1968, vol. 2; Krause 2003, n° 4402
SAM 4403 | Ösenringbarren | Ösenringbarren | 702 | [5 empty] | Kilb | 3 | A1 |  |  |  | 0 | 0.002 | 1.55 | 2 | 0.5 | 0.005 | 0.05 | 0 | 0 | 0 | 0 |  |  | 0 | [10 empty] | 0 | Wien, NÖ LM 1005 |  | AES | Group 12 | Fahlerz | [5 empty] | SAM 1968, vol. 2; Krause 2003, n° 4403
SAM 4404 | Ösenringbarren | Ösenringbarren | 702 | [5 empty] | Kilb | 3 | A1 |  |  |  | 0 | 0 | 1.4 | 1.75 | 0.64 | 0 | 0.077 | 0 | 0 | 0 | 0 |  |  | 0 | [10 empty] | 0 | Wien, NÖ LM 1021 |  | AES | Group 12 | Fahlerz | [5 empty] | SAM 1968, vol. 2; Krause 2003, n° 4404
SAM 4405 | Ösenringbarren | Ösenringbarren | 702 | [5 empty] | Kilb | 3 | A1 |  |  |  | 0 | 0 | 1.35 | 1.65 | 0.71 | 0.005 | 0.054 | 0 | 0 | 0 | 0 |  |  | 0 | [10 empty] | 0 | Wien, NÖ LM 1020 |  | AES | Group 12 | Fahlerz | [5 empty] | SAM 1968, vol. 2; Krause 2003, n° 4405
SAM 4406 | Ösenringbarren | Ösenringbarren | 702 | [5 empty] | Kilb | 3 | A1 |  |  |  | 0 | 0 | 1.7 | 1.5 | 0.66 | 0.005 | 0.056 | 0 | 0 | 0 | 0 |  |  | 0 | [10 empty] | 0 | Wien, NÖ LM 1046 |  | AES | Group 12 | Fahlerz | [5 empty] | SAM 1968, vol. 2; Krause 2003, n° 4406
SAM 4407 | Ösenringbarren | Ösenringbarren | 702 | [5 empty] | Kilb | 3 | A1 |  |  |  | 0 | 0 | 0.97 | 2 | 0.52 | 0 | 0.074 | 0 | 0 | 0 | 0 |  |  | 0 | [10 empty] | 0 | Wien, NÖ LM 1028 |  | AES | Group 12 | Fahlerz | [5 empty] | SAM 1968, vol. 2; Krause 2003, n° 4407
SAM 4408 | Ösenringbarren | Ösenringbarren | 702 | [5 empty] | Kilb | 3 | A1 |  |  |  | 0 | 0 | 1.62 | 1.55 | 0.51 | 0.005 | 0.064 | 0 | 0 | 0 | 0 |  |  | 0 | [10 empty] | 0 | Wien, NÖ LM ? |  | AES | Group 12 | Fahlerz | [5 empty] | SAM 1968, vol. 2; Krause 2003, n° 4408
SAM 4409 | Ösenringbarren | Ösenringbarren | 702 | [5 empty] | Kilb | 3 | A1 |  |  |  | 0 | 0 | 1.6 | 1.57 | 0.64 | 0.005 | 0.075 | 0 | 0 | 0 | 0 |  |  | 0 | [10 empty] | 0 | Wien, NÖ LM 1006 |  | AES | Group 12 | Fahlerz | [5 empty] | SAM 1968, vol. 2; Krause 2003, n° 4409
SAM 4410 | Ösenringbarren | Ösenringbarren | 702 | [5 empty] | Kilb | 3 | A1 |  |  |  | 0 | 0 | 1.67 | 1.65 | 0.62 | 0.005 | 0.059 | 0 | 0 | 0 | 0 |  |  | 0 | [10 empty] | 0 | Wien, NÖ LM 1001 |  | AES | Group 12 | Fahlerz | [5 empty] | SAM 1968, vol. 2; Krause 2003, n° 4410
SAM 4422 | Noppenring, groß | bumped ring, big | 413 | [5 empty] | Schafflerbreiten | 3 | A1 |  |  |  | 0 | 0 | 0.96 | 0.59 | 0.8 | 0.002 | 0.004 | 0 | 0 | 0 | 0.001 |  |  | 0 | [10 empty] | 0 | Wien, NÖ LM 2725b |  | AES | Group 12 | Fahlerz | [5 empty] | SAM 1968, vol. 2; Krause 2003, n° 4422
SAM 4432 | Randleistenbeil | flanged axe | 112 | [5 empty] | Petzenkirchen | 3 | A1 |  |  |  | 6.1 | 0 | 0.27 | 0.04 | 0.005 | 0.49 | 0.0002 | 0 | 0 | 0 | 0.001 |  |  | 0 | [10 empty] | 0 | Wien, NÖ LM 8343 |  | AES | Group 11 | Bronze | [5 empty] | SAM 1968, vol. 2; Krause 2003, n° 4432
SAM 4434 | Ring, klein | ring, small | 418 | [5 empty] | Oberwölbling | 3 | A1 |  |  |  | 15 | 0 | 0.07 | 0.13 | 0.08 | 0.06 | 0.003 | 0 | 0 | 0 | 0.02 |  |  | 0 | [10 empty] | 0 | Wien, NÖ LM 7517 |  | AES | Group 3 | Bronze | [5 empty] | SAM 1968, vol. 2; Krause 2003, n° 4434
SAM 4435 | Spiralröllchen, fragm. | spiral, fragm. | 417 | [5 empty] | Oberwölbling | 3 | A1 |  |  |  | 10 | 0 | 0.05 | 0.002 | 0.005 | 0.1 | 0.0002 | 0 | 0 | 0 | 0 |  |  | 0 | [10 empty] | 0 | Wien, NÖ LM 7517 |  | AES | Group 5 | Bronze | [5 empty] | SAM 1968, vol. 2; Krause 2003, n° 4435
SAM 4436 | Spiralröllchen | oar headed pin | 611 | [5 empty] | Gollnsdorf | 3 | A1 |  |  |  | 0 | 0 | 1.6 | 1.4 | 0.56 | 0 | 0.073 | 0 | 0 | 0 | 0 |  |  | 0 | [10 empty] | 0 | Wien, NÖ LM 11079/1 |  | AES | Group 12 | Fahlerz | [5 empty] | SAM 1968, vol. 2; Krause 2003, n° 4436
SAM 4437 | Scheibenkopfnadel, verz. | disc-headed pin, decorated | 604 | [5 empty] | Wildungsmauer | 3 | A1 |  |  |  | 0.14 | 0.05 | 0.57 | 0.94 | 0.41 | 0.88 | 0 | 0.0002 | 0 | 0.03 | 0 |  |  | 0 | [10 empty] | 0 | Wien, NÖ LM 3103 |  | AES | Group 16 | Fahlerz | [5 empty] | SAM 1968, vol. 2; Krause 2003, n° 4437
SAM 4438 | Nietdolch, klein, 3 Niete | dagger, small, 3 rivets | 212 | [5 empty] | Göttlesbrunn | 3 | A1 |  |  |  | 0 | 0 | 0.49 | 0.51 | 0.47 | 0.07 | 0.01 | 0 | 0 | 0 | 0 |  |  | 0 | [10 empty] | 0 | Wien, NÖ LM(Carnuntum 1720) 8663 |  | AES | Group 12 | Fahlerz | [5 empty] | SAM 1968, vol. 2; Krause 2003, n° 4438
SAM 4441 | Spiralröllchen, fragm. | spiral, fragm. | 417 | [5 empty] | Fels am Wagram | 3 | A1 |  |  |  | 0.01 | 0 | 0.86 | 1.07 | 0.78 | 1.38 | 0 | 0 | 0 | 0.5 | 0.02 |  |  | 0 | [10 empty] | 0 | Wien, NÖ LM 5500 |  | AES | Group 16 | Fahlerz | [5 empty] | SAM 1968, vol. 2; Krause 2003, n° 4441
SAM 4442 | Spiralröllchen, fragm. | spiral, fragm. | 417 | [5 empty] | Fels am Wagram | 3 | A1 |  |  |  | 0.02 | 0 | 0.53 | 2 | 0.68 | 1.15 | 0.0002 | 0.0003 | 0 | 0.5 | 0.001 |  |  | 0 | [10 empty] | 0 | Wien, NÖ LM 5500 |  | AES | Group 16 | Fahlerz | [5 empty] | SAM 1968, vol. 2; Krause 2003, n° 4442
SAM 4443 | Rollennadel | roll-headed pin | 610 | [5 empty] | Fels am Wagram | 3 | A1 |  |  |  | 0.01 | 0 | 0.86 | 0.98 | 0.73 | 0.01 | 0.051 | 0 | 0 | 0 | 0 |  |  | 0 | [10 empty] | 0 | Wien, NÖ LM 6556 |  | AES | Group 12 | Fahlerz | [5 empty] | SAM 1968, vol. 2; Krause 2003, n° 4443
SAM 4445 | Spiralring | Spiralring | 409 | [5 empty] | Gollnsdorf | 3 | A1 |  |  |  | 0 | 0.005 | 0.42 | 3.9 | 1.2 | 1.02 | 0.0002 | 0 | 0 | 0 | 0.001 |  |  | 0 | [10 empty] | 0 | Wien, NÖ LM 8152 |  | AES | Group 16 | Fahlerz | [5 empty] | SAM 1968, vol. 2; Krause 2003, n° 4445
SAM 4446 | Ösenringbarren | Ösenringbarren | 702 | [5 empty] | Sierndorf | 3 | A1 |  |  |  | 0.04 | 0 | 0.93 | 1.23 | 0.84 | 0.005 | 0.072 | 0 | 0 | 0 | 0 |  |  | 0 | [10 empty] | 0 | Wien, NÖ LM 282 |  | AES | Group 12 | Fahlerz | [5 empty] | SAM 1968, vol. 2; Krause 2003, n° 4446
SAM 4447 | Ösenringbarren | Ösenringbarren | 702 | [5 empty] | Sierndorf | 3 | A1 |  |  |  | 0 | 0 | 1.35 | 1.4 | 0.76 | 0.005 | 0.11 | 0 | 0 | 0 | 0 |  |  | 0 | [10 empty] | 0 | Wien, NÖ LM 283 |  | AES | Group 12 | Fahlerz | [5 empty] | SAM 1968, vol. 2; Krause 2003, n° 4447
SAM 445 | Blechtutulus | flat brooch | 518 | [5 empty] | Veringenstadt | 3 | A1 |  |  |  | 0 | 0.002 | 0.72 | 1.3 | 2 | 0 | 0.02 | 0 | 0 | 0 | 0.01 |  |  | 0 | [10 empty] | 0 | Tübingen, LDA | Ag>1.5 | AES | Group 12 | Fahlerz | [5 empty] | SAM 1960; Krause 2003, n° 445
SAM 4450 | Schleifennadel, zypr. | knot-headed pin, Cyprus type. | 607 | [5 empty] | Niederrußbach | 3 | A1 |  |  |  | 0.01 | 0 | 0.57 | 0.57 | 0.6 | 0.05 | 0.028 | 0 | 0 | 0 | 0 |  |  | 0 | [10 empty] | 0 | Wien, NÖ LM 11078 |  | AES | Group 12 | Fahlerz | [5 empty] | SAM 1968, vol. 2; Krause 2003, n° 4450
SAM 4451 | Noppenring, groß | bumped ring, big | 413 | [5 empty] | Niederrußbach | 3 | A1 |  |  |  | 8.1 | 0.002 | 0.002 | 0.14 | 1 | 0 | 0.014 | 0 | 0 | 0 | 0 |  |  | 0 | [10 empty] | 0 | Wien, NÖ LM LM11083 |  | AES | Group 7 | Bronze | [5 empty] | SAM 1968, vol. 2; Krause 2003, n° 4451
SAM 4452 | Armspirale, 6 Wind. | Armspiral, 6 winds | 409 | [5 empty] | Niederrußbach | 3 | A1 |  |  |  | 0 | 0 | 1.35 | 1.22 | 0.56 | 0.005 | 0.03 | 0 | 0 | 0 | 0 |  |  | 0 | [10 empty] | 0 | Wien, NÖ LM 11076 |  | AES | Group 12 | Fahlerz | [5 empty] | SAM 1968, vol. 2; Krause 2003, n° 4452
SAM 4453 | Armspirale, 6 Wind. | Armspiral, 6 winds | 409 | [5 empty] | Niederrußbach | 3 | A1 |  |  |  | 0 | 0 | 2.85 | 1.65 | 0.78 | 0 | 0.12 | 0 | 0 | 0 | 0 |  |  | 0 | [10 empty] | 0 | Wien, NÖ LM 11077 |  | AES | Group 12 | Fahlerz | [5 empty] | SAM 1968, vol. 2; Krause 2003, n° 4453
SAM 4454 | Ösenhalsring | Ösenhalsring | 403 | [5 empty] | Niederrußbach | 3 | A1 |  |  |  | 0.01 | 0.03 | 1.35 | 1.52 | 0.66 | 0.005 | 0.061 | 0 | 0 | 0 | 0 |  |  | 0 | [10 empty] | 0 | Wien, NÖ LM 11072 |  | AES | Group 12 | Fahlerz | [5 empty] | SAM 1968, vol. 2; Krause 2003, n° 4454
SAM 4455 | Ösenhalsring | Ösenhalsring | 403 | [5 empty] | Niederrußbach | 3 | A1 |  |  |  | 0 | 0 | 1.85 | 1.9 | 0.54 | 0.005 | 0.079 | 0 | 0 | 0 | 0 |  |  | 0 | [10 empty] | 0 | Wien, NÖ LM 11071 |  | AES | Group 12 | Fahlerz | [5 empty] | SAM 1968, vol. 2; Krause 2003, n° 4455
SAM 4456 | Spiralröllchen | spiral | 417 | [5 empty] | Niederrußbach | 3 | A1 |  |  |  | 0 | 0.002 | 1.16 | 0.69 | 0.43 | 0.005 | 0.004 | 0 | 0 | 0 | 0.02 |  |  | 0 | [10 empty] | 0 | Wien, NÖ LM 11079/1 |  | AES | Group 12 | Fahlerz | [5 empty] | SAM 1968, vol. 2; Krause 2003, n° 4456
SAM 4457 | Noppenring, groß | bumped ring, big | 413 | [5 empty] | Niederrußbach | 3 | A1 |  |  |  | 0 | 0 | 1.27 | 1.9 | 0.84 | 0 | 0.06 | 0 | 0 | 0 | 0 |  |  | 0 | [10 empty] | 0 | Wien, NÖ LM 11082b |  | AES | Group 12 | Fahlerz | [5 empty] | SAM 1968, vol. 2; Krause 2003, n° 4457
SAM 4458 | Noppenring, groß | bumped ring, big | 413 | [5 empty] | Niederrußbach | 3 | A1 |  |  |  | 7.5 | 0 | 0.002 | 0.2 | 0.92 | 0.002 | 0.013 | 0 | 0 | 0 | 0 |  |  | 0 | [10 empty] | 0 | Wien, NÖ LM 11082a |  | AES | Group 7 | Bronze | [5 empty] | SAM 1968, vol. 2; Krause 2003, n° 4458
SAM 4459 | Noppenring, groß | bumped ring, big | 413 | [5 empty] | Niederrußbach | 3 | A1 |  |  |  | 7.1 | 0 | 0.006 | 0.18 | 0.87 | 0.002 | 0.014 | 0 | 0 | 0 | 0 |  |  | 0 | [10 empty] | 0 | Wien, NÖ LM 11081a |  | AES | Group 7 | Bronze | [5 empty] | SAM 1968, vol. 2; Krause 2003, n° 4459
SAM 446 | Armspirale mit 4 Windungen | Armspiral with 4 winds | 409 | [5 empty] | Steinpackung | 3 | A1 |  |  |  | 0 | 0.5 | 0.94 | 2.3 | 2 | 0.7 | 0.1 | 0 | 0.002 | 0.008 | 0.01 |  |  | 0 | [10 empty] | 0 | Tübingen, LDA | Ag>1.5 | AES | Group 16 | Fahlerz | [5 empty] | SAM 1960; Krause 2003, n° 446
SAM 4460 | Noppenring, groß | bumped ring, big | 413 | [5 empty] | Niederrußbach | 3 | A1 |  |  |  | 6 | 0.002 | 0.002 | 0.27 | 1.1 | 0.002 | 0.017 | 0 | 0 | 0.005 | 0.001 |  |  | 0 | [10 empty] | 0 | Wien, NÖ LM 11081b |  | AES | Group 7 | Bronze | [5 empty] | SAM 1968, vol. 2; Krause 2003, n° 4460
SAM 4461 | Noppenring, groß | bumped ring, big | 413 | [5 empty] | Niederrußbach | 3 | A1 |  |  |  | 6 | 0.28 | 0.34 | 0.74 | 0.8 | 0 | 0.047 | 0 | 0 | 0 | 0.03 |  |  | 0 | [10 empty] | 0 | Wien, NÖ LM 11080 |  | AES | Group 12 | Bronze | [5 empty] | SAM 1968, vol. 2; Krause 2003, n° 4461
SAM 4462 | Noppenring, groß | bumped ring, big | 413 | [5 empty] | Niederrußbach | 3 | A1 |  |  |  | 8.7 | 0 | 0.004 | 0.29 | 1.02 | 0 | 0.023 | 0 | 0 | 0 | 0 |  |  | 0 | [10 empty] | 0 | Wien, NÖ LM 11080 |  | AES | Group 7 | Bronze | [5 empty] | SAM 1968, vol. 2; Krause 2003, n° 4462
SAM 4463 | Rudernadel, verz. | oar headed pin, decorated | 604 | [5 empty] | Gollnsdorf | 3 | A1 |  |  |  | 0.01 | 0.002 | 0.004 | 2.4 | 1.05 | 1.4 | 0.005 | 0 | 0 | 0.04 | 0 |  |  | 0 | [10 empty] | 0 | Wien, NÖ LM 8156 |  | AES | Group 13 | Fahlerz | [5 empty] | SAM 1968, vol. 2; Krause 2003, n° 4463
SAM 4466 | Scheibenkopfnadel, verz. | disc-headed pin, decorated | 604 | [5 empty] | Wildungsmauer | 3 | A1 |  |  |  | 0.01 | 0 | 0.38 | 0.41 | 0.71 | 0.06 | 0 | 0 | 0 | 0 | 0.001 |  |  | 0 | [10 empty] | 0 | Wien, NÖ LM 3103 |  | AES | Group 12 | Fahlerz | [5 empty] | SAM 1968, vol. 2; Krause 2003, n° 4466
SAM 4469 | Armmanschette | armcuff | 410 | [5 empty] | Niederrußbach | 3 | A1 |  |  |  | 0.01 | 0 | 0.42 | 1.15 | 1.25 | 0.07 | 0.045 | 0 | 0 | 0 | 0.02 |  |  | 0 | [10 empty] | 0 | Wien, NÖ LM 11073 |  | AES | Group 12 | Fahlerz | [5 empty] | SAM 1968, vol. 2; Krause 2003, n° 4469
SAM 447 | Spangenbarren | Spangenbarren | 704 | [5 empty] | Waging I | 4 | A2a |  |  |  | 0 | 0 | 1.45 | 2.75 | 0.52 | 0.005 | 0.1 | 0 | 0 | 0 | 0 |  |  | 0 | [10 empty] | 0 | München, Stslg. 13/1 |  | AES | Group 12 | Fahlerz | [5 empty] | SAM 1960; Krause 2003, n° 447
SAM 4470 | Flachbeil | flat axe | 104 | [5 empty] | Schlögelsbach | 22 | CA |  |  |  | 0 | 0 | 1.6 | 0.002 | 0.005 | 0.005 | 0.002 | 0 | 0 | 0 | 0 |  |  | 0 | [10 empty] | 0 | Wien, NÖ, LM 2547 |  | AES | Group 2 | Arsenical copper | [5 empty] | SAM 1968, vol. 2; Krause 2003, n° 4470
SAM 4471 | Gürtelblech, fragm. | belt plate, fragm. | 525 | [5 empty] | Niederrußbach | 3 | A1 |  |  |  | 0.01 | 0 | 0.55 | 0.87 | 1 | 0.11 | 0.032 | 0 | 0 | 0 | 0 |  |  | 0 | [10 empty] | 0 | Wien, NÖ LM 11074 |  | AES | Group 16 | Fahlerz | [5 empty] | SAM 1968, vol. 2; Krause 2003, n° 4471
SAM 4472 | Armmanschette | armcuff | 410 | [5 empty] | Niederrußbach | 3 | A1 |  |  |  | 0.01 | 0.05 | 0.24 | 1.02 | 0.66 | 0.04 | 0.038 | 0 | 0 | 0 | 0.001 |  |  | 0 | [10 empty] | 0 | Wien, NÖ LM 11075 |  | AES | Group 12 | Fahlerz | [5 empty] | SAM 1968, vol. 2; Krause 2003, n° 4472
SAM 4473 | Randleistenbeil | flanged axe | 110 | [5 empty] | Anzenberg | 4 | A2a |  |  |  | 10 | 0 | 0.19 | 0.19 | 0.6 | 0.04 | 0.013 | 0 | 0 | 0 | 0 |  |  | 0 | [10 empty] | 0 | Wien, NÖ LM 4813 |  | AES | Group 12 | Bronze | [5 empty] | SAM 1968, vol. 2; Krause 2003, n° 4473
SAM 4475 | Randleistenbeil | flanged axe | 111 | [5 empty] | Niederndorf | 4 | A2a |  |  |  | 6.5 | 0.03 | 1.02 | 0.09 | 0.04 | 0.52 | 0.0002 | 0 | 0 | 0 | 0.02 |  |  | 0 | [10 empty] | 0 | Wien, NÖ LM 8l43 |  | AES | Group 11 | Bronze | [5 empty] | SAM 1968, vol. 2; Krause 2003, n° 4475
SAM 4476 | Stabdolch, Klinge | halberd, blade | 210 | [5 empty] | Bruck at Leitha, Plot 1329 | 3 | A1 |  |  |  | 0 | 0.002 | 0.43 | 0.07 | 0.12 | 0.02 | 0.013 | 0 | 0 | 0 | 0 |  |  | 0 | [10 empty] | 0 | Wien, NÖ LM 5484 | Au++ | AES | Group 9 | Fahlerz | [5 empty] | SAM 1968, vol. 2; Krause 2003, n° 4476
SAM 4477 | Stabdolch, Niet | halberd, rivet | 209 | [5 empty] | Bruck at Leitha, Plot 1329 | 3 | A1 |  |  |  | 0 | 0.002 | 2.4 | 0.02 | 0.005 | 0.005 | 0.009 | 0 | 0 | 0 | 0 |  |  | 0 | [10 empty] | 0 | Wien, NÖ LM 54846 |  | AES | Group 2 | Arsenical copper | [5 empty] | SAM 1968, vol. 2; Krause 2003, n° 4477
SAM 4479 | Spiralröllchen, fragm. | spiral, fragm. | 417 | [5 empty] | Würnitz I | 3 | A1 |  |  |  | 0 | 0 | 1.25 | 1.13 | 0.55 | 0 | 0.049 | 0 | 0 | 0 | 0 |  |  | 0 | [10 empty] | 0 | Wien, NÖ LM 9081 |  | AES | Group 12 | Fahlerz | [5 empty] | SAM 1968, vol. 2; Krause 2003, n° 4479
SAM 448 | Spangenbarren | Spangenbarren | 704 | [5 empty] | Waging I | 4 | A2a |  |  |  | 1.05 | 0 | 0.05 | 0.03 | 0.02 | 0.05 | 0 | 0 | 0 | 0 | 0 |  |  | 0 | [10 empty] | 0 | München, Stslg. 13/1 | Ag<0.04 | AES | Group 1 | Bronze | [5 empty] | SAM 1960; Krause 2003, n° 448
SAM 4480 | Spiralröllchen, lang | spiral, lang | 417 | [5 empty] | Würnitz I | 3 | A1 |  |  |  | 0 | 0 | 1.3 | 1.04 | 0.52 | 0.005 | 0.043 | 0 | 0 | 0 | 0 |  |  | 0 | [10 empty] | 0 | Wien, NÖ LM 9061 |  | AES | Group 12 | Fahlerz | [5 empty] | SAM 1968, vol. 2; Krause 2003, n° 4480
SAM 4481 | Spiralröllchen, fragm. | spiral, fragm. | 417 | [5 empty] | Würnitz I | 3 | A1 |  |  |  | 0 | 0 | 1.32 | 1.1 | 0.58 | 0 | 0.061 | 0 | 0 | 0 | 0.02 |  |  | 0 | [10 empty] | 0 | Wien, NÖ LM 9069 |  | AES | Group 12 | Fahlerz | [5 empty] | SAM 1968, vol. 2; Krause 2003, n° 4481
SAM 4483 | Spiralring, klein | Spiralring, small | 416 | [5 empty] | Würnitz I | 3 | A1 |  |  |  | 0 | 0 | 0.002 | 0.002 | 0.002 | 0 | 0 | 0 | 0 | 0 | 0 |  |  | 0 | [10 empty] | 0 | Wien, NÖ LM 2738 |  | AES | Group 1 | Copper | [5 empty] | SAM 1968, vol. 2; Krause 2003, n° 4483
SAM 4484 | Spiralring, klein | Spiralring, small | 416 | [5 empty] | Würnitz I | 3 | A1 |  |  |  | 0 | 0 | 0 | 0 | 0.002 | 0 | 0 | 0 | 0 | 0 | 0 |  |  | 0 | [10 empty] | 0 | Wien, NÖ LM 2739 |  | AES | Group 1 | Copper | [5 empty] | SAM 1968, vol. 2; Krause 2003, n° 4484
SAM 4485 | Noppenring, klein | bumped ring, small | 414 | [5 empty] | Würnitz I | 3 | A1 |  |  |  | 9.5 | 0 | 0.07 | 0.002 | 0.005 | 0.03 | 0.0002 | 0 | 0 | 0 | 0.02 |  |  | 0 | [10 empty] | 0 | Wien, NÖ LM |  | AES | Group 1 | Bronze | [5 empty] | SAM 1968, vol. 2; Krause 2003, n° 4485
SAM 4486 | Noppenring, klein | bumped ring, small | 414 | [5 empty] | Würnitz I | 3 | A1 |  |  |  | 8.3 | 0 | 0.07 | 0.002 | 0.005 | 0.05 | 0.0002 | 0 | 0 | 0 | 0.02 |  |  | 0 | [10 empty] | 0 | Wien, NÖ LM |  | AES | Group 1 | Bronze | [5 empty] | SAM 1968, vol. 2; Krause 2003, n° 4486
SAM 4487 | Schleifennadel, zypr. | knot-headed pin, Cyprus type. | 607 | [5 empty] | Würnitz I | 3 | A1 |  |  |  | 0.01 | 0 | 0.17 | 0.38 | 0.49 | 0.2 | 0.004 | 0 | 0 | 0 | 0 |  |  | 0 | [10 empty] | 0 | Wien, NÖ LM 2707 |  | AES | Group 16 | Fahlerz | [5 empty] | SAM 1968, vol. 2; Krause 2003, n° 4487
SAM 4488 | Nietdolch, Klinge | dagger, blade | 212 | [5 empty] | Schwechat | 5 | A2b |  |  |  | 5.6 | 0.13 | 0.59 | 0.29 | 0.04 | 0.64 | 0 | 0 | 0 | 0 | 0.02 |  |  | 0 | [10 empty] | 0 | Wien, NÖ LM 2368 |  | AES | Group 14 | Bronze | [5 empty] | SAM 1968, vol. 2; Krause 2003, n° 4488
SAM 4489 | Niet v.SAMNR.4488 | rivet v.SAMNR.4488 | 213 | [5 empty] | Schwechat | 5 | A2b |  |  |  | 6.9 | 0.2 | 0.67 | 0.3 | 0.04 | 0.53 | 0 | 0 | 0 | 0 | 0.001 |  |  | 0 | [10 empty] | 0 | Wien, NÖ LM 2368 |  | AES | Group 14 | Bronze | [5 empty] | SAM 1968, vol. 2; Krause 2003, n° 4489
SAM 449 | Spangenbarren | Spangenbarren | 704 | [5 empty] | Waging I | 4 | A2a |  |  |  | 2.4 | 0.05 | 0.24 | 0.02 | 0.04 | 0.05 | 0.001 | 0 | 0 | 0 | 0.13 |  |  | 0 | [10 empty] | 0 | München, Stslg. 13/1 | Pb<0.1; Ag<0.04 | AES | Group 2 | Bronze | [5 empty] | SAM 1960; Krause 2003, n° 449
SAM 450 | Spangenbarren | Spangenbarren | 704 | [5 empty] | Waging I | 4 | A2a |  |  |  | 0.01 | 0 | 1.85 | 1.6 | 0.57 | 0 | 0.1 | 0 | 0 | 0 | 0 |  |  | 0 | [10 empty] | 0 | München, Stslg. 13/1 |  | AES | Group 12 | Fahlerz | [5 empty] | SAM 1960; Krause 2003, n° 450
SAM 451 | Spangenbarren | Spangenbarren | 704 | [5 empty] | Waging I | 4 | A2a |  |  |  | 0.5 | 0.05 | 0.49 | 0.02 | 0.04 | 0.005 | 0.001 | 0 | 0 | 0 | 0.17 |  |  | 0 | [10 empty] | 0 | München, Stslg. 13/1 | Pb<0.1; Ag<0.04 | AES | Group 2 | Arsenical copper | [5 empty] | SAM 1960; Krause 2003, n° 451
SAM 4516 | Noppenring, groß | bumped ring, big | 413 | [5 empty] | Würnitz I | 3 | A1 |  |  |  | 0 | 0.04 | 0.84 | 0.94 | 0.48 | 0.11 | 0.016 | 0 | 0 | 0 | 0.001 |  |  | 0 | [10 empty] | 0 | Wien, NÖ LM 2729 |  | AES | Group 16 | Fahlerz | [5 empty] | SAM 1968, vol. 2; Krause 2003, n° 4516
SAM 452 | Spangenbarren | Spangenbarren | 704 | [5 empty] | Waging I | 4 | A2a |  |  |  | 0 | 0 | 3.5 | 1.75 | 0.7 | 0 | 0.1 | 0 | 0 | 0 | 0 |  |  | 0 | [10 empty] | 0 | München, Stslg. 13/1 |  | AES | Group 12 | Fahlerz | [5 empty] | SAM 1960; Krause 2003, n° 452
SAM 453 | Spangenbarren | Spangenbarren | 704 | [5 empty] | Waging I | 4 | A2a |  |  |  | 0 | 0 | 3.3 | 1.15 | 0.6 | 0 | 0.1 | 0 | 0 | 0 | 0.001 |  |  | 0 | [10 empty] | 0 | München, Stslg. 13/1 |  | AES | Group 12 | Fahlerz | [5 empty] | SAM 1960; Krause 2003, n° 453
SAM 454 | Spangenbarren | Spangenbarren | 704 | [5 empty] | Waging I | 4 | A2a |  |  |  | 0 | 0 | 3 | 1.15 | 0.61 | 0 | 0.1 | 0 | 0 | 0 | 0.001 |  |  | 0 | [10 empty] | 0 | München, Stslg. 13/1 |  | AES | Group 12 | Fahlerz | [5 empty] | SAM 1960; Krause 2003, n° 454
SAM 455 | Spangenbarren | Spangenbarren | 704 | [5 empty] | Waging I | 4 | A2a |  |  |  | 0 | 0 | 1.25 | 1.4 | 0.5 | 0 | 0.1 | 0 | 0 | 0 | 0 |  |  | 0 | [10 empty] | 0 | München, Stslg. 13/1 |  | AES | Group 12 | Fahlerz | [5 empty] | SAM 1960; Krause 2003, n° 455
SAM 456 | Spangenbarren | Spangenbarren | 704 | [5 empty] | Waging I | 4 | A2a |  |  |  | 0.01 | 0.1 | 3.3 | 0.19 | 0.6 | 3 | 0.01 | 0 | 0 | 0.005 | 0.06 |  |  | 0 | [10 empty] | 0 | München, Stslg. 13/1 |  | AES | Group 16 | Fahlerz | [5 empty] | SAM 1960; Krause 2003, n° 456
SAM 4610 | Schleifennadel | knot-headed pin | 607 | [5 empty] | Würnitz II | 3 | A1 |  |  |  | 0 | 0 | 0.6 | 0.82 | 0.48 | 0.005 | 0.035 | 0 | 0 | 0 | 0 |  |  | 0 | [10 empty] | 0 | Wien, NÖ LM 2706 |  | AES | Group 12 | Fahlerz | [5 empty] | SAM 1968, vol. 2; Krause 2003, n° 4610
SAM 4612 | Noppenring, groß | bumped ring, big | 414 | [5 empty] | Würnitz II | 3 | A1 |  |  |  | 0 | 0 | 0.41 | 0.58 | 0.43 | 0 | 0 | 0 | 0 | 0 | 0 |  |  | 0 | [10 empty] | 0 | Wien, NÖ LM 2739 |  | AES | Group 12 | Fahlerz | [5 empty] | SAM 1968, vol. 2; Krause 2003, n° 4612
SAM 4613 | Noppenring, groß, fragm. | bumped ring, big, fragm. | 414 | [5 empty] | Würnitz, Parzelle 1429 | 3 | A1 |  |  |  | 0 | 0 | 1.8 | 1.4 | 0.69 | 0 | 0.069 | 0 | 0 | 0 | 0.02 |  |  | 0 | [10 empty] | 0 | Wien, NÖ LM 2735 |  | AES | Group 12 | Fahlerz | [5 empty] | SAM 1968, vol. 2; Krause 2003, n° 4613
SAM 4614 | Noppenring, groß, fragm. | bumped ring, big, fragm. | 413 | [5 empty] | Würnitz, Parzelle 1429 | 3 | A1 |  |  |  | 0 | 0 | 0.17 | 0.57 | 0.61 | 0.02 | 0.018 | 0 | 0 | 0 | 0 |  |  | 0 | [10 empty] | 0 | Wien, NÖ LM 2734 |  | AES | Group 12 | Fahlerz | [5 empty] | SAM 1968, vol. 2; Krause 2003, n° 4614
SAM 4615 | Noppenring, klein, fragm. | bumped ring, small, fragm. | 414 | [5 empty] | Würnitz, Parzelle 1429 | 3 | A1 |  |  |  | 0.01 | 0 | 0.41 | 2.7 | 1 | 1.35 | 0 | 0 | 0 | 0.005 | 0 |  |  | 0 | [10 empty] | 0 | Wien, NÖ LM 2749 |  | AES | Group 16 | Fahlerz | [5 empty] | SAM 1968, vol. 2; Krause 2003, n° 4615
SAM 4616 | Ösenhalsring | Ösenhalsring | 403 | [5 empty] | Schafflerbreiten | 3 | A1 |  |  |  | 0.01 | 0 | 0.7 | 0.61 | 0.47 | 0.02 | 0.019 | 0 | 0 | 0 | 0 |  |  | 0 | [10 empty] | 0 | Wien, NÖ LM 2750 |  | AES | Group 12 | Fahlerz | [5 empty] | SAM 1968, vol. 2; Krause 2003, n° 4616
SAM 4617 | Noppenring, groß | bumped ring, big | 413 | [5 empty] | Würnitz, Parzelle 1429 | 3 | A1 |  |  |  | 0 | 0 | 0.37 | 0.94 | 0.65 | 0.01 | 0.029 | 0 | 0 | 0 | 0 |  |  | 0 | [10 empty] | 0 | Wien, NÖ LM 2730 |  | AES | Group 12 | Fahlerz | [5 empty] | SAM 1968, vol. 2; Krause 2003, n° 4617
SAM 4618 | Noppenring, klein | bumped ring, small | 414 | [5 empty] | Würnitz, Parzelle 1429 | 3 | A1 |  |  |  | 0 | 0.02 | 0.2 | 0.7 | 0.74 | 0.03 | 0.0002 | 0 | 0 | 0 | 0.02 |  |  | 0 | [10 empty] | 0 | Wien, NÖ LM 2738 |  | AES | Group 12 | Fahlerz | [5 empty] | SAM 1968, vol. 2; Krause 2003, n° 4618
SAM 4619 | Noppenring, groß | bumped ring, big | 413 | [5 empty] | Würnitz, Parzelle 1429 | 3 | A1 |  |  |  | 0.01 | 0.17 | 1 | 0.91 | 0.6 | 0.6 | 0.009 | 0 | 0 | 0 | 0.001 |  |  | 0 | [10 empty] | 0 | Wien, NÖ LM 2743 |  | AES | Group 16 | Fahlerz | [5 empty] | SAM 1968, vol. 2; Krause 2003, n° 4619
SAM 4620 | Noppenring, groß | bumped ring, big | 414 | [5 empty] | Würnitz, Parzelle 1429 | 3 | A1 |  |  |  | 0 | 0 | 0.91 | 1.6 | 0.65 | 0.002 | 0.062 | 0 | 0 | 0 | 0 |  |  | 0 | [10 empty] | 0 | Wien, NÖ LM 2740 |  | AES | Group 12 | Fahlerz | [5 empty] | SAM 1968, vol. 2; Krause 2003, n° 4620
SAM 4621 | Noppenring, groß | bumped ring, big | 413 | [5 empty] | Schafflerbreiten | 3 | A1 |  |  |  | 0 | 0 | 0.74 | 0.48 | 0.51 | 0.002 | 0.0002 | 0 | 0 | 0 | 0 |  |  | 0 | [10 empty] | 0 | Wien, NÖ LM 2 746 |  | AES | Group 12 | Fahlerz | [5 empty] | SAM 1968, vol. 2; Krause 2003, n° 4621
SAM 4622 | Hülsennadel? Schaft | socket pin? shaft | 606 | [5 empty] | Wildungsmauer | 3 | A1 |  |  |  | 2.9 | 0.02 | 1.55 | 0.29 | 0.25 | 1.7 | 0.007 | 0 | 0 | 0.005 | 0.001 |  |  | 0 | [10 empty] | 0 | Wien, NÖ LM 6436 |  | AES | Group 16 | Bronze | [5 empty] | SAM 1968, vol. 2; Krause 2003, n° 4622
SAM 4624 | Ösenhalsring | Ösenhalsring | 403 | [5 empty] | Würnitz I | 3 | A1 |  |  |  | 0 | 0 | 0.25 | 0.62 | 0.64 | 0.02 | 0.024 | 0 | 0 | 0 | 0 |  |  | 0 | [10 empty] | 0 | Wien, NÖ LM 2984 |  | AES | Group 12 | Fahlerz | [5 empty] | SAM 1968, vol. 2; Krause 2003, n° 4624
SAM 4625 | Spiralring, klein | Spiralring, small | 416 | [5 empty] | Würnitz I | 3 | A1 |  |  |  | 0 | 0 | 0.002 | 0 | 0.002 | 0 | 0 | 0 | 0 | 0 | 0 |  |  | 0 | [10 empty] | 0 | Wien, NÖ LM |  | AES | Group 1 | Copper | [5 empty] | SAM 1968, vol. 2; Krause 2003, n° 4625
SAM 4626 | Spiralring, klein | Spiralring, small | 416 | [5 empty] | Würnitz I | 3 | A1 |  |  |  | 0 | 0 | 0.004 | 0.002 | 0 | 0 | 0 | 0 | 0 | 0 | 0 |  |  | 0 | [10 empty] | 0 | Wien, NÖ LM |  | AES | Group 1 | Copper | [5 empty] | SAM 1968, vol. 2; Krause 2003, n° 4626
SAM 4627 | Spiralröllchen | spiral | 417 | [5 empty] | Würnitz I | 3 | A1 |  |  |  | 0.09 | 0 | 0.94 | 0.76 | 0.64 | 0.04 | 0.015 | 0 | 0 | 0 | 0 |  |  | 0 | [10 empty] | 0 | Wien, NÖ LM 9061 |  | AES | Group 12 | Fahlerz | [5 empty] | SAM 1968, vol. 2; Krause 2003, n° 4627
SAM 4628 | Spiralröllchen | spiral | 417 | [5 empty] | Würnitz I | 3 | A1 |  |  |  | 0 | 0.15 | 0.82 | 0.93 | 0.64 | 0.002 | 0.048 | 0 | 0 | 0 | 0 |  |  | 0 | [10 empty] | 0 | Wien, NÖ LM 9061 |  | AES | Group 12 | Fahlerz | [5 empty] | SAM 1968, vol. 2; Krause 2003, n° 4628
SAM 4629 | Spiralröllchen | spiral | 417 | [5 empty] | Würnitz I | 3 | A1 |  |  |  | 0.09 | 0 | 0.7 | 0.62 | 0.62 | 0.03 | 0.011 | 0 | 0 | 0 | 0 |  |  | 0 | [10 empty] | 0 | Wien, NÖ LM 9061 |  | AES | Group 12 | Fahlerz | [5 empty] | SAM 1968, vol. 2; Krause 2003, n° 4629
SAM 4630 | Noppenring, groß | bumped ring, big | 414 | [5 empty] | Würnitz I | 3 | A1 |  |  |  | 0.01 | 0 | 0.89 | 0.93 | 0.64 | 0.08 | 0.024 | 0 | 0 | 0 | 0 |  |  | 0 | [10 empty] | 0 | Wien, NÖ LM Nö LM |  | AES | Group 12 | Fahlerz | [5 empty] | SAM 1968, vol. 2; Krause 2003, n° 4630
SAM 4631 | Noppenring, groß | bumped ring, big | 413 | [5 empty] | Würnitz I | 3 | A1 |  |  |  | 0.07 | 0 | 0.16 | 1.05 | 0.56 | 0.82 | 0 | 0 | 0 | 0.06 | 0.03 |  |  | 0 | [10 empty] | 0 | Wien, NÖ LM |  | AES | Group 16 | Fahlerz | [5 empty] | SAM 1968, vol. 2; Krause 2003, n° 4631
SAM 4632 | Noppenring, groß | bumped ring, big | 413 | [5 empty] | Würnitz I | 3 | A1 |  |  |  | 0 | 0 | 1.6 | 1.55 | 0.72 | 0.005 | 0.072 | 0 | 0 | 0 | 0.001 |  |  | 0 | [10 empty] | 0 | Wien, NÖ LM |  | AES | Group 12 | Fahlerz | [5 empty] | SAM 1968, vol. 2; Krause 2003, n° 4632
SAM 4633 | Noppenring, groß | bumped ring, big | 413 | [5 empty] | Würnitz I | 3 | A1 |  |  |  | 0 | 0 | 1.7 | 2.05 | 0.88 | 0 | 0.13 | 0 | 0 | 0 | 0 |  |  | 0 | [10 empty] | 0 | Wien, NÖ LM |  | AES | Group 12 | Fahlerz | [5 empty] | SAM 1968, vol. 2; Krause 2003, n° 4633
SAM 4634 | Noppenring, groß | bumped ring, big | 414 | [5 empty] | Würnitz I | 3 | A1 |  |  |  | 0 | 0 | 1.85 | 1.4 | 0.84 | 0 | 0.045 | 0 | 0 | 0 | 0 |  |  | 0 | [10 empty] | 0 | Wien, NÖ LM |  | AES | Group 12 | Fahlerz | [5 empty] | SAM 1968, vol. 2; Krause 2003, n° 4634
SAM 4635 | Spiralarmring, 2 Wind. | Spiralarmring, 2 winds | 409 | [5 empty] | Lichtenwörth | 3 | A1 |  |  |  | 8.3 | 0 | 0.26 | 0.27 | 0.005 | 0.24 | 0 | 0 | 0 | 0 | 0.03 |  |  | 0 | [10 empty] | 0 | Wien, NÖ, LM 4313 |  | AES | Group 14 | Bronze | [5 empty] | SAM 1968, vol. 2; Krause 2003, n° 4635
SAM 4636 | ösenhalsringe | Ösenhalsringe | 403 | [5 empty] | Lichtenwörth | 22 | CA |  |  |  | 0 | 0 | 0.002 | 0.03 | 0.01 | 0 | 0.005 | 0 | 0 | 0 | 0 |  |  | 0 | [10 empty] | 0 | Wien, NÖ, LM 6173 |  | AES | Group 1 | Copper | [5 empty] | SAM 1968, vol. 2; Krause 2003, n° 4636
SAM 4637 | ösenhalsringe | Ösenhalsringe | 403 | [5 empty] | Lichtenwörth | 22 | CA |  |  |  | 0 | 0 | 0.002 | 0.03 | 0.01 | 0 | 0.008 | 0 | 0 | 0 | 0 |  |  | 0 | [10 empty] | 0 | Wien, NÖ, LM 6173 |  | AES | Group 1 | Copper | [5 empty] | SAM 1968, vol. 2; Krause 2003, n° 4637
SAM 4638 | ösenhalsringe | Ösenhalsringe | 403 | [5 empty] | Lichtenwörth | 22 | CA |  |  |  | 0 | 0 | 0.04 | 0.08 | 0.06 | 0.002 | 0.0005 | 0 | 0 | 0 | 0 |  |  | 0 | [10 empty] | 0 | Asparn/Zaya, 6173 |  | AES | Group 1 | Copper | [5 empty] | SAM 1968, vol. 2; Krause 2003, n° 4638
SAM 4639 | ösenhalsringe | Ösenhalsringe | 403 | [5 empty] | Lichtenwörth | 22 | CA |  |  |  | 0 | 0 | 0 | 0 | 0.002 | 0.43 | 0 | 0 | 0 | 0 | 0 |  |  | 0 | [10 empty] | 0 | Asparn/Zaya, 6173 |  | AES | Group 5 | Fahlerz | [5 empty] | SAM 1968, vol. 2; Krause 2003, n° 4639
SAM 4644 | Ösenhalsring | Ösenhalsring | 403 | [5 empty] | Lichtenwörth | 22 | CA |  |  |  | 0 | 0 | 0.004 | 0.04 | 0.02 | 0.001 | 0.007 | 0 | 0.002 | 0 | 0 |  |  | 0 | [10 empty] | 0 | Wien, NÖ, LM 5886 |  | AES | Group 1 | Copper | [5 empty] | SAM 1968, vol. 2; Krause 2003, n° 4644
SAM 4645 | Vierkantpfriem | awl with square shaft | 806 | [5 empty] | Einhornhöhle | 4 | A2a |  |  |  | 5.3 | 0 | 0.2 | 0.12 | 0.01 | 0.53 | 0 | 0 | 0 | 0 | 0 |  |  | 0 | [10 empty] | 0 | Wien, NÖ LM 3872 |  | AES | Group 14 | Bronze | [5 empty] | SAM 1968, vol. 2; Krause 2003, n° 4645
SAM 4646 | Rollennadel | roll-headed pin | 610 | [5 empty] | Carnuntum | 9 | 9 |  |  |  | 1.5 | 0.29 | 0.08 | 0.24 | 0.03 | 0.002 | 0.002 | 0 | 5 | 0 | 0.03 |  |  | 0 | [10 empty] | 0 | Wien, NÖ LM 7560 | Zn>>5 | AES | Group 3 | Bronze | [5 empty] | SAM 1968, vol. 2; Krause 2003, n° 4646
SAM 471 | Ösenkopfnadel | eylet pin | 615 | [5 empty] | Welschingen | 3 | A1 |  |  |  | 9.8 | 0 | 0.1 | 0.02 | 0 | 0.09 | 0.0005 | 0 | 0 | 0 | 0.001 |  |  | 0 | [10 empty] | 0 | Donaueschingen Do 608 |  | AES | Group 2 | Bronze | [5 empty] | SAM 1960; Krause 2003, n° 471
SAM 474 | Kugelkopfnadel | globular head pin | 616 | [5 empty] | Wiechs | 4 | A2a |  |  |  | 15 | 0 | 0.18 | 0.04 | 0.03 | 0.78 | 0.0002 | 0 | 0 | 0 | 0.01 |  |  | 0 | [10 empty] | 0 | München, Stslg. 1943, 3 |  | AES | Group 11 | Bronze | [5 empty] | SAM 1960; Krause 2003, n° 474
SAM 475 | Kugelkopfnadel | globular head pin | 616 | [5 empty] | Wiechs | 4 | A2a |  |  |  | 7.5 | 0 | 0.21 | 0.11 | 0.15 | 0.62 | 0.007 | 0 | 0 | 0 | 0 |  |  | 0 | [10 empty] | 0 | München, Stslg. 1943, 3 |  | AES | Group 16 | Bronze | [5 empty] | SAM 1960; Krause 2003, n° 475
SAM 476 | Kegelförmige Spirale | conical spiral | 519 | [5 empty] | Wiechs | 4 | A2a |  |  |  | 3.1 | 0.28 | 1.6 | 0.44 | 0.2 | 0.28 | 0.0002 | 0 | 0 | 0 | 0 |  |  | 0 | [10 empty] | 0 | München, Stslg. 1943, 3 |  | AES | Group 16 | Bronze | [5 empty] | SAM 1960; Krause 2003, n° 476
SAM 477 | Spiralröhrchen | spiral roll | 417 | [5 empty] | Wiechs | 4 | A2a |  |  |  | 9.6 | 0.002 | 0.09 | 0.03 | 0.01 | 0.24 | 0 | 0 | 0 | 0 | 0.05 |  |  | 0 | [10 empty] | 0 | München, Stslg. 1943, 3 |  | AES | Group 5 | Bronze | [5 empty] | SAM 1960; Krause 2003, n° 477
SAM 478 | Dolch mit 9 Nietlöchern | dagger with 9 rivet holes | 212 | [5 empty] | Wiesloch | 3 | A1 |  |  |  | 0.4 | 0.06 | 0.4 | 3 | 0.45 | 0.8 | 0.001 | 0 | 0 | 0 | 0 |  |  | 0 | [10 empty] | 0 | Heidelberg |  | AES | Group 16 | Fahlerz | [5 empty] | SAM 1960; Krause 2003, n° 478
SAM 4804 | Ösenringbarren | Ösenringbarren | 702 | [5 empty] | Sierndorf | 3 | A1 |  |  |  | 0 | 0 | 1.95 | 1.2 | 0.56 | 0.002 | 0.095 | 0 | 0 | 0 | 0 |  |  | 0 | [10 empty] | 0 | Wien, NHM 38702 |  | AES | Group 12 | Fahlerz | [5 empty] | SAM 1968, vol. 2; Krause 2003, n° 4804
SAM 4805 | Ösenringbarren | Ösenringbarren | 702 | [5 empty] | Sierndorf | 3 | A1 |  |  |  | 0 | 0 | 1.25 | 1.3 | 0.49 | 0.002 | 0.064 | 0 | 0 | 0 | 0 |  |  | 0 | [10 empty] | 0 | Wien, NHM 38703 |  | AES | Group 12 | Fahlerz | [5 empty] | SAM 1968, vol. 2; Krause 2003, n° 4805
SAM 4806 | Ösenringbarren | Ösenringbarren | 702 | [5 empty] | Sierndorf | 3 | A1 |  |  |  | 0 | 0 | 1.95 | 1.1 | 0.56 | 0 | 0.11 | 0 | 0 | 0 | 0 |  |  | 0 | [10 empty] | 0 | Wien, NHM 38704 |  | AES | Group 12 | Fahlerz | [5 empty] | SAM 1968, vol. 2; Krause 2003, n° 4806
SAM 4807 | Ösenringbarren | Ösenringbarren | 702 | [5 empty] | Sierndorf | 3 | A1 |  |  |  | 0 | 0 | 1.75 | 1.45 | 0.33 | 0.01 | 0.052 | 0 | 0 | 0 | 0 |  |  | 0 | [10 empty] | 0 | Wien, NHM 38705 |  | AES | Group 12 | Fahlerz | [5 empty] | SAM 1968, vol. 2; Krause 2003, n° 4807
SAM 4808 | Ösenringbarren | Ösenringbarren | 702 | [5 empty] | Sierndorf | 3 | A1 |  |  |  | 0 | 0 | 1.4 | 1.25 | 0.38 | 0.005 | 0.089 | 0 | 0 | 0 | 0 |  |  | 0 | [10 empty] | 0 | Wien, NHM 38706 |  | AES | Group 12 | Fahlerz | [5 empty] | SAM 1968, vol. 2; Krause 2003, n° 4808
SAM 4809 | Ösenringbarren | Ösenringbarren | 702 | [5 empty] | Sierndorf | 3 | A1 |  |  |  | 3.1 | 1.4 | 0.06 | 0.02 | 0.06 | 2.7 | 0.012 | 0 | 0 | 0.23 | 0 |  |  | 0 | [10 empty] | 0 | Wien, NHM 38 707 |  | AES | Group 5 | Bronze | [5 empty] | SAM 1968, vol. 2; Krause 2003, n° 4809
SAM 4810 | Ösenringbarren | Ösenringbarren | 702 | [5 empty] | Sierndorf | 3 | A1 |  |  |  | 0 | 0 | 0.002 | 0.002 | 0.002 | 0.02 | 0.0002 | 0 | 0 | 0 | 0.02 |  |  | 0 | [10 empty] | 0 | Wien, NHM 38708 |  | AES | Group 1 | Copper | [5 empty] | SAM 1968, vol. 2; Krause 2003, n° 4810
SAM 4811 | Ösenringbarren | Ösenringbarren | 702 | [5 empty] | Sierndorf | 3 | A1 |  |  |  | 0 | 0 | 1.5 | 1.07 | 0.49 | 0 | 0.17 | 0 | 0 | 0 | 0 |  |  | 0 | [10 empty] | 0 | Wien, NHM 38709 |  | AES | Group 12 | Fahlerz | [5 empty] | SAM 1968, vol. 2; Krause 2003, n° 4811
SAM 4812 | Ösenringbarren | Ösenringbarren | 702 | [5 empty] | Sierndorf | 3 | A1 |  |  |  | 0 | 0 | 1.25 | 0.94 | 0.46 | 0.002 | 0.18 | 0 | 0 | 0 | 0 |  |  | 0 | [10 empty] | 0 | Wien, NHM 38710 |  | AES | Group 12 | Fahlerz | [5 empty] | SAM 1968, vol. 2; Krause 2003, n° 4812
SAM 4813 | Ösenringbarren | Ösenringbarren | 702 | [5 empty] | Sierndorf | 3 | A1 |  |  |  | 0 | 0 | 1.25 | 1.4 | 0.57 | 0 | 0.11 | 0 | 0 | 0 | 0 |  |  | 0 | [10 empty] | 0 | Wien, NHM 38711 |  | AES | Group 12 | Fahlerz | [5 empty] | SAM 1968, vol. 2; Krause 2003, n° 4813
SAM 4814 | Ösenringbarren | Ösenringbarren | 702 | [5 empty] | Sierndorf | 3 | A1 |  |  |  | 0 | 0 | 1.65 | 1.25 | 0.49 | 0.002 | 0.061 | 0 | 0 | 0 | 0 |  |  | 0 | [10 empty] | 0 | Wien, NHM 38712 |  | AES | Group 12 | Fahlerz | [5 empty] | SAM 1968, vol. 2; Krause 2003, n° 4814
SAM 4815 | Ösenringbarren | Ösenringbarren | 702 | [5 empty] | Sierndorf | 3 | A1 |  |  |  | 0 | 0 | 1.05 | 1.3 | 0.7 | 0.002 | 0.051 | 0 | 0 | 0 | 0 |  |  | 0 | [10 empty] | 0 | Wien, NHM 38713 |  | AES | Group 12 | Fahlerz | [5 empty] | SAM 1968, vol. 2; Krause 2003, n° 4815
SAM 4816 | Ösenringbarren | Ösenringbarren | 702 | [5 empty] | Sierndorf | 3 | A1 |  |  |  | 0 | 0 | 0.84 | 1.07 | 0.57 | 0 | 0.11 | 0 | 0 | 0 | 0 |  |  | 0 | [10 empty] | 0 | Wien, NHM 38714 |  | AES | Group 12 | Fahlerz | [5 empty] | SAM 1968, vol. 2; Krause 2003, n° 4816
SAM 4817 | Ösenringbarren | Ösenringbarren | 702 | [5 empty] | Sierndorf | 3 | A1 |  |  |  | 0 | 0 | 1.3 | 1.3 | 0.51 | 0.002 | 0.088 | 0 | 0 | 0 | 0 |  |  | 0 | [10 empty] | 0 | Wien, NHM 38715 |  | AES | Group 12 | Fahlerz | [5 empty] | SAM 1968, vol. 2; Krause 2003, n° 4817
SAM 4818 | Ösenringbarren | Ösenringbarren | 702 | [5 empty] | Sierndorf | 3 | A1 |  |  |  | 0 | 0 | 1.3 | 1.2 | 0.58 | 0.002 | 0.058 | 0 | 0 | 0 | 0 |  |  | 0 | [10 empty] | 0 | Wien, NHM 38716 |  | AES | Group 12 | Fahlerz | [5 empty] | SAM 1968, vol. 2; Krause 2003, n° 4818
SAM 4819 | Ösenringbarren | Ösenringbarren | 702 | [5 empty] | Sierndorf | 3 | A1 |  |  |  | 0 | 0 | 1.5 | 1.4 | 0.5 | 0.02 | 0.098 | 0 | 0 | 0 | 0 |  |  | 0 | [10 empty] | 0 | Wien, NHM 38717 |  | AES | Group 12 | Fahlerz | [5 empty] | SAM 1968, vol. 2; Krause 2003, n° 4819
SAM 4820 | Ösenringbarren | Ösenringbarren | 702 | [5 empty] | Sierndorf | 3 | A1 |  |  |  | 0 | 0 | 1.25 | 1.3 | 0.62 | 0.005 | 0.054 | 0 | 0 | 0 | 0 |  |  | 0 | [10 empty] | 0 | Wien, NHM 38718 |  | AES | Group 12 | Fahlerz | [5 empty] | SAM 1968, vol. 2; Krause 2003, n° 4820
SAM 4821 | Ösenringbarren | Ösenringbarren | 702 | [5 empty] | Sierndorf | 3 | A1 |  |  |  | 0 | 0 | 1.2 | 1.07 | 0.45 | 0.005 | 0.061 | 0 | 0 | 0 | 0 |  |  | 0 | [10 empty] | 0 | Wien, NHM 38719 |  | AES | Group 12 | Fahlerz | [5 empty] | SAM 1968, vol. 2; Krause 2003, n° 4821
SAM 4822 | Ösenringbarren | Ösenringbarren | 702 | [5 empty] | Sierndorf | 3 | A1 |  |  |  | 0.01 | 0 | 0.008 | 0 | 0.002 | 0.02 | 0 | 0 | 0 | 0 | 0.02 |  |  | 0 | [10 empty] | 0 | Wien, NHM 38720 |  | AES | Group 1 | Copper | [5 empty] | SAM 1968, vol. 2; Krause 2003, n° 4822
SAM 4823 | Ösenringbarren | Ösenringbarren | 702 | [5 empty] | Sierndorf | 3 | A1 |  |  |  | 0 | 0 | 0.89 | 1.08 | 0.48 | 0.002 | 0.059 | 0 | 0 | 0 | 0 |  |  | 0 | [10 empty] | 0 | Wien, NHM 38721 |  | AES | Group 12 | Fahlerz | [5 empty] | SAM 1968, vol. 2; Krause 2003, n° 4823
SAM 4824 | Ösenringbarren | Ösenringbarren | 702 | [5 empty] | Sierndorf | 3 | A1 |  |  |  | 0 | 0 | 1.7 | 1.9 | 0.93 | 0 | 0.18 | 0 | 0 | 0 | 0 |  |  | 0 | [10 empty] | 0 | Wien, NHM 38722 |  | AES | Group 12 | Fahlerz | [5 empty] | SAM 1968, vol. 2; Krause 2003, n° 4824
SAM 4825 | Ösenringbarren | Ösenringbarren | 702 | [5 empty] | Sierndorf | 3 | A1 |  |  |  | 0 | 0 | 0.03 | 0 | 0.002 | 0.07 | 0 | 0 | 0 | 0.03 | 0.03 |  |  | 0 | [10 empty] | 0 | Wien, NHM 38723 |  | AES | Group 1 | Copper | [5 empty] | SAM 1968, vol. 2; Krause 2003, n° 4825
SAM 4826 | Ösenringbarren | Ösenringbarren | 702 | [5 empty] | Sierndorf | 3 | A1 |  |  |  | 0 | 0 | 1.05 | 1.5 | 0.7 | 0.002 | 0.15 | 0 | 0 | 0 | 0 |  |  | 0 | [10 empty] | 0 | Wien, NHM 3 8724 |  | AES | Group 12 | Fahlerz | [5 empty] | SAM 1968, vol. 2; Krause 2003, n° 4826
SAM 4827 | Ösenringbarren | Ösenringbarren | 702 | [5 empty] | Sierndorf | 3 | A1 |  |  |  | 0 | 0 | 1.8 | 1.5 | 0.78 | 0 | 0.22 | 0 | 0 | 0 | 0 |  |  | 0 | [10 empty] | 0 | Wien, NHM 38725 |  | AES | Group 12 | Fahlerz | [5 empty] | SAM 1968, vol. 2; Krause 2003, n° 4827
SAM 4828 | Ösenringbarren | Ösenringbarren | 702 | [5 empty] | Sierndorf | 3 | A1 |  |  |  | 0 | 0 | 1.55 | 1.2 | 0.72 | 0.002 | 0.1 | 0 | 0 | 0 | 0 |  |  | 0 | [10 empty] | 0 | Wien, NHM 38726 |  | AES | Group 12 | Fahlerz | [5 empty] | SAM 1968, vol. 2; Krause 2003, n° 4828
SAM 4829 | Ösenringbarren | Ösenringbarren | 702 | [5 empty] | Sierndorf | 3 | A1 |  |  |  | 0 | 0.002 | 1.55 | 1.5 | 0.64 | 0.005 | 0.12 | 0 | 0 | 0 | 0 |  |  | 0 | [10 empty] | 0 | Wien, NHM 38727 |  | AES | Group 12 | Fahlerz | [5 empty] | SAM 1968, vol. 2; Krause 2003, n° 4829
SAM 4830 | Ösenringbarren | Ösenringbarren | 702 | [5 empty] | Sierndorf | 3 | A1 |  |  |  | 0 | 0 | 2.05 | 1.15 | 0.78 | 0 | 0.22 | 0 | 0 | 0 | 0 |  |  | 0 | [10 empty] | 0 | Wien, NHM 38728 |  | AES | Group 12 | Fahlerz | [5 empty] | SAM 1968, vol. 2; Krause 2003, n° 4830
SAM 4831 | Ösenringbarren | Ösenringbarren | 702 | [5 empty] | Sierndorf | 3 | A1 |  |  |  | 0 | 0 | 1.5 | 1.1 | 0.76 | 0.002 | 0.059 | 0 | 0 | 0 | 0 |  |  | 0 | [10 empty] | 0 | Wien, NHM 38729 |  | AES | Group 12 | Fahlerz | [5 empty] | SAM 1968, vol. 2; Krause 2003, n° 4831
SAM 4832 | Ösenringbarren | Ösenringbarren | 702 | [5 empty] | Sierndorf | 3 | A1 |  |  |  | 0 | 0 | 0.004 | 0.002 | 0.002 | 0.01 | 0.0002 | 0 | 0 | 0 | 0.02 |  |  | 0 | [10 empty] | 0 | Wien, NHM 38730 |  | AES | Group 1 | Copper | [5 empty] | SAM 1968, vol. 2; Krause 2003, n° 4832
SAM 4833 | Ösenringbarren | Ösenringbarren | 702 | [5 empty] | Sierndorf | 3 | A1 |  |  |  | 0 | 0 | 1.2 | 1.3 | 0.47 | 0 | 0.044 | 0 | 0 | 0 | 0 |  |  | 0 | [10 empty] | 0 | Wien, NHM 38731 |  | AES | Group 12 | Fahlerz | [5 empty] | SAM 1968, vol. 2; Krause 2003, n° 4833
SAM 4834 | Ösenringbarren | Ösenringbarren | 702 | [5 empty] | Sierndorf | 3 | A1 |  |  |  | 0 | 0 | 1.65 | 1.25 | 0.68 | 0 | 0.093 | 0 | 0 | 0 | 0 |  |  | 0 | [10 empty] | 0 | Wien, NHM 38732 |  | AES | Group 12 | Fahlerz | [5 empty] | SAM 1968, vol. 2; Krause 2003, n° 4834
SAM 4835 | Ösenringbarren | Ösenringbarren | 702 | [5 empty] | Sierndorf | 3 | A1 |  |  |  | 0 | 0 | 1.17 | 1 | 0.36 | 0.02 | 0.053 | 0 | 0 | 0 | 0 |  |  | 0 | [10 empty] | 0 | Wien, NHM 38733 |  | AES | Group 12 | Fahlerz | [5 empty] | SAM 1968, vol. 2; Krause 2003, n° 4835
SAM 4836 | Ösenringbarren | Ösenringbarren | 702 | [5 empty] | Sierndorf | 3 | A1 |  |  |  | 0 | 0 | 1.2 | 1.6 | 0.52 | 0.005 | 0.048 | 0 | 0 | 0 | 0 |  |  | 0 | [10 empty] | 0 | Wien, NHM 38734 |  | AES | Group 12 | Fahlerz | [5 empty] | SAM 1968, vol. 2; Krause 2003, n° 4836
SAM 4837 | Ösenringbarren | Ösenringbarren | 702 | [5 empty] | Sierndorf | 3 | A1 |  |  |  | 0 | 0 | 1.45 | 0.91 | 0.55 | 0 | 0.1 | 0 | 0 | 0 | 0 |  |  | 0 | [10 empty] | 0 | Wien, NHM 38735 |  | AES | Group 12 | Fahlerz | [5 empty] | SAM 1968, vol. 2; Krause 2003, n° 4837
SAM 4838 | Ösenringbarren | Ösenringbarren | 702 | [5 empty] | Sierndorf | 3 | A1 |  |  |  | 0 | 0 | 1.75 | 1.45 | 0.51 | 0 | 0.061 | 0 | 0 | 0 | 0 |  |  | 0 | [10 empty] | 0 | Wien, NHM 3873 |  | AES | Group 12 | Fahlerz | [5 empty] | SAM 1968, vol. 2; Krause 2003, n° 4838
SAM 4839 | Ösenringbarren | Ösenringbarren | 702 | [5 empty] | Sierndorf | 3 | A1 |  |  |  | 0 | 0 | 1.1 | 0.97 | 0.44 | 0.01 | 0.037 | 0 | 0 | 0 | 0 |  |  | 0 | [10 empty] | 0 | Wien, NHM 38 737 |  | AES | Group 12 | Fahlerz | [5 empty] | SAM 1968, vol. 2; Krause 2003, n° 4839
SAM 4840 | Ösenringbarren | Ösenringbarren | 702 | [5 empty] | Sierndorf | 3 | A1 |  |  |  | 0 | 0 | 0.9 | 1.1 | 0.32 | 0.005 | 0.041 | 0 | 0 | 0 | 0 |  |  | 0 | [10 empty] | 0 | Wien, NHM 38738 |  | AES | Group 12 | Fahlerz | [5 empty] | SAM 1968, vol. 2; Krause 2003, n° 4840
SAM 4841 | Ösenringbarren | Ösenringbarren | 702 | [5 empty] | Sierndorf | 3 | A1 |  |  |  | 0 | 0.002 | 0.1 | 0.03 | 0.005 | 0.06 | 0.001 | 0 | 0.002 | 0 | 0.03 |  |  | 0 | [10 empty] | 0 | Wien, NHM 38739 |  | AES | Group 2 | Arsenical copper | [5 empty] | SAM 1968, vol. 2; Krause 2003, n° 4841
SAM 4842 | Ösenringbarren | Ösenringbarren | 702 | [5 empty] | Sierndorf | 3 | A1 |  |  |  | 0.13 | 0 | 0.68 | 0.79 | 0.42 | 0.02 | 0.038 | 0 | 0 | 0 | 0 |  |  | 0 | [10 empty] | 0 | Wien, NHM 38740 |  | AES | Group 12 | Fahlerz | [5 empty] | SAM 1968, vol. 2; Krause 2003, n° 4842
SAM 4843 | Ösenringbarren | Ösenringbarren | 702 | [5 empty] | Sierndorf | 3 | A1 |  |  |  | 0 | 0 | 1.25 | 1.1 | 0.56 | 0.002 | 0.058 | 0 | 0 | 0 | 0 |  |  | 0 | [10 empty] | 0 | Wien, NHM 38741 |  | AES | Group 12 | Fahlerz | [5 empty] | SAM 1968, vol. 2; Krause 2003, n° 4843
SAM 4844 | Ösenringbarren | Ösenringbarren | 702 | [5 empty] | Sierndorf | 3 | A1 |  |  |  | 0 | 0 | 1.6 | 1.05 | 0.71 | 0.002 | 0.091 | 0 | 0 | 0 | 0 |  |  | 0 | [10 empty] | 0 | Wien, NHM 38742 |  | AES | Group 12 | Fahlerz | [5 empty] | SAM 1968, vol. 2; Krause 2003, n° 4844
SAM 4845 | Ösenringbarren | Ösenringbarren | 702 | [5 empty] | Sierndorf | 3 | A1 |  |  |  | 0 | 0 | 1.45 | 1.1 | 0.53 | 0.005 | 0.076 | 0 | 0 | 0 | 0 |  |  | 0 | [10 empty] | 0 | Wien, NHM 38743 |  | AES | Group 12 | Fahlerz | [5 empty] | SAM 1968, vol. 2; Krause 2003, n° 4845
SAM 4846 | Ösenringbarren | Ösenringbarren | 702 | [5 empty] | Sierndorf | 3 | A1 |  |  |  | 0 | 0.002 | 1.2 | 1.3 | 0.48 | 0.005 | 0.039 | 0 | 0 | 0 | 0 |  |  | 0 | [10 empty] | 0 | Wien, NHM 38744 |  | AES | Group 12 | Fahlerz | [5 empty] | SAM 1968, vol. 2; Krause 2003, n° 4846
SAM 4847 | Ösenringbarren | Ösenringbarren | 702 | [5 empty] | Sierndorf | 3 | A1 |  |  |  | 0 | 0 | 1.85 | 1.02 | 0.59 | 0.002 | 0.071 | 0 | 0 | 0 | 0 |  |  | 0 | [10 empty] | 0 | Wien, NHM 38745 |  | AES | Group 12 | Fahlerz | [5 empty] | SAM 1968, vol. 2; Krause 2003, n° 4847
SAM 4848 | Ösenringbarren | Ösenringbarren | 702 | [5 empty] | Sierndorf | 3 | A1 |  |  |  | 0 | 0 | 0.86 | 0.79 | 0.35 | 0.005 | 0.024 | 0 | 0 | 0 | 0 |  |  | 0 | [10 empty] | 0 | Wien, NHM 38746 |  | AES | Group 12 | Fahlerz | [5 empty] | SAM 1968, vol. 2; Krause 2003, n° 4848
SAM 4849 | Ösenringbarren | Ösenringbarren | 702 | [5 empty] | Sierndorf | 3 | A1 |  |  |  | 0.1 | 0 | 1.4 | 1.2 | 0.48 | 0.02 | 0.063 | 0 | 0 | 0 | 0 |  |  | 0 | [10 empty] | 0 | Wien, NHM 38747 |  | AES | Group 12 | Fahlerz | [5 empty] | SAM 1968, vol. 2; Krause 2003, n° 4849
SAM 4850 | Ösenringbarren | Ösenringbarren | 702 | [5 empty] | Sierndorf | 3 | A1 |  |  |  | 0 | 0.002 | 1.45 | 1.25 | 0.39 | 0.005 | 0.041 | 0 | 0 | 0 | 0 |  |  | 0 | [10 empty] | 0 | Wien, NHM 38748 |  | AES | Group 12 | Fahlerz | [5 empty] | SAM 1968, vol. 2; Krause 2003, n° 4850
SAM 4851 | Ösenringbarren | Ösenringbarren | 702 | [5 empty] | Sierndorf | 3 | A1 |  |  |  | 0 | 0 | 1.75 | 1.25 | 0.62 | 0.002 | 0.056 | 0 | 0 | 0 | 0 |  |  | 0 | [10 empty] | 0 | Wien, NHM 38 749 |  | AES | Group 12 | Fahlerz | [5 empty] | SAM 1968, vol. 2; Krause 2003, n° 4851
SAM 4852 | Ösenringbarren | Ösenringbarren | 702 | [5 empty] | Sierndorf | 3 | A1 |  |  |  | 0 | 0 | 1.55 | 0.96 | 0.5 | 0.002 | 0.066 | 0 | 0 | 0 | 0 |  |  | 0 | [10 empty] | 0 | Wien, NHM 38750 |  | AES | Group 12 | Fahlerz | [5 empty] | SAM 1968, vol. 2; Krause 2003, n° 4852
SAM 4853 | Ösenringbarren | Ösenringbarren | 702 | [5 empty] | Sierndorf | 3 | A1 |  |  |  | 0 | 0 | 1 | 0.95 | 0.53 | 0 | 0.041 | 0 | 0 | 0 | 0 |  |  | 0 | [10 empty] | 0 | Wien, NHM 38751 |  | AES | Group 12 | Fahlerz | [5 empty] | SAM 1968, vol. 2; Krause 2003, n° 4853
SAM 4854 | Ösenringbarren | Ösenringbarren | 702 | [5 empty] | Sierndorf | 3 | A1 |  |  |  | 0 | 0 | 1.2 | 1.1 | 0.46 | 0.005 | 0.046 | 0 | 0 | 0 | 0 |  |  | 0 | [10 empty] | 0 | Wien, NHM 38752 |  | AES | Group 12 | Fahlerz | [5 empty] | SAM 1968, vol. 2; Krause 2003, n° 4854
SAM 4855 | Ösenringbarren | Ösenringbarren | 702 | [5 empty] | Sierndorf | 3 | A1 |  |  |  | 0 | 0 | 0.96 | 1.45 | 0.42 | 0.002 | 0.088 | 0 | 0 | 0 | 0 |  |  | 0 | [10 empty] | 0 | Wien, NHM 38753 |  | AES | Group 12 | Fahlerz | [5 empty] | SAM 1968, vol. 2; Krause 2003, n° 4855
SAM 4856 | Ösenringbarren | Ösenringbarren | 702 | [5 empty] | Sierndorf | 3 | A1 |  |  |  | 0 | 0 | 1.25 | 1.27 | 0.43 | 0 | 0.11 | 0 | 0 | 0 | 0 |  |  | 0 | [10 empty] | 0 | Wien, NHM 38754 |  | AES | Group 12 | Fahlerz | [5 empty] | SAM 1968, vol. 2; Krause 2003, n° 4856
SAM 4857 | Ösenringbarren | Ösenringbarren | 702 | [5 empty] | Sierndorf | 3 | A1 |  |  |  | 0 | 0 | 0.002 | 0.06 | 0.002 | 0.03 | 0.0002 | 0 | 0 | 0 | 0.03 |  |  | 0 | [10 empty] | 0 | Wien, NHM 38755 |  | AES | Group 1 | Copper | [5 empty] | SAM 1968, vol. 2; Krause 2003, n° 4857
SAM 4858 | Ösenringbarren | Ösenringbarren | 702 | [5 empty] | Sierndorf | 3 | A1 |  |  |  | 0 | 0 | 1.45 | 1.25 | 0.45 | 0.002 | 0.061 | 0 | 0 | 0 | 0 |  |  | 0 | [10 empty] | 0 | Wien, NHM 38756 |  | AES | Group 12 | Fahlerz | [5 empty] | SAM 1968, vol. 2; Krause 2003, n° 4858
SAM 4859 | Ösenringbarren | Ösenringbarren | 702 | [5 empty] | Sierndorf | 3 | A1 |  |  |  | 0 | 0 | 1.4 | 1.4 | 0.4 | 0.01 | 0.061 | 0 | 0 | 0 | 0 |  |  | 0 | [10 empty] | 0 | Wien, NHM 38757 |  | AES | Group 12 | Fahlerz | [5 empty] | SAM 1968, vol. 2; Krause 2003, n° 4859
SAM 4860 | Ösenringbarren | Ösenringbarren | 702 | [5 empty] | Sierndorf | 3 | A1 |  |  |  | 0 | 0 | 1.4 | 1.35 | 0.42 | 0.005 | 0.092 | 0 | 0 | 0 | 0 |  |  | 0 | [10 empty] | 0 | Wien, NHM 38758 |  | AES | Group 12 | Fahlerz | [5 empty] | SAM 1968, vol. 2; Krause 2003, n° 4860
SAM 4861 | Ösenringbarren | Ösenringbarren | 702 | [5 empty] | Sierndorf | 3 | A1 |  |  |  | 0 | 0 | 1.25 | 1.25 | 0.5 | 0.005 | 0.064 | 0 | 0 | 0 | 0 |  |  | 0 | [10 empty] | 0 | Wien, NHM 38759 |  | AES | Group 12 | Fahlerz | [5 empty] | SAM 1968, vol. 2; Krause 2003, n° 4861
SAM 4862 | Ösenringbarren | Ösenringbarren | 702 | [5 empty] | Sierndorf | 3 | A1 |  |  |  | 0 | 0 | 1.5 | 1.5 | 0.76 | 0 | 0.089 | 0 | 0 | 0 | 0 |  |  | 0 | [10 empty] | 0 | Wien, NHM 38760 |  | AES | Group 12 | Fahlerz | [5 empty] | SAM 1968, vol. 2; Krause 2003, n° 4862
SAM 4863 | Ösenringbarren | Ösenringbarren | 702 | [5 empty] | Sierndorf | 3 | A1 |  |  |  | 0 | 0 | 1.5 | 1.25 | 0.61 | 0.005 | 0.13 | 0 | 0 | 0 | 0 |  |  | 0 | [10 empty] | 0 | Wien, NHM 387 61 |  | AES | Group 12 | Fahlerz | [5 empty] | SAM 1968, vol. 2; Krause 2003, n° 4863
SAM 4864 | Ösenringbarren | Ösenringbarren | 702 | [5 empty] | Sierndorf | 3 | A1 |  |  |  | 0 | 0.002 | 1.45 | 1.4 | 0.53 | 0.002 | 0.13 | 0 | 0 | 0 | 0 |  |  | 0 | [10 empty] | 0 | Wien, NHM 38762 |  | AES | Group 12 | Fahlerz | [5 empty] | SAM 1968, vol. 2; Krause 2003, n° 4864
SAM 4865 | Ösenringbarren, Ring | Ösenringbarren, ring | 702 | [5 empty] | Sierndorf | 3 | A1 |  |  |  | 0 | 0 | 0.75 | 1.07 | 0.34 | 0.01 | 0.065 | 0 | 0 | 0 | 0 |  |  | 0 | [10 empty] | 0 | Wien, NHM 38763 |  | AES | Group 12 | Fahlerz | [5 empty] | SAM 1968, vol. 2; Krause 2003, n° 4865
SAM 4866 | Ring an Öse, klein | ring with eyelet, small | 418 | [5 empty] | Sierndorf | 3 | A1 |  |  |  | 10 | 0 | 0.27 | 0.73 | 0.43 | 0.072 | 0.018 | 0 | 0 | 0 | 0.001 |  |  | 0 | [10 empty] | 0 | Wien, NHM 38763 |  | AES | Group 12 | Bronze | [5 empty] | SAM 1968, vol. 2; Krause 2003, n° 4866
SAM 4867 | Ösenringbarren | Ösenringbarren | 702 | [5 empty] | Sierndorf | 3 | A1 |  |  |  | 0 | 0 | 1.9 | 1.15 | 0.46 | 0 | 0.061 | 0 | 0 | 0 | 0 |  |  | 0 | [10 empty] | 0 | Wien, NHM 38764 |  | AES | Group 12 | Fahlerz | [5 empty] | SAM 1968, vol. 2; Krause 2003, n° 4867
SAM 4868 | Ösenringbarren | Ösenringbarren | 702 | [5 empty] | Sierndorf | 3 | A1 |  |  |  | 0 | 0 | 1.5 | 1.03 | 0.47 | 0.002 | 0.11 | 0 | 0 | 0 | 0 |  |  | 0 | [10 empty] | 0 | Wien, NHM 38765 |  | AES | Group 12 | Fahlerz | [5 empty] | SAM 1968, vol. 2; Krause 2003, n° 4868
SAM 4869 | Ösenringbarren, Ring | Ösenringbarren, ring | 702 | [5 empty] | Sierndorf | 3 | A1 |  |  |  | 0 | 0 | 1.65 | 1.25 | 0.42 | 0.005 | 0.05 | 0 | 0 | 0 | 0 |  |  | 0 | [10 empty] | 0 | Wien, NHM 38687 |  | AES | Group 12 | Fahlerz | [5 empty] | SAM 1968, vol. 2; Krause 2003, n° 4869
SAM 4870 | Ösenringbarren, Umwicklung unterhalb Öse | Ösenringbarren, wrapped eye-shape endings | 702 | [5 empty] | Sierndorf | 3 | A1 |  |  |  | 0.71 | 0 | 0.33 | 0.48 | 0.34 | 0.07 | 0.017 | 0 | 0 | 0 | 0.02 |  |  | 0 | [10 empty] | 0 | Wien, NHM 38687 |  | AES | Group 12 | Fahlerz | [5 empty] | SAM 1968, vol. 2; Krause 2003, n° 4870
SAM 4871 | Ösenringbarren, fragm. | Ösenringbarren, fragm. | 702 | [5 empty] | Sierndorf | 3 | A1 |  |  |  | 0 | 0 | 1.65 | 1.2 | 0.5 | 0 | 0.092 | 0 | 0 | 0 | 0 |  |  | 0 | [10 empty] | 0 | Wien, NHM 38688 |  | AES | Group 12 | Fahlerz | [5 empty] | SAM 1968, vol. 2; Krause 2003, n° 4871
SAM 4872 | Ösenringbarren, fragm. | Ösenringbarren, fragm. | 702 | [5 empty] | Sierndorf | 3 | A1 |  |  |  | 0 | 0 | 1.1 | 1.1 | 0.53 | 0 | 0.057 | 0 | 0 | 0 | 0 |  |  | 0 | [10 empty] | 0 | Wien, NHM 38689 |  | AES | Group 12 | Fahlerz | [5 empty] | SAM 1968, vol. 2; Krause 2003, n° 4872
SAM 4873 | Ösenringbarren, fragm. | Ösenringbarren, fragm. | 702 | [5 empty] | Sierndorf | 3 | A1 |  |  |  | 0 | 0 | 1.5 | 1.35 | 0.59 | 0 | 0.1 | 0 | 0 | 0 | 0 |  |  | 0 | [10 empty] | 0 | Wien, NHM 38690 |  | AES | Group 12 | Fahlerz | [5 empty] | SAM 1968, vol. 2; Krause 2003, n° 4873
SAM 4874 | Ösenringbarren | Ösenringbarren | 702 | [5 empty] | Sierndorf | 3 | A1 |  |  |  | 0 | 0 | 1.6 | 1.2 | 0.57 | 0 | 0.21 | 0 | 0 | 0 | 0 |  |  | 0 | [10 empty] | 0 | Wien, NHM 38691 |  | AES | Group 12 | Fahlerz | [5 empty] | SAM 1968, vol. 2; Krause 2003, n° 4874
SAM 4875 | Ösenringbarren | Ösenringbarren | 702 | [5 empty] | Sierndorf | 3 | A1 |  |  |  | 0 | 0 | 2.05 | 2.4 | 0.76 | 0.002 | 0.27 | 0 | 0 | 0 | 0 |  |  | 0 | [10 empty] | 0 | Wien, NHM 38692 |  | AES | Group 12 | Fahlerz | [5 empty] | SAM 1968, vol. 2; Krause 2003, n° 4875
SAM 4876 | Ösenringbarren | Ösenringbarren | 702 | [5 empty] | Sierndorf | 3 | A1 |  |  |  | 0 | 0 | 2 | 1.4 | 0.41 | 0.01 | 0.057 | 0 | 0 | 0 | 0 |  |  | 0 | [10 empty] | 0 | Wien, NHM 38693 |  | AES | Group 12 | Fahlerz | [5 empty] | SAM 1968, vol. 2; Krause 2003, n° 4876
SAM 4877 | Ösenringbarren | Ösenringbarren | 702 | [5 empty] | Sierndorf | 3 | A1 |  |  |  | 0 | 0 | 1.35 | 1.35 | 0.5 | 0.005 | 0.13 | 0 | 0 | 0 | 0 |  |  | 0 | [10 empty] | 0 | Wien, NHM 38694 |  | AES | Group 12 | Fahlerz | [5 empty] | SAM 1968, vol. 2; Krause 2003, n° 4877
SAM 4878 | Ösenringbarren | Ösenringbarren | 702 | [5 empty] | Sierndorf | 3 | A1 |  |  |  | 0 | 0 | 2 | 1.7 | 0.74 | 0 | 0.23 | 0 | 0 | 0 | 0 |  |  | 0 | [10 empty] | 0 | Wien, NHM 38695 |  | AES | Group 12 | Fahlerz | [5 empty] | SAM 1968, vol. 2; Krause 2003, n° 4878
SAM 4879 | Ösenringbarren | Ösenringbarren | 702 | [5 empty] | Sierndorf | 3 | A1 |  |  |  | 0 | 0 | 1.5 | 1.1 | 0.58 | 0 | 0.068 | 0 | 0 | 0 | 0 |  |  | 0 | [10 empty] | 0 | Wien, NHM 3869 6 |  | AES | Group 12 | Fahlerz | [5 empty] | SAM 1968, vol. 2; Krause 2003, n° 4879
SAM 4880 | Ösenringbarren | Ösenringbarren | 702 | [5 empty] | Sierndorf | 3 | A1 |  |  |  | 0 | 0 | 1.45 | 1.2 | 0.56 | 0.002 | 0.08 | 0 | 0 | 0 | 0 |  |  | 0 | [10 empty] | 0 | Wien, NHM 38697 |  | AES | Group 12 | Fahlerz | [5 empty] | SAM 1968, vol. 2; Krause 2003, n° 4880
SAM 4881 | Ösenringbarren | Ösenringbarren | 702 | [5 empty] | Sierndorf | 3 | A1 |  |  |  | 0 | 0 | 1.45 | 1.3 | 0.5 | 0 | 0.065 | 0 | 0 | 0 | 0 |  |  | 0 | [10 empty] | 0 | Wien, NHM 38698 |  | AES | Group 12 | Fahlerz | [5 empty] | SAM 1968, vol. 2; Krause 2003, n° 4881
SAM 4882 | Ösenringbarren | Ösenringbarren | 702 | [5 empty] | Sierndorf | 3 | A1 |  |  |  | 0 | 0 | 1.1 | 1.3 | 0.56 | 0.002 | 0.048 | 0 | 0 | 0 | 0 |  |  | 0 | [10 empty] | 0 | Wien, NHM 38699 |  | AES | Group 12 | Fahlerz | [5 empty] | SAM 1968, vol. 2; Krause 2003, n° 4882
SAM 4883 | Ösenringbarren | Ösenringbarren | 702 | [5 empty] | Sierndorf | 3 | A1 |  |  |  | 0 | 0 | 1.45 | 1.15 | 0.56 | 0.005 | 0.09 | 0 | 0 | 0 | 0 |  |  | 0 | [10 empty] | 0 | Wien, NHM 38700 |  | AES | Group 12 | Fahlerz | [5 empty] | SAM 1968, vol. 2; Krause 2003, n° 4883
SAM 4884 | Ösenringbarren | Ösenringbarren | 702 | [5 empty] | Sierndorf | 3 | A1 |  |  |  | 0 | 0 | 1.45 | 1.55 | 0.48 | 0.002 | 0.067 | 0 | 0 | 0 | 0 |  |  | 0 | [10 empty] | 0 | Wien, NHM 38701 |  | AES | Group 12 | Fahlerz | [5 empty] | SAM 1968, vol. 2; Krause 2003, n° 4884
SAM 4885 | Ösenringbarren | Ösenringbarren | 702 | [5 empty] | Mondsee | 3 | A1 |  |  |  | 0 | 0 | 1.15 | 1.15 | 0.32 | 0.005 | 0.033 | 0 | 0 | 0 | 0 |  |  | 0 | [10 empty] | 0 | Wien, NHM, 38772 |  | AES | Group 12 | Fahlerz | [5 empty] | SAM 1968, vol. 2; Krause 2003, n° 4885
SAM 4895 | knive | knife | 311 | [5 empty] | Seewalchen am Attersee | 22 | CA |  |  |  | 0 | 0.002 | 0.86 | 0.03 | 0.005 | 0.01 | 0.005 | 0 | 0 | 0 | 0 |  |  | 0 | [10 empty] | 0 | Wien, NHM, 62384 |  | AES | Group 2 | Arsenical copper | [5 empty] | SAM 1968, vol. 2; Krause 2003, n° 4895
SAM 4896 | awl with square shaft and pointed end | awl with square shaft and pointed end | 806 | [5 empty] | Seewalchen am Attersee | 22 | CA |  |  |  | 0 | 0 | 0.2 | 0.02 | 0.04 | 0.002 | 0.0005 | 0 | 0 | 0 | 0 |  |  | 0 | [10 empty] | 0 | Wien, NHM, 1511 |  | AES | Group 2 | Arsenical copper | [5 empty] | SAM 1968, vol. 2; Krause 2003, n° 4896
SAM 4897 | awl with square shaft and pointed end | awl with square shaft and pointed end | 806 | [5 empty] | Seewalchen am Attersee | 22 | CA |  |  |  | 0 | 0 | 0.15 | 0.02 | 0.014 | 0.002 | 0.0005 | 0 | 0 | 0 | 0 |  |  | 0 | [10 empty] | 0 | Wien, NHM, 1511 |  | AES | Group 2 | Arsenical copper | [5 empty] | SAM 1968, vol. 2; Krause 2003, n° 4897
SAM 4898 | awl with square shaft and pointed end | awl with square shaft and pointed end | 806 | [5 empty] | Seewalchen am Attersee | 3 | A1 |  |  |  | 7.3 | 0 | 0.9 | 0.06 | 0.005 | 0.29 | 0.0002 | 0 | 0 | 0 | 0.03 |  |  | 0 | [10 empty] | 0 | Wien, NHM, 62386 |  | AES | Group 11 | Bronze | [5 empty] | SAM 1968, vol. 2; Krause 2003, n° 4898
SAM 4899 | awl with square shaft and pointed end | awl with square shaft and pointed end | 806 | [5 empty] | Seewalchen am Attersee | 3 | A1 |  |  |  | 10 | 0 | 0.38 | 0.04 | 0.002 | 0.34 | 0.0002 | 0 | 0 | 0 | 0.02 |  |  | 0 | [10 empty] | 0 | Wien, NHM, 62386 |  | AES | Group 11 | Bronze | [5 empty] | SAM 1968, vol. 2; Krause 2003, n° 4899
SAM 4900 | awl with square shaft and pointed end | awl with square shaft and pointed end | 806 | [5 empty] | Seewalchen am Attersee | 3 | A1 |  |  |  | 9 | 0 | 0.36 | 1.02 | 0.002 | 0.31 | 0 | 0 | 0 | 0 | 0.03 |  |  | 0 | [10 empty] | 0 | Wien, NHM, 37465 |  | AES | Group 14 | Bronze | [5 empty] | SAM 1968, vol. 2; Krause 2003, n° 4900
SAM 4901 | awl with square shaft and pointed end | awl with square shaft and pointed end | 806 | [5 empty] | Seewalchen am Attersee | 3 | A1 |  |  |  | 8.7 | 0 | 0.08 | 0.003 | 0.15 | 0 | 0.005 | 0 | 0 | 0 | 0 |  |  | 0 | [10 empty] | 0 | Wien, NHM, 37466 |  | AES | Group 4 | Bronze | [5 empty] | SAM 1968, vol. 2; Krause 2003, n° 4901
SAM 4902 | Bracelet, open | Bracelet, open | 407 | [5 empty] | Seewalchen am Attersee | 3 | A1 |  |  |  | 15 | 0 | 0.28 | 0.02 | 0.01 | 0.24 | 0.0002 | 0 | 0 | 0 | 0.02 |  |  | 0 | [10 empty] | 0 | Wien, NHM, 37469 |  | AES | Group 11 | Bronze | [5 empty] | SAM 1968, vol. 2; Krause 2003, n° 4902
SAM 4919 | Randleistenbeil | flanged axe | 113 | [5 empty] | Peschiera | 4 | A2a |  |  |  | 6.8 | 0 | 1.1 | 0.17 | 0.05 | 0.49 | 0 | 0 | 0 | 0 | 0.001 |  |  | 0 | [10 empty] | 0 | Wien, NHM 20107 |  | AES | Group 14 | Bronze | [5 empty] | SAM 1968, vol. 2; Krause 2003, n° 4919
SAM 4925 | Flachbeil | flat axe | 104 | 527 |  |  |  |  | Lange Wand | 22 | CA |  |  |  | 0 | 0 | 0 | 0 | 0.002 | 0 | 0 | 0 | 0 | 0 | 0 |  |  | 0 | [10 empty] | 0 | Wien, NHM, 13794 |  | AES | Group 1 | Copper | [5 empty] | SAM 1968, vol. 2; Krause 2003, n° 4925
SAM 4926 | Flachbeil | flat axe | 104 | 744 |  |  |  |  | Lange Wand | 22 | CA |  |  |  | 0 | 0 | 0.002 | 0.04 | 0.005 | 0 | 0.006 | 0 | 0 | 0 | 0 |  |  | 0 | [10 empty] | 0 | Wien, NHM, 13795 |  | AES | Group 1 | Copper | [5 empty] | SAM 1968, vol. 2; Krause 2003, n° 4926
SAM 4927 | spectacle spiral | spectacle spiral | 529 | [5 empty] | Lange Wand | 22 | CA |  |  |  | 0 | 0 | 0 | 0.002 | 0.002 | 0 | 0.005 | 0 | 0 | 0 | 0 |  |  | 0 | [10 empty] | 0 | Wien, NHM, 13793 |  | AES | Group 1 | Copper | [5 empty] | SAM 1968, vol. 2; Krause 2003, n° 4927
SAM 4928 | spectacle spiral | spectacle spiral | 529 | [5 empty] | Lange Wand | 22 | CA |  |  |  | 0 | 0 | 0 | 0.002 | 0.002 | 0 | 0.005 | 0 | 0 | 0 | 0 |  |  | 0 | [10 empty] | 0 | Wien, NHM, 13793 |  | AES | Group 1 | Copper | [5 empty] | SAM 1968, vol. 2; Krause 2003, n° 4928
SAM 4929 | spectacle spiral | spectacle spiral | 529 | [5 empty] | Lange Wand | 22 | CA |  |  |  | 0 | 0 | 0 | 0 | 0.04 | 0 | 0 | 0 | 0 | 0 | 0 |  |  | 0 | [10 empty] | 0 | Wien, NHM, 13793 |  | AES | Group 1 | Copper | [5 empty] | SAM 1968, vol. 2; Krause 2003, n° 4929
SAM 4930 | spectacle spiral | spectacle spiral | 529 | [5 empty] | Lange Wand | 22 | CA |  |  |  | 0 | 0 | 0 | 0 | 0.05 | 0 | 0 | 0 | 0 | 0 | 0 |  |  | 0 | [10 empty] | 0 | Wien, NHM, 13793 |  | AES | Group 1 | Copper | [5 empty] | SAM 1968, vol. 2; Krause 2003, n° 4930
SAM 4931 | spectacle spiral | spectacle spiral | 529 | [5 empty] | Lange Wand | 22 | CA |  |  |  | 0 | 0 | 0 | 0 | 0.002 | 0 | 0 | 0 | 0 | 0 | 0 |  |  | 0 | [10 empty] | 0 | Wien, NHM, 13792 |  | AES | Group 1 | Copper | [5 empty] | SAM 1968, vol. 2; Krause 2003, n° 4931
SAM 4932 | spectacle spiral | spectacle spiral | 529 | [5 empty] | Lange Wand | 22 | CA |  |  |  | 0 | 0 | 0 | 0 | 0.02 | 0 | 0 | 0 | 0 | 0 | 0 |  |  | 0 | [10 empty] | 0 | Wien, NHM, 13792 |  | AES | Group 1 | Copper | [5 empty] | SAM 1968, vol. 2; Krause 2003, n° 4932
SAM 4933 | Armspirale, 10 Wind. | Armspiral, 10 winds | 409 | [5 empty] | Lange Wand | 22 | CA |  |  |  | 0 | 0 | 0 | 0 | 0.005 | 0.001 | 0 | 0 | 0 | 0 | 0 |  |  | 0 | [10 empty] | 0 | Wien, NHM, 13797 |  | AES | Group 1 | Copper | [5 empty] | SAM 1968, vol. 2; Krause 2003, n° 4933
SAM 4934 | Armspirale, 10 Wind. | Armspiral, 10 winds | 409 | [5 empty] | Lange Wand | 22 | CA |  |  |  | 0 | 0 | 0 | 0.002 | 0.002 | 0.001 | 0.0002 | 0 | 0 | 0 | 0 |  |  | 0 | [10 empty] | 0 | Wien, NHM, 13797 (1) |  | AES | Group 1 | Copper | [5 empty] | SAM 1968, vol. 2; Krause 2003, n° 4934
SAM 4935 | Armspirale m.eingerollten Enden | armspiral rolled ends | 409 | [5 empty] | Lange Wand | 3 | A1 |  |  |  | 0 | 0 | 0 | 0 | 0.002 | 0.001 | 0 | 0 | 0 | 0 | 0 |  |  | 0 | [10 empty] | 0 | Wien, NHM, 34771 |  | AES | Group 1 | Copper | [5 empty] | SAM 1968, vol. 2; Krause 2003, n° 4935
SAM 4936 | spiral cylindre | spiral cylindre | 417 | [5 empty] | Lange Wand | 22 | CA |  |  |  | 0 | 0 | 0 | 0 | 0.002 | 0 | 0 | 0 | 0 | 0 | 0 |  |  | 0 | [10 empty] | 0 | Wien, NHM, 13796 |  | AES | Group 1 | Copper | [5 empty] | SAM 1968, vol. 2; Krause 2003, n° 4936
SAM 4937 | spiral cylindre | spiral cylindre | 417 | [5 empty] | Lange Wand | 22 | CA |  |  |  | 0 | 0 | 0 | 0 | 0.005 | 0.002 | 0 | 0 | 0 | 0 | 0 |  |  | 0 | [10 empty] | 0 | Wien, NHM, 13796 |  | AES | Group 1 | Copper | [5 empty] | SAM 1968, vol. 2; Krause 2003, n° 4937
SAM 4938 | spiral cylindre | spiral cylindre | 417 | [5 empty] | Lange Wand | 22 | CA |  |  |  | 0 | 0 | 0 | 0 | 0.002 | 0 | 0 | 0 | 0 | 0 | 0 |  |  | 0 | [10 empty] | 0 | Wien, NHM, 13796 |  | AES | Group 1 | Copper | [5 empty] | SAM 1968, vol. 2; Krause 2003, n° 4938
SAM 4939 | spiral cylindre | spiral cylindre | 417 | [5 empty] | Lange Wand | 22 | CA |  |  |  | 0 | 0 | 0 | 0 | 0.005 | 0 | 0 | 0 | 0 | 0 | 0 |  |  | 0 | [10 empty] | 0 | Wien, NHM, 13796 |  | AES | Group 1 | Copper | [5 empty] | SAM 1968, vol. 2; Krause 2003, n° 4939
SAM 4940 | spiral cylindre | spiral cylindre | 417 | [5 empty] | Lange Wand | 22 | CA |  |  |  | 0 | 0 | 0 | 0 | 0.005 | 0.002 | 0 | 0 | 0 | 0 | 0 |  |  | 0 | [10 empty] | 0 | Wien, NHM, 13796 |  | AES | Group 1 | Copper | [5 empty] | SAM 1968, vol. 2; Krause 2003, n° 4940
SAM 4941 | spiral cylindre | spiral cylindre | 417 | [5 empty] | Lange Wand | 22 | CA |  |  |  | 0 | 0 | 0 | 0 | 0.005 | 0.005 | 0 | 0 | 0 | 0 | 0.001 |  |  | 0 | [10 empty] | 0 | Wien, NHM, 13796 |  | AES | Group 1 | Copper | [5 empty] | SAM 1968, vol. 2; Krause 2003, n° 4941
SAM 4942 | spiral cylindre | spiral cylindre | 417 | [5 empty] | Lange Wand | 22 | CA |  |  |  | 0 | 0 | 0 | 0 | 0.005 | 0.002 | 0 | 0 | 0 | 0 | 0.001 |  |  | 0 | [10 empty] | 0 | Wien, NHM, 13796 |  | AES | Group 1 | Copper | [5 empty] | SAM 1968, vol. 2; Krause 2003, n° 4942
SAM 4943 | sickle-knive | sickle-knive | 312 | [5 empty] | Lange Wand | 22 | CA |  |  |  | 0 | 0 | 0 | 0 | 0.08 | 0 | 0 | 0 | 0 | 0 | 0 |  |  | 0 | [10 empty] | 0 | Wien, NHM, 13798 |  | AES | Group 1 | Copper | [5 empty] | SAM 1968, vol. 2; Krause 2003, n° 4943
SAM 4945 | Ösenringbarren | Ösenringbarren | 702 | [5 empty] | Kleinpöchlarn | 3 | A1 |  |  |  | 0 | 0 | 0.03 | 0 | 0.005 | 0.05 | 0.0005 | 0 | 0 | 0 | 0.001 |  |  | 0 | [10 empty] | 0 | Wien, NHM 45697/1 |  | AES | Group 1 | Copper | [5 empty] | SAM 1968, vol. 2; Krause 2003, n° 4945
SAM 4946 | Ösenringbarren | Ösenringbarren | 702 | [5 empty] | Kleinpöchlarn | 3 | A1 |  |  |  | 0 | 0 | 0.03 | 0.002 | 0.005 | 0.05 | 0.0005 | 0 | 0 | 0 | 0.02 |  |  | 0 | [10 empty] | 0 | Wien, NHM 45697/2 |  | AES | Group 1 | Copper | [5 empty] | SAM 1968, vol. 2; Krause 2003, n° 4946
SAM 4947 | Ösenringbarren | Ösenringbarren | 702 | [5 empty] | Kleinpöchlarn | 3 | A1 |  |  |  | 0.01 | 0 | 0.05 | 0 | 0.005 | 0.07 | 0.0002 | 0 | 0.002 | 0.03 | 0.03 |  |  | 0 | [10 empty] | 0 | Wien, NHM 45697/3 |  | AES | Group 1 | Copper | [5 empty] | SAM 1968, vol. 2; Krause 2003, n° 4947
SAM 4948 | Ösenringbarren | Ösenringbarren | 702 | [5 empty] | Kleinpöchlarn | 3 | A1 |  |  |  | 0 | 0 | 0.006 | 0 | 0.005 | 0.04 | 0 | 0 | 0 | 0 | 0.03 |  |  | 0 | [10 empty] | 0 | Wien, NHM 45697/4 |  | AES | Group 1 | Copper | [5 empty] | SAM 1968, vol. 2; Krause 2003, n° 4948
SAM 4949 | Ösenringbarren | Ösenringbarren | 702 | [5 empty] | Kleinpöchlarn | 3 | A1 |  |  |  | 0 | 0 | 0.02 | 0.002 | 0.005 | 0.09 | 0.0005 | 0 | 0 | 0 | 0.02 |  |  | 0 | [10 empty] | 0 | Wien, NHM 45697/5 |  | AES | Group 1 | Copper | [5 empty] | SAM 1968, vol. 2; Krause 2003, n° 4949
SAM 4950 | Ösenringbarren | Ösenringbarren | 702 | [5 empty] | Kleinpöchlarn | 3 | A1 |  |  |  | 0 | 0 | 0.002 | 0 | 0.005 | 0.04 | 0 | 0 | 0 | 0 | 0.02 |  |  | 0 | [10 empty] | 0 | Wien, NHM 45697/6 |  | AES | Group 1 | Copper | [5 empty] | SAM 1968, vol. 2; Krause 2003, n° 4950
SAM 4951 | Ösenringbarren | Ösenringbarren | 702 | [5 empty] | Kleinpöchlarn | 3 | A1 |  |  |  | 0 | 0 | 0.01 | 0 | 0.005 | 0.06 | 0 | 0 | 0 | 0 | 0.02 |  |  | 0 | [10 empty] | 0 | Wien, NHM 45697/7 |  | AES | Group 1 | Copper | [5 empty] | SAM 1968, vol. 2; Krause 2003, n° 4951
SAM 4952 | Ösenringbarren | Ösenringbarren | 702 | [5 empty] | Kleinpöchlarn | 3 | A1 |  |  |  | 0 | 0 | 1.8 | 1.6 | 0.54 | 0.005 | 0.072 | 0 | 0 | 0 | 0 |  |  | 0 | [10 empty] | 0 | Wien, NHM 45697/8 |  | AES | Group 12 | Fahlerz | [5 empty] | SAM 1968, vol. 2; Krause 2003, n° 4952
SAM 4953 | Ösenringbarren | Ösenringbarren | 702 | [5 empty] | Kleinpöchlarn | 3 | A1 |  |  |  | 0 | 0 | 0.002 | 0 | 0.005 | 0.04 | 0 | 0 | 0 | 0 | 0.02 |  |  | 0 | [10 empty] | 0 | Wien, NHM 45697/9 |  | AES | Group 1 | Copper | [5 empty] | SAM 1968, vol. 2; Krause 2003, n° 4953
SAM 4954 | Ösenringbarren, fragm. | Ösenringbarren, fragm. | 702 | [5 empty] | Kleinpöchlarn | 3 | A1 |  |  |  | 0 | 0 | 1.4 | 1.2 | 0.71 | 0.002 | 0.07 | 0 | 0 | 0 | 0 |  |  | 0 | [10 empty] | 0 | Wien, NHM 45697/10 |  | AES | Group 12 | Fahlerz | [5 empty] | SAM 1968, vol. 2; Krause 2003, n° 4954
SAM 4955 | Ösenringbarren, fragm. | Ösenringbarren, fragm. | 702 | [5 empty] | Kleinpöchlarn | 3 | A1 |  |  |  | 0.08 | 0 | 0.002 | 0 | 0.005 | 0.03 | 0 | 0 | 0 | 0 | 0.05 |  |  | 0 | [10 empty] | 0 | Wien, NHM 45697/11 | Fe+++ | AES | Group 1 | Copper | [5 empty] | SAM 1968, vol. 2; Krause 2003, n° 4955
SAM 4956 | Ösenringbarren | Ösenringbarren | 702 | [5 empty] | Prinzelndorf | 3 | A1 |  |  |  | 0 | 0 | 0.002 | 0.002 | 0.002 | 0.002 | 0.0002 | 0 | 0 | 0 | 0.02 |  |  | 0 | [10 empty] | 0 | Wien, NHM 45696/1 |  | AES | Group 1 | Copper | [5 empty] | SAM 1968, vol. 2; Krause 2003, n° 4956
SAM 4957 | Ösenringbarren | Ösenringbarren | 702 | [5 empty] | Prinzelndorf | 3 | A1 |  |  |  | 0 | 0 | 1.65 | 1.2 | 0.61 | 0 | 0.065 | 0 | 0 | 0 | 0 |  |  | 0 | [10 empty] | 0 | Wien, NHM 4569/2 |  | AES | Group 12 | Fahlerz | [5 empty] | SAM 1968, vol. 2; Krause 2003, n° 4957
SAM 4958 | Ösenringbarren | Ösenringbarren | 702 | [5 empty] | Prinzelndorf | 3 | A1 |  |  |  | 0 | 0 | 2.1 | 1.55 | 0.97 | 0.002 | 0.077 | 0 | 0 | 0 | 0 |  |  | 0 | [10 empty] | 0 | Wien, NHM 45696/3 |  | AES | Group 12 | Fahlerz | [5 empty] | SAM 1968, vol. 2; Krause 2003, n° 4958
SAM 4959 | Ösenringbarren | Ösenringbarren | 702 | [5 empty] | Prinzelndorf | 3 | A1 |  |  |  | 0 | 0 | 1.4 | 1.3 | 0.48 | 0.002 | 0.072 | 0 | 0 | 0 | 0 |  |  | 0 | [10 empty] | 0 | Wien, NHM 45696/4 |  | AES | Group 12 | Fahlerz | [5 empty] | SAM 1968, vol. 2; Krause 2003, n° 4959
SAM 4960 | Ösenringbarren | Ösenringbarren | 702 | [5 empty] | Prinzelndorf | 3 | A1 |  |  |  | 0 | 0 | 0.13 | 0.08 | 0.005 | 0.06 | 0.0005 | 0 | 0.002 | 0 | 0.03 |  |  | 0 | [10 empty] | 0 | Wien, NHM 45696/5 |  | AES | Group 2 | Arsenical copper | [5 empty] | SAM 1968, vol. 2; Krause 2003, n° 4960
SAM 4961 | Ösenringbarren | Ösenringbarren | 702 | [5 empty] | Prinzelndorf | 3 | A1 |  |  |  | 0.01 | 0.002 | 2 | 1.5 | 0.46 | 0.09 | 0.26 | 0 | 0 | 0 | 0 |  |  | 0 | [10 empty] | 0 | Wien, NHM 45696/6 |  | AES | Group 12 | Fahlerz | [5 empty] | SAM 1968, vol. 2; Krause 2003, n° 4961
SAM 4962 | Ösenringbarren | Ösenringbarren | 702 | [5 empty] | Prinzelndorf | 3 | A1 |  |  |  | 0 | 0 | 2.05 | 1.5 | 0.58 | 0 | 0.24 | 0 | 0 | 0 | 0 |  |  | 0 | [10 empty] | 0 | Wien, NHM 45696/7 |  | AES | Group 12 | Fahlerz | [5 empty] | SAM 1968, vol. 2; Krause 2003, n° 4962
SAM 4963 | Ösenringbarren | Ösenringbarren | 702 | [5 empty] | Prinzelndorf | 3 | A1 |  |  |  | 0.06 | 0 | 0.23 | 0.15 | 0.02 | 0.04 | 0.004 | 0 | 0 | 0 | 0.03 |  |  | 0 | [10 empty] | 0 | Wien, NHM 45696/8 |  | AES | Group 6 | Fahlerz | [5 empty] | SAM 1968, vol. 2; Krause 2003, n° 4963
SAM 4964 | Ösenringbarren | Ösenringbarren | 702 | [5 empty] | Prinzelndorf | 3 | A1 |  |  |  | 0 | 0 | 0.02 | 0.03 | 0.005 | 0.02 | 0 | 0 | 0 | 0 | 0.02 |  |  | 0 | [10 empty] | 0 | Wien, NHM 4569 6/9 |  | AES | Group 1 | Copper | [5 empty] | SAM 1968, vol. 2; Krause 2003, n° 4964
SAM 4965 | Ösenringbarren | Ösenringbarren | 702 | [5 empty] | Prinzelndorf | 3 | A1 |  |  |  | 0 | 0 | 0.002 | 0.002 | 0.002 | 0.01 | 0 | 0 | 0 | 0 | 0.03 |  |  | 0 | [10 empty] | 0 | Wien, NHM 45696/10 |  | AES | Group 1 | Copper | [5 empty] | SAM 1968, vol. 2; Krause 2003, n° 4965
SAM 4966 | Ösenringbarren | Ösenringbarren | 702 | [5 empty] | Prinzelndorf | 3 | A1 |  |  |  | 0 | 0 | 1.8 | 1.8 | 0.59 | 0 | 0.1 | 0 | 0 | 0 | 0 |  |  | 0 | [10 empty] | 0 | Wien, NHM 45696/1 1 |  | AES | Group 12 | Fahlerz | [5 empty] | SAM 1968, vol. 2; Krause 2003, n° 4966
SAM 4967 | Ösenringbarren | Ösenringbarren | 702 | [5 empty] | Prinzelndorf | 3 | A1 |  |  |  | 0 | 0 | 0.31 | 0.93 | 0.24 | 0.005 | 0.024 | 0 | 0 | 0 | 0 |  |  | 0 | [10 empty] | 0 | Wien, NHM 45696/12 |  | AES | Group 12 | Fahlerz | [5 empty] | SAM 1968, vol. 2; Krause 2003, n° 4967
SAM 4968 | Ösenringbarren | Ösenringbarren | 702 | [5 empty] | Prinzelndorf | 3 | A1 |  |  |  | 0 | 0.02 | 1.25 | 2.1 | 0.36 | 0.02 | 0.012 | 0 | 0 | 0 | 0 |  |  | 0 | [10 empty] | 0 | Wien, NHM 45696/13 |  | AES | Group 12 | Fahlerz | [5 empty] | SAM 1968, vol. 2; Krause 2003, n° 4968
SAM 4969 | Ösenringbarren | Ösenringbarren | 702 | [5 empty] | Prinzelndorf | 3 | A1 |  |  |  | 0 | 0 | 0.71 | 1.3 | 0.42 | 0.04 | 0.062 | 0 | 0 | 0 | 0 |  |  | 0 | [10 empty] | 0 | Wien, NHM 45696/14 |  | AES | Group 12 | Fahlerz | [5 empty] | SAM 1968, vol. 2; Krause 2003, n° 4969
SAM 4970 | Ösenringbarren | Ösenringbarren | 702 | [5 empty] | Prinzelndorf | 3 | A1 |  |  |  | 0 | 0 | 1.5 | 1.5 | 0.6 | 0.09 | 0.099 | 0 | 0 | 0 | 0.001 |  |  | 0 | [10 empty] | 0 | Wien, NHM 45696/15 |  | AES | Group 12 | Fahlerz | [5 empty] | SAM 1968, vol. 2; Krause 2003, n° 4970
SAM 4971 | Ösenringbarren | Ösenringbarren | 702 | [5 empty] | Prinzelndorf | 3 | A1 |  |  |  | 0.02 | 0.005 | 0.85 | 1.3 | 0.4 | 0.005 | 0.043 | 0 | 0 | 0 | 0 |  |  | 0 | [10 empty] | 0 | Wien, NHM 45696/16 |  | AES | Group 12 | Fahlerz | [5 empty] | SAM 1968, vol. 2; Krause 2003, n° 4971
SAM 4990 | Nietdolch, 4 Niete | dagger, 4 rivets | 212 | [5 empty] | Greiner Strudel | 4 | A2a |  |  |  | 5.4 | 0 | 0.24 | 0.22 | 0.09 | 0.55 | 0.0002 | 0 | 0 | 0 | 0.02 |  |  | 0 | [10 empty] | 0 | Wien, NHM 13888 |  | AES | Group 14 | Bronze | [5 empty] | SAM 1968, vol. 2; Krause 2003, n° 4990
SAM 4991 | Meißel | chisel | 134 | [5 empty] | Greiner Strudel | 4 | A2a |  |  |  | 10 | 0.9 | 0.52 | 0.13 | 0.06 | 0.41 | 0.016 | 0 | 0 | 0 | 0.02 |  |  | 0 | [10 empty] | 0 | Wien, NHM 13892 |  | AES | Group 14 | Bronze | [5 empty] | SAM 1968, vol. 2; Krause 2003, n° 4991
SAM 4995 | Nietdolch, 2 Niete | dagger, 2 rivets | 212 | [5 empty] | Plexenthal | 3 | A1 |  |  |  | 0 | 0 | 0.7 | 0.85 | 0.52 | 0.03 | 0.005 | 0 | 0 | 0 | 0 |  |  | 0 | [10 empty] | 0 | Wien, NHM 16047 |  | AES | Group 12 | Fahlerz | [5 empty] | SAM 1968, vol. 2; Krause 2003, n° 4995
SAM 5000 | Rudernadel | oar headed pin | 611 | [5 empty] | Plexenthal | 3 | A1 |  |  |  | 0.05 | 0 | 0.49 | 1.15 | 0.75 | 1.35 | 0 | 0 | 0 | 0 | 0 |  |  | 0 | [10 empty] | 0 | Wien, NHM 1 6048 |  | AES | Group 16 | Fahlerz | [5 empty] | SAM 1968, vol. 2; Krause 2003, n° 5000
SAM 5001 | Noppenring, klein | bumped ring, small | 414 | [5 empty] | Plexenthal | 3 | A1 |  |  |  | 0 | 0.12 | 1.2 | 1.2 | 0.56 | 0.005 | 0.012 | 0 | 0 | 0 | 0 |  |  | 0 | [10 empty] | 0 | Wien, NHM 16055 |  | AES | Group 12 | Fahlerz | [5 empty] | SAM 1968, vol. 2; Krause 2003, n° 5001
SAM 5002 | Noppenring, groß | bumped ring, big | 413 | [5 empty] | Plexenthal | 3 | A1 |  |  |  | 0.01 | 0 | 0.25 | 0.71 | 0.45 | 0.11 | 0.003 | 0 | 0 | 0 | 0 |  |  | 0 | [10 empty] | 0 | Wien, NHM 16054 |  | AES | Group 16 | Fahlerz | [5 empty] | SAM 1968, vol. 2; Krause 2003, n° 5002
SAM 5003 | Noppenring, klein | bumped ring, small | 414 | [5 empty] | Plexenthal | 3 | A1 |  |  |  | 0.01 | 0 | 1.05 | 0.78 | 0.56 | 0.005 | 0 | 0 | 0 | 0 | 0.02 |  |  | 0 | [10 empty] | 0 | Wien, NHM 16054 |  | AES | Group 12 | Fahlerz | [5 empty] | SAM 1968, vol. 2; Krause 2003, n° 5003
SAM 5004 | Noppenring, klein | bumped ring, small | 414 | [5 empty] | Plexenthal | 3 | A1 |  |  |  | 0 | 0 | 0.73 | 0.85 | 0.42 | 0.005 | 0.007 | 0 | 0 | 0 | 0 |  |  | 0 | [10 empty] | 0 | Wien, NHM 16052 |  | AES | Group 12 | Fahlerz | [5 empty] | SAM 1968, vol. 2; Krause 2003, n° 5004
SAM 5005 | Spiralröllchen | spiral | 417 | [5 empty] | Plexenthal | 3 | A1 |  |  |  | 0.01 | 0 | 0.84 | 1.35 | 0.41 | 2.5 | 0 | 0 | 0 | 0.37 | 0.001 |  |  | 0 | [10 empty] | 0 | Wien, NHM 16053 |  | AES | Group 16 | Fahlerz | [5 empty] | SAM 1968, vol. 2; Krause 2003, n° 5005
SAM 5006 | Spiralröllchen | spiral | 417 | [5 empty] | Plexenthal | 3 | A1 |  |  |  | 0.01 | 0 | 0.94 | 1.5 | 0.58 | 3 | 0 | 0 | 0 | 0.07 | 0 |  |  | 0 | [10 empty] | 0 | Wien, NHM 16053 |  | AES | Group 16 | Fahlerz | [5 empty] | SAM 1968, vol. 2; Krause 2003, n° 5006
SAM 5007 | Spiralring, offen | Spiralring, open | 407 | [5 empty] | Plexenthal | 3 | A1 |  |  |  | 0 | 0 | 0.26 | 0.9 | 0.6 | 0.25 | 0.004 | 0 | 0 | 0 | 0 |  |  | 0 | [10 empty] | 0 | Wien, NHM 16050 |  | AES | Group 16 | Fahlerz | [5 empty] | SAM 1968, vol. 2; Krause 2003, n° 5007
SAM 5008 | Halsring, offen | collar, open | 403 | [5 empty] | Plexenthal | 3 | A1 |  |  |  | 0 | 0.002 | 0.35 | 0.91 | 0.72 | 0.29 | 0.004 | 0 | 0 | 0.07 | 0.001 |  |  | 0 | [10 empty] | 0 | Wien, NHM 16048 |  | AES | Group 16 | Fahlerz | [5 empty] | SAM 1968, vol. 2; Krause 2003, n° 5008
SAM 5009 | Armspirale, 2 Wind. | Armspiral, 2 winds | 409 | [5 empty] | Plexenthal | 3 | A1 |  |  |  | 0 | 0 | 0.33 | 0.98 | 0.84 | 0.27 | 0.0002 | 0 | 0 | 0.04 | 0 |  |  | 0 | [10 empty] | 0 | Wien, NHM 16050 |  | AES | Group 16 | Fahlerz | [5 empty] | SAM 1968, vol. 2; Krause 2003, n° 5009
SAM 5011 | Vollgriffdolch, triang., verz. | metal-hilted dagger, triang., decorated | 206 | [5 empty] | Perjen | 4 | A2a |  |  |  | 6.5 | 0.002 | 0.88 | 0.06 | 0.02 | 0.5 | 0.0002 | 0 | 0 | 0 | 0 |  |  | 0 | [10 empty] | 0 | Wien, NHM 18025 |  | AES | Group 11 | Bronze | [5 empty] | SAM 1968, vol. 2; Krause 2003, n° 5011
SAM 5012 | Sichelnadel, verz. | siklepin, decorated | 623 | [5 empty] | Regelsbrunn | 5 | A2b |  |  |  | 8.9 | 0.002 | 1.2 | 0.74 | 0.3 | 0.3 | 0.01 | 0 | 0 | 0 | 0 |  |  | 0 | [10 empty] | 0 | Wien, NHM 55968 |  | AES | Group 16 | Bronze | [5 empty] | SAM 1968, vol. 2; Krause 2003, n° 5012
SAM 5013 | Sichelnadel, verz. | siklepin, decorated | 623 | [5 empty] | Regelsbrunn | 5 | A2b |  |  |  | 6.3 | 0 | 0.27 | 0.13 | 0.2 | 0.13 | 0.016 | 0 | 0 | 0 | 0 |  |  | 0 | [10 empty] | 0 | Wien, NHM 55967 |  | AES | Group 16 | Bronze | [5 empty] | SAM 1968, vol. 2; Krause 2003, n° 5013
SAM 5014 | Blecharmspirale | armspiral | 409 | [5 empty] | Regelsbrunn | 5 | A2b |  |  |  | 5.8 | 0 | 0.58 | 0.26 | 0.01 | 0.46 | 0 | 0 | 0 | 0.04 | 0.03 |  |  | 0 | [10 empty] | 0 | Wien, NHM 55970 |  | AES | Group 14 | Bronze | [5 empty] | SAM 1968, vol. 2; Krause 2003, n° 5014
SAM 5015 | Blecharmspirale | armspiral | 409 | [5 empty] | Regelsbrunn | 5 | A2b |  |  |  | 10 | 0 | 0.83 | 0.28 | 0.02 | 0.67 | 0 | 0 | 0.41 | 0.13 | 0.03 |  |  | 0 | [10 empty] | 0 | Wien, NHM 55969 |  | AES | Group 14 | Bronze | [5 empty] | SAM 1968, vol. 2; Krause 2003, n° 5015
SAM 5016 | Armspirale, 14 Wind. | Armspiral, 14 winds | 409 | [5 empty] | Stockerau | 5 | A2b |  |  |  | 7.3 | 0 | 0.44 | 0.14 | 0.005 | 0.45 | 0 | 0 | 0 | 0 | 0.02 |  |  | 0 | [10 empty] | 0 | Wien, NHM 13830 |  | AES | Group 14 | Bronze | [5 empty] | SAM 1968, vol. 2; Krause 2003, n° 5016
SAM 5055 | Ösenringbarren | Ösenringbarren | 702 | [5 empty] | Roseldorfer Feld | 3 | A1 |  |  |  | 0 | 0 | 0.8 | 0.75 | 0.53 | 0.002 | 0.054 | 0 | 0 | 0 | 0 |  |  | 0 | [10 empty] | 0 | Wien, NHM 47867/1 |  | AES | Group 12 | Fahlerz | [5 empty] | SAM 1968, vol. 2; Krause 2003, n° 5055
SAM 5056 | Ösenringbarren | Ösenringbarren | 702 | [5 empty] | Roseldorfer Feld | 3 | A1 |  |  |  | 0 | 0 | 0.82 | 1.15 | 0.78 | 0.002 | 0.14 | 0 | 0 | 0 | 0 |  |  | 0 | [10 empty] | 0 | Wien, NHM 47867/2 |  | AES | Group 12 | Fahlerz | [5 empty] | SAM 1968, vol. 2; Krause 2003, n° 5056
SAM 5057 | Ösenringbarren | Ösenringbarren | 702 | [5 empty] | Roseldorfer Feld | 3 | A1 |  |  |  | 0 | 0 | 1.4 | 1.15 | 0.66 | 0.002 | 0.1 | 0 | 0 | 0 | 0 |  |  | 0 | [10 empty] | 0 | Wien, NHM 47867/3 |  | AES | Group 12 | Fahlerz | [5 empty] | SAM 1968, vol. 2; Krause 2003, n° 5057
SAM 5058 | Ösenringbarren | Ösenringbarren | 702 | [5 empty] | Roseldorfer Feld | 3 | A1 |  |  |  | 0 | 0 | 1.35 | 1.5 | 0.56 | 0.002 | 0.079 | 0 | 0 | 0 | 0 |  |  | 0 | [10 empty] | 0 | Wien, NHM 47867/4 |  | AES | Group 12 | Fahlerz | [5 empty] | SAM 1968, vol. 2; Krause 2003, n° 5058
SAM 5059 | Ösenringbarren | Ösenringbarren | 702 | [5 empty] | Roseldorfer Feld | 3 | A1 |  |  |  | 0 | 0 | 1.45 | 1.1 | 0.87 | 0.002 | 0.13 | 0 | 0 | 0 | 0 |  |  | 0 | [10 empty] | 0 | Wien, NHM 47867/5 |  | AES | Group 12 | Fahlerz | [5 empty] | SAM 1968, vol. 2; Krause 2003, n° 5059
SAM 5060 | Ösenringbarren | Ösenringbarren | 702 | [5 empty] | Roseldorfer Feld | 3 | A1 |  |  |  | 0 | 0 | 1.6 | 1.2 | 0.86 | 0 | 0.13 | 0 | 0 | 0 | 0 |  |  | 0 | [10 empty] | 0 | Wien, NHM 47867/6 |  | AES | Group 12 | Fahlerz | [5 empty] | SAM 1968, vol. 2; Krause 2003, n° 5060
SAM 5061 | Ösenringbarren | Ösenringbarren | 702 | [5 empty] | Roseldorfer Feld | 3 | A1 |  |  |  | 0 | 0 | 1.15 | 1.5 | 0.72 | 0 | 0.11 | 0 | 0 | 0 | 0 |  |  | 0 | [10 empty] | 0 | Wien, NHM 47867/7 |  | AES | Group 12 | Fahlerz | [5 empty] | SAM 1968, vol. 2; Krause 2003, n° 5061
SAM 5062 | Ösenringbarren | Ösenringbarren | 702 | [5 empty] | Roseldorfer Feld | 3 | A1 |  |  |  | 0 | 0 | 1.4 | 1.75 | 0.82 | 0 | 0.088 | 0 | 0 | 0 | 0 |  |  | 0 | [10 empty] | 0 | Wien, NHM 47867/8 |  | AES | Group 12 | Fahlerz | [5 empty] | SAM 1968, vol. 2; Krause 2003, n° 5062
SAM 5063 | Ösenringbarren | Ösenringbarren | 702 | [5 empty] | Roseldorfer Feld | 3 | A1 |  |  |  | 0 | 0 | 1.3 | 1.35 | 0.92 | 0 | 0.12 | 0 | 0 | 0 | 0 |  |  | 0 | [10 empty] | 0 | Wien, NHM 47867/9 |  | AES | Group 12 | Fahlerz | [5 empty] | SAM 1968, vol. 2; Krause 2003, n° 5063
SAM 5064 | Ösenringbarren | Ösenringbarren | 702 | [5 empty] | Roseldorfer Feld | 3 | A1 |  |  |  | 0 | 0 | 0.6 | 0.9 | 0.55 | 0.005 | 0.036 | 0 | 0 | 0 | 0 |  |  | 0 | [10 empty] | 0 | Wien, NHM 47867/10 |  | AES | Group 12 | Fahlerz | [5 empty] | SAM 1968, vol. 2; Krause 2003, n° 5064
SAM 5065 | Ösenringbarren | Ösenringbarren | 702 | [5 empty] | Roseldorfer Feld | 3 | A1 |  |  |  | 0 | 0 | 1.4 | 1.25 | 0.69 | 0 | 0.094 | 0 | 0 | 0 | 0 |  |  | 0 | [10 empty] | 0 | Wien, NHM 47867/11 |  | AES | Group 12 | Fahlerz | [5 empty] | SAM 1968, vol. 2; Krause 2003, n° 5065
SAM 5066 | Ösenringbarren | Ösenringbarren | 702 | [5 empty] | Roseldorfer Feld | 3 | A1 |  |  |  | 0 | 0 | 1.5 | 1.3 | 0.94 | 0.002 | 0.14 | 0 | 0 | 0 | 0 |  |  | 0 | [10 empty] | 0 | Wien, NHM 47867/12 |  | AES | Group 12 | Fahlerz | [5 empty] | SAM 1968, vol. 2; Krause 2003, n° 5066
SAM 5067 | Ösenringbarren | Ösenringbarren | 702 | [5 empty] | Roseldorfer Feld | 3 | A1 |  |  |  | 0 | 0 | 1.4 | 1.2 | 0.63 | 0 | 0.17 | 0 | 0 | 0 | 0 |  |  | 0 | [10 empty] | 0 | Wien, NHM 47867/13 |  | AES | Group 12 | Fahlerz | [5 empty] | SAM 1968, vol. 2; Krause 2003, n° 5067
SAM 5068 | Ösenringbarren | Ösenringbarren | 702 | [5 empty] | Roseldorfer Feld | 3 | A1 |  |  |  | 0 | 0 | 0.97 | 1.15 | 0.15 | 0.02 | 0.024 | 0 | 0 | 0 | 0 |  |  | 0 | [10 empty] | 0 | Wien, NHM 47868/14 |  | AES | Group 12 | Fahlerz | [5 empty] | SAM 1968, vol. 2; Krause 2003, n° 5068
SAM 5069 | Ösenringbarren | Ösenringbarren | 702 | [5 empty] | Roseldorfer Feld | 3 | A1 |  |  |  | 0 | 0 | 1.1 | 1.5 | 0.55 | 0.005 | 0.079 | 0 | 0 | 0 | 0 |  |  | 0 | [10 empty] | 0 | Wien, NHM 47867/15 |  | AES | Group 12 | Fahlerz | [5 empty] | SAM 1968, vol. 2; Krause 2003, n° 5069
SAM 5070 | Ösenringbarren | Ösenringbarren | 702 | [5 empty] | Roseldorfer Feld | 3 | A1 |  |  |  | 0 | 0 | 1.5 | 1.9 | 0.71 | 0 | 0.11 | 0 | 0 | 0 | 0 |  |  | 0 | [10 empty] | 0 | Wien, NHM 47867/16 |  | AES | Group 12 | Fahlerz | [5 empty] | SAM 1968, vol. 2; Krause 2003, n° 5070
SAM 5071 | Ösenringbarren | Ösenringbarren | 702 | [5 empty] | Roseldorfer Feld | 3 | A1 |  |  |  | 0 | 0 | 1.55 | 1.15 | 0.65 | 0.005 | 0.11 | 0 | 0 | 0 | 0 |  |  | 0 | [10 empty] | 0 | Wien, NHM 47867/17 |  | AES | Group 12 | Fahlerz | [5 empty] | SAM 1968, vol. 2; Krause 2003, n° 5071
SAM 5072 | Ösenringbarren | Ösenringbarren | 702 | [5 empty] | Roseldorfer Feld | 3 | A1 |  |  |  | 0 | 0 | 1.95 | 1.45 | 1 | 0 | 0.14 | 0 | 0 | 0 | 0 |  |  | 0 | [10 empty] | 0 | Wien, NHM 47867/18 |  | AES | Group 12 | Fahlerz | [5 empty] | SAM 1968, vol. 2; Krause 2003, n° 5072
SAM 5073 | Ösenringbarren | Ösenringbarren | 702 | [5 empty] | Roseldorfer Feld | 3 | A1 |  |  |  | 0 | 0 | 1.4 | 1.1 | 0.72 | 0.005 | 0.099 | 0 | 0 | 0 | 0 |  |  | 0 | [10 empty] | 0 | Wien, NHM 47867/19 |  | AES | Group 12 | Fahlerz | [5 empty] | SAM 1968, vol. 2; Krause 2003, n° 5073
SAM 5074 | Ösenringbarren | Ösenringbarren | 702 | [5 empty] | Roseldorfer Feld | 3 | A1 |  |  |  | 0 | 0 | 2 | 1.4 | 0.81 | 0 | 0.15 | 0 | 0 | 0 | 0 |  |  | 0 | [10 empty] | 0 | Wien, NHM 47867/20 |  | AES | Group 12 | Fahlerz | [5 empty] | SAM 1968, vol. 2; Krause 2003, n° 5074
SAM 5075 | Ösenringbarren | Ösenringbarren | 702 | [5 empty] | Roseldorfer Feld | 3 | A1 |  |  |  | 0 | 0 | 1.45 | 1.5 | 0.57 | 0.005 | 0.072 | 0 | 0 | 0 | 0 |  |  | 0 | [10 empty] | 0 | Wien, NHM 47867/21 |  | AES | Group 12 | Fahlerz | [5 empty] | SAM 1968, vol. 2; Krause 2003, n° 5075
SAM 5076 | Ösenringbarren | Ösenringbarren | 702 | [5 empty] | Roseldorfer Feld | 3 | A1 |  |  |  | 0 | 0 | 1.5 | 1.7 | 0.87 | 0 | 0.013 | 0 | 0 | 0 | 0 |  |  | 0 | [10 empty] | 0 | Wien, NHM 47867/22 |  | AES | Group 12 | Fahlerz | [5 empty] | SAM 1968, vol. 2; Krause 2003, n° 5076
SAM 5077 | Ösenringbarren | Ösenringbarren | 702 | [5 empty] | Roseldorfer Feld | 3 | A1 |  |  |  | 0 | 0 | 1.25 | 1.05 | 0.82 | 0.005 | 0.086 | 0 | 0 | 0 | 0 |  |  | 0 | [10 empty] | 0 | Wien, NHM 47867/23 |  | AES | Group 12 | Fahlerz | [5 empty] | SAM 1968, vol. 2; Krause 2003, n° 5077
SAM 5078 | Ösenringbarren | Ösenringbarren | 702 | [5 empty] | Roseldorfer Feld | 3 | A1 |  |  |  | 0 | 0 | 1.95 | 1.45 | 0.61 | 0 | 0.14 | 0 | 0 | 0 | 0 |  |  | 0 | [10 empty] | 0 | Wien, NHM 47867/24 |  | AES | Group 12 | Fahlerz | [5 empty] | SAM 1968, vol. 2; Krause 2003, n° 5078
SAM 5079 | Ösenringbarren | Ösenringbarren | 702 | [5 empty] | Roseldorfer Feld | 3 | A1 |  |  |  | 0 | 0 | 1.6 | 1.25 | 0.44 | 0.002 | 0.084 | 0 | 0 | 0 | 0 |  |  | 0 | [10 empty] | 0 | Wien, NHM 47867/25 |  | AES | Group 12 | Fahlerz | [5 empty] | SAM 1968, vol. 2; Krause 2003, n° 5079
SAM 5080 | Ösenringbarren | Ösenringbarren | 702 | [5 empty] | Roseldorfer Feld | 3 | A1 |  |  |  | 0 | 0 | 1.15 | 1.05 | 0.56 | 0 | 0.13 | 0 | 0 | 0 | 0 |  |  | 0 | [10 empty] | 0 | Wien, NHM 47867/26 |  | AES | Group 12 | Fahlerz | [5 empty] | SAM 1968, vol. 2; Krause 2003, n° 5080
SAM 5081 | Ösenringbarren | Ösenringbarren | 702 | [5 empty] | Roseldorfer Feld | 3 | A1 |  |  |  | 0 | 0 | 1.55 | 1.25 | 0.37 | 0.005 | 0.08 | 0 | 0 | 0 | 0 |  |  | 0 | [10 empty] | 0 | Wien, NHM 47867/27 |  | AES | Group 12 | Fahlerz | [5 empty] | SAM 1968, vol. 2; Krause 2003, n° 5081
SAM 5082 | Ösenringbarren | Ösenringbarren | 702 | [5 empty] | Traisenmündung | 3 | A1 |  |  |  | 0 | 0 | 1.6 | 1.65 | 0.47 | 0.005 | 0.13 | 0 | 0 | 0 | 0 |  |  | 0 | [10 empty] | 0 | Wien, NHM 67900/1 |  | AES | Group 12 | Fahlerz | [5 empty] | SAM 1968, vol. 2; Krause 2003, n° 5082
SAM 5083 | Ösenringbarren | Ösenringbarren | 702 | [5 empty] | Traisenmündung | 3 | A1 |  |  |  | 0 | 0 | 1.6 | 1.4 | 0.47 | 0 | 0.14 | 0 | 0 | 0 | 0 |  |  | 0 | [10 empty] | 0 | Wien, NHM 67900/2 |  | AES | Group 12 | Fahlerz | [5 empty] | SAM 1968, vol. 2; Krause 2003, n° 5083
SAM 5084 | Ösenringbarren | Ösenringbarren | 702 | [5 empty] | Traisenmündung | 3 | A1 |  |  |  | 0 | 0 | 2.15 | 1.45 | 0.47 | 0 | 0.096 | 0 | 0 | 0 | 0 |  |  | 0 | [10 empty] | 0 | Wien, NHM 67900/3 |  | AES | Group 12 | Fahlerz | [5 empty] | SAM 1968, vol. 2; Krause 2003, n° 5084
SAM 5085 | Ösenringbarren | Ösenringbarren | 702 | [5 empty] | Traisenmündung | 3 | A1 |  |  |  | 0 | 0 | 1.75 | 1.2 | 0.49 | 0.005 | 0.056 | 0 | 0 | 0 | 0 |  |  | 0 | [10 empty] | 0 | Wien, NHM 67900/4 |  | AES | Group 12 | Fahlerz | [5 empty] | SAM 1968, vol. 2; Krause 2003, n° 5085
SAM 5086 | Ösenringbarren | Ösenringbarren | 702 | [5 empty] | Traisenmündung | 3 | A1 |  |  |  | 0 | 0 | 1.65 | 1.3 | 0.52 | 0.005 | 0.039 | 0 | 0 | 0 | 0 |  |  | 0 | [10 empty] | 0 | Wien, NHM 67900/5 |  | AES | Group 12 | Fahlerz | [5 empty] | SAM 1968, vol. 2; Krause 2003, n° 5086
SAM 5087 | Ösenringbarren | Ösenringbarren | 702 | [5 empty] | Traisenmündung | 3 | A1 |  |  |  | 0 | 0 | 1.7 | 1.25 | 0.49 | 0 | 0.081 | 0 | 0 | 0 | 0 |  |  | 0 | [10 empty] | 0 | Wien, NHM 67900/6 |  | AES | Group 12 | Fahlerz | [5 empty] | SAM 1968, vol. 2; Krause 2003, n° 5087
SAM 5088 | Ösenringbarren | Ösenringbarren | 702 | [5 empty] | Traisenmündung | 3 | A1 |  |  |  | 0 | 0 | 1.3 | 1.25 | 0.47 | 0.002 | 0.048 | 0 | 0 | 0 | 0 |  |  | 0 | [10 empty] | 0 | Wien, NHM 67900/7 |  | AES | Group 12 | Fahlerz | [5 empty] | SAM 1968, vol. 2; Krause 2003, n° 5088
SAM 5089 | Ösenringbarren | Ösenringbarren | 702 | [5 empty] | Traisenmündung | 3 | A1 |  |  |  | 0 | 0 | 1.4 | 1.3 | 0.5 | 0.002 | 0.059 | 0 | 0 | 0 | 0 |  |  | 0 | [10 empty] | 0 | Wien, NHM 67900/8 |  | AES | Group 12 | Fahlerz | [5 empty] | SAM 1968, vol. 2; Krause 2003, n° 5089
SAM 5090 | Ösenringbarren | Ösenringbarren | 702 | [5 empty] | Traisenmündung | 3 | A1 |  |  |  | 0 | 0 | 0.75 | 1.1 | 0.42 | 0.002 | 0.045 | 0 | 0 | 0 | 0 |  |  | 0 | [10 empty] | 0 | Wien, NHM 67900/9 |  | AES | Group 12 | Fahlerz | [5 empty] | SAM 1968, vol. 2; Krause 2003, n° 5090
SAM 5091 | Ösenringbarren | Ösenringbarren | 702 | [5 empty] | Traisenmündung | 3 | A1 |  |  |  | 0 | 0 | 1.2 | 1.15 | 0.45 | 0 | 0.15 | 0 | 0 | 0 | 0 |  |  | 0 | [10 empty] | 0 | Wien, NHM 67900/10 |  | AES | Group 12 | Fahlerz | [5 empty] | SAM 1968, vol. 2; Krause 2003, n° 5091
SAM 5092 | Ösenringbarren | Ösenringbarren | 702 | [5 empty] | Traisenmündung | 3 | A1 |  |  |  | 0 | 0 | 1.4 | 1.25 | 0.49 | 0 | 0.14 | 0 | 0 | 0 | 0 |  |  | 0 | [10 empty] | 0 | Wien, NHM 67900/11 |  | AES | Group 12 | Fahlerz | [5 empty] | SAM 1968, vol. 2; Krause 2003, n° 5092
SAM 5093 | Ösenringbarren | Ösenringbarren | 702 | [5 empty] | Traisenmündung | 3 | A1 |  |  |  | 0 | 0 | 1.2 | 1.4 | 0.41 | 0.002 | 0.13 | 0 | 0 | 0 | 0 |  |  | 0 | [10 empty] | 0 | Wien, NHM 67900/12 |  | AES | Group 12 | Fahlerz | [5 empty] | SAM 1968, vol. 2; Krause 2003, n° 5093
SAM 5094 | Ösenringbarren | Ösenringbarren | 702 | [5 empty] | Traisenmündung | 3 | A1 |  |  |  | 0 | 0 | 1.45 | 1.3 | 0.47 | 0.002 | 0.15 | 0 | 0 | 0 | 0 |  |  | 0 | [10 empty] | 0 | Wien, NHM 67900/13 |  | AES | Group 12 | Fahlerz | [5 empty] | SAM 1968, vol. 2; Krause 2003, n° 5094
SAM 5095 | Ösenringbarren | Ösenringbarren | 702 | [5 empty] | Traisenmündung | 3 | A1 |  |  |  | 0 | 0 | 1.05 | 1.3 | 0.51 | 0.002 | 0.13 | 0 | 0 | 0 | 0 |  |  | 0 | [10 empty] | 0 | Wien, NHM 67900/14 |  | AES | Group 12 | Fahlerz | [5 empty] | SAM 1968, vol. 2; Krause 2003, n° 5095
SAM 5096 | Ösenringbarren | Ösenringbarren | 702 | [5 empty] | Traisenmündung | 3 | A1 |  |  |  | 0 | 0 | 0.35 | 0.87 | 0.45 | 0.005 | 0.046 | 0 | 0 | 0 | 0 |  |  | 0 | [10 empty] | 0 | Wien, NHM 67900/15 |  | AES | Group 12 | Fahlerz | [5 empty] | SAM 1968, vol. 2; Krause 2003, n° 5096
SAM 5097 | Ösenringbarren | Ösenringbarren | 702 | [5 empty] | Traisenmündung | 3 | A1 |  |  |  | 0 | 0 | 1.25 | 1.15 | 0.51 | 0.005 | 0.046 | 0 | 0 | 0 | 0 |  |  | 0 | [10 empty] | 0 | Wien, NHM 67900/16 |  | AES | Group 12 | Fahlerz | [5 empty] | SAM 1968, vol. 2; Krause 2003, n° 5097
SAM 5098 | Ösenringbarren | Ösenringbarren | 702 | [5 empty] | Traisenmündung | 3 | A1 |  |  |  | 0 | 0 | 1.3 | 1.75 | 0.56 | 0 | 0.1 | 0 | 0 | 0 | 0 |  |  | 0 | [10 empty] | 0 | Wien, NHM 67900/17 |  | AES | Group 12 | Fahlerz | [5 empty] | SAM 1968, vol. 2; Krause 2003, n° 5098
SAM 5099 | Ösenringbarren | Ösenringbarren | 702 | [5 empty] | Traisenmündung | 3 | A1 |  |  |  | 0 | 0 | 1.5 | 1.25 | 0.48 | 0.005 | 0.075 | 0 | 0 | 0 | 0 |  |  | 0 | [10 empty] | 0 | Wien, NHM 67900/18 |  | AES | Group 12 | Fahlerz | [5 empty] | SAM 1968, vol. 2; Krause 2003, n° 5099
SAM 5100 | Ösenringbarren | Ösenringbarren | 702 | [5 empty] | Traisenmündung | 3 | A1 |  |  |  | 0 | 0 | 1.4 | 1.25 | 0.66 | 0.005 | 0.045 | 0 | 0 | 0 | 0 |  |  | 0 | [10 empty] | 0 | Wien, NHM 67900/19 |  | AES | Group 12 | Fahlerz | [5 empty] | SAM 1968, vol. 2; Krause 2003, n° 5100
SAM 5101 | Ösenringbarren | Ösenringbarren | 702 | [5 empty] | Traisenmündung | 3 | A1 |  |  |  | 0 | 0 | 1.55 | 1.3 | 0.47 | 0.005 | 0.051 | 0 | 0 | 0 | 0 |  |  | 0 | [10 empty] | 0 | Wien, NHM 67900/20 |  | AES | Group 12 | Fahlerz | [5 empty] | SAM 1968, vol. 2; Krause 2003, n° 5101
SAM 5102 | Ösenringbarren | Ösenringbarren | 702 | [5 empty] | Traisenmündung | 3 | A1 |  |  |  | 0 | 0 | 1.15 | 1.2 | 0.54 | 0.005 | 0.075 | 0 | 0 | 0 | 0 |  |  | 0 | [10 empty] | 0 | Wien, NHM 67900/21 |  | AES | Group 12 | Fahlerz | [5 empty] | SAM 1968, vol. 2; Krause 2003, n° 5102
SAM 5103 | Ösenringbarren | Ösenringbarren | 702 | [5 empty] | Traisenmündung | 3 | A1 |  |  |  | 0 | 0 | 1.78 | 1.7 | 0.84 | 0.005 | 0.15 | 0 | 0 | 0 | 0 |  |  | 0 | [10 empty] | 0 | Wien, NHM 67900/22 |  | AES | Group 12 | Fahlerz | [5 empty] | SAM 1968, vol. 2; Krause 2003, n° 5103
SAM 5104 | Ösenringbarren, fragm. | Ösenringbarren, fragm. | 702 | [5 empty] | Traisenmündung | 3 | A1 |  |  |  | 0 | 0 | 1.05 | 1.4 | 0.5 | 0 | 0.069 | 0 | 0 | 0 | 0 |  |  | 0 | [10 empty] | 0 | Wien, NHM 67900/23 |  | AES | Group 12 | Fahlerz | [5 empty] | SAM 1968, vol. 2; Krause 2003, n° 5104
SAM 5105 | Ösenringbarren | Ösenringbarren | 702 | [5 empty] | Traisenmündung | 3 | A1 |  |  |  | 0.36 | 0 | 1.3 | 1.35 | 0.52 | 0.01 | 0.062 | 0 | 0 | 0 | 0 |  |  | 0 | [10 empty] | 0 | Wien, NHM 6 7900/24-25 |  | AES | Group 12 | Fahlerz | [5 empty] | SAM 1968, vol. 2; Krause 2003, n° 5105
SAM 5106 | Ösenringbarren, fragm. | Ösenringbarren, fragm. | 702 | [5 empty] | Traisenmündung | 3 | A1 |  |  |  | 0.01 | 0 | 0.08 | 0.05 | 0.005 | 0.11 | 0.0005 | 0 | 0 | 0 | 0 |  |  | 0 | [10 empty] | 0 | Wien, NHM 67900/26 |  | AES | Group 5 | Fahlerz | [5 empty] | SAM 1968, vol. 2; Krause 2003, n° 5106
SAM 5107 | Ösenringbarren, fragm. | Ösenringbarren, fragm. | 702 | [5 empty] | Traisenmündung | 3 | A1 |  |  |  | 0 | 0 | 0.75 | 0.78 | 0.41 | 0.01 | 0.028 | 0 | 0 | 0 | 0 |  |  | 0 | [10 empty] | 0 | Wien, NHM 67900/27 |  | AES | Group 12 | Fahlerz | [5 empty] | SAM 1968, vol. 2; Krause 2003, n° 5107
SAM 5108 | Ösenringbarren, fragm. | Ösenringbarren, fragm. | 702 | [5 empty] | Traisenmündung | 3 | A1 |  |  |  | 0 | 0 | 1.55 | 1.35 | 0.56 | 0.005 | 0.038 | 0 | 0 | 0 | 0 |  |  | 0 | [10 empty] | 0 | Wien, NHM 67900/28 |  | AES | Group 12 | Fahlerz | [5 empty] | SAM 1968, vol. 2; Krause 2003, n° 5108
SAM 5109 | Spangenbarren | Spangenbarren | 704 | [5 empty] | Harmannsdorf | 4 | A2a |  |  |  | 1.5 | 0 | 0.15 | 0.02 | 0.005 | 0.05 | 0.0005 | 0 | 0 | 0 | 0 |  |  | 0 | [10 empty] | 0 | Wien, NHM 68892/1 |  | AES | Group 2 | Bronze | [5 empty] | SAM 1968, vol. 2; Krause 2003, n° 5109
SAM 5110 | Spangenbarren | Spangenbarren | 704 | [5 empty] | Harmannsdorf | 4 | A2a |  |  |  | 1.35 | 0 | 0.09 | 0.01 | 0.005 | 0.12 | 0 | 0 | 0 | 0 | 0.02 |  |  | 0 | [10 empty] | 0 | Wien, NHM 68892/2 |  | AES | Group 5 | Bronze | [5 empty] | SAM 1968, vol. 2; Krause 2003, n° 5110
SAM 5111 | Spangenbarren | Spangenbarren | 704 | [5 empty] | Harmannsdorf | 4 | A2a |  |  |  | 0.01 | 0 | 0.2 | 0.06 | 0.002 | 0.62 | 0 | 0 | 0 | 0 | 0.02 |  |  | 0 | [10 empty] | 0 | Wien, NHM 68892/3 |  | AES | Group 11 | Fahlerz | [5 empty] | SAM 1968, vol. 2; Krause 2003, n° 5111
SAM 5112 | Spangenbarren | Spangenbarren | 704 | [5 empty] | Harmannsdorf | 4 | A2a |  |  |  | 0.01 | 0 | 1.7 | 0.07 | 0.005 | 1.2 | 0 | 0.0003 | 0 | 0.08 | 0.03 |  |  | 0 | [10 empty] | 0 | Wien, NHM 68892/4 |  | AES | Group 11 | Fahlerz | [5 empty] | SAM 1968, vol. 2; Krause 2003, n° 5112
SAM 5113 | Spangenbarren | Spangenbarren | 704 | [5 empty] | Harmannsdorf | 4 | A2a |  |  |  | 0.01 | 0 | 0.41 | 0.02 | 0.005 | 0.74 | 0.0002 | 0 | 0 | 0.09 | 0.02 |  |  | 0 | [10 empty] | 0 | Wien, NHM 68892/5 |  | AES | Group 11 | Fahlerz | [5 empty] | SAM 1968, vol. 2; Krause 2003, n° 5113
SAM 5114 | Spangenbarren | Spangenbarren | 704 | [5 empty] | Harmannsdorf | 4 | A2a |  |  |  | 0.01 | 0 | 0.2 | 0.02 | 0.002 | 0.7 | 0.0005 | 0 | 0 | 0.03 | 0.001 |  |  | 0 | [10 empty] | 0 | Wien, NHM 68892/6 |  | AES | Group 11 | Fahlerz | [5 empty] | SAM 1968, vol. 2; Krause 2003, n° 5114
SAM 5115 | Spangenbarren | Spangenbarren | 704 | [5 empty] | Harmannsdorf | 4 | A2a |  |  |  | 0 | 0 | 0.13 | 0.01 | 0.002 | 0.33 | 0.0005 | 0 | 0 | 0 | 0.02 |  |  | 0 | [10 empty] | 0 | Wien, NHM 68892/7 |  | AES | Group 11 | Fahlerz | [5 empty] | SAM 1968, vol. 2; Krause 2003, n° 5115
SAM 5116 | Spangenbarren | Spangenbarren | 704 | [5 empty] | Harmannsdorf | 4 | A2a |  |  |  | 0.01 | 0 | 0.25 | 0.02 | 0.005 | 0.8 | 0.0005 | 0 | 0 | 0.005 | 0.02 |  |  | 0 | [10 empty] | 0 | Wien, NHM 6889 2/8 |  | AES | Group 11 | Fahlerz | [5 empty] | SAM 1968, vol. 2; Krause 2003, n° 5116
SAM 5117 | Spangenbarren | Spangenbarren | 704 | [5 empty] | Harmannsdorf | 4 | A2a |  |  |  | 2.85 | 0 | 0.44 | 0.06 | 0.005 | 0.77 | 0 | 0 | 0 | 0 | 0 |  |  | 0 | [10 empty] | 0 | Wien, NHM 68892/9 |  | AES | Group 11 | Bronze | [5 empty] | SAM 1968, vol. 2; Krause 2003, n° 5117
SAM 5118 | Spangenbarren | Spangenbarren | 704 | [5 empty] | Harmannsdorf | 4 | A2a |  |  |  | 0 | 0 | 0.14 | 0.01 | 0.002 | 0.63 | 0.0005 | 0 | 0 | 0.03 | 0.02 |  |  | 0 | [10 empty] | 0 | Wien, NHM 68892/10 |  | AES | Group 11 | Fahlerz | [5 empty] | SAM 1968, vol. 2; Krause 2003, n° 5118
SAM 5119 | Spangenbarren | Spangenbarren | 704 | [5 empty] | Harmannsdorf | 4 | A2a |  |  |  | 0.01 | 0 | 0.58 | 0.03 | 0.002 | 1.15 | 0 | 0 | 0 | 0.04 | 0.02 |  |  | 0 | [10 empty] | 0 | Wien, NHM 68892/11 |  | AES | Group 11 | Fahlerz | [5 empty] | SAM 1968, vol. 2; Krause 2003, n° 5119
SAM 5120 | Spangenbarren | Spangenbarren | 704 | [5 empty] | Harmannsdorf | 4 | A2a |  |  |  | 0.03 | 0.002 | 1 | 0.02 | 0.005 | 0.15 | 0.001 | 0 | 0 | 0 | 0.02 |  |  | 0 | [10 empty] | 0 | Wien, NHM 68892/12 |  | AES | Group 11 | Fahlerz | [5 empty] | SAM 1968, vol. 2; Krause 2003, n° 5120
SAM 5121 | Spangenbarren | Spangenbarren | 704 | [5 empty] | Harmannsdorf | 4 | A2a |  |  |  | 0.95 | 0.11 | 0.37 | 0.05 | 0.02 | 0.3 | 0.0002 | 0 | 0 | 0 | 0.02 |  |  | 0 | [10 empty] | 0 | Wien, NHM 68892/13 |  | AES | Group 11 | Fahlerz | [5 empty] | SAM 1968, vol. 2; Krause 2003, n° 5121
SAM 5122 | Spangenbarren | Spangenbarren | 704 | [5 empty] | Harmannsdorf | 4 | A2a |  |  |  | 0 | 0 | 0.36 | 0.05 | 0.005 | 0.51 | 0.0005 | 0 | 0 | 0 | 0.02 |  |  | 0 | [10 empty] | 0 | Wien, NHM 68892/14 |  | AES | Group 11 | Fahlerz | [5 empty] | SAM 1968, vol. 2; Krause 2003, n° 5122
SAM 5123 | Spangenbarren | Spangenbarren | 704 | [5 empty] | Harmannsdorf | 4 | A2a |  |  |  | 0.01 | 0 | 0.21 | 0.03 | 0.002 | 1 | 0 | 0 | 0 | 0.04 | 0.02 |  |  | 0 | [10 empty] | 0 | Wien, NHM 68892/15 |  | AES | Group 11 | Fahlerz | [5 empty] | SAM 1968, vol. 2; Krause 2003, n° 5123
SAM 5124 | Spangenbarren | Spangenbarren | 704 | [5 empty] | Harmannsdorf | 4 | A2a |  |  |  | 0.01 | 0.002 | 1.5 | 0.3 | 0.02 | 1.35 | 0 | 0 | 0 | 0.08 | 0.03 |  |  | 0 | [10 empty] | 0 | Wien, NHM 68892/16 |  | AES | Group 14 | Fahlerz | [5 empty] | SAM 1968, vol. 2; Krause 2003, n° 5124
SAM 5125 | Spangenbarren | Spangenbarren | 704 | [5 empty] | Harmannsdorf | 4 | A2a |  |  |  | 0.02 | 0 | 1.1 | 1.05 | 0.44 | 1.15 | 0.032 | 0 | 0 | 0 | 0.001 |  |  | 0 | [10 empty] | 0 | Wien, NHM 68892/17 |  | AES | Group 16 | Fahlerz | [5 empty] | SAM 1968, vol. 2; Krause 2003, n° 5125
SAM 5126 | Spangenbarren | Spangenbarren | 704 | [5 empty] | Harmannsdorf | 4 | A2a |  |  |  | 0 | 0 | 0.06 | 0.006 | 0.002 | 1.1 | 0.0002 | 0 | 0 | 0 | 0.02 |  |  | 0 | [10 empty] | 0 | Wien, NHM 68892/18 |  | AES | Group 5 | Fahlerz | [5 empty] | SAM 1968, vol. 2; Krause 2003, n° 5126
SAM 5219 | Ösenringbarren | Ösenringbarren | 702 | [5 empty] | St.Pölten | 3 | A1 |  |  |  | 0 | 0 | 1.7 | 1.5 | 0.78 | 0 | 0.21 | 0 | 0 | 0 | 0.001 |  |  | 0 | [10 empty] | 0 | Wien, NHM 55272/1 |  | AES | Group 12 | Fahlerz | [5 empty] | SAM 1968, vol. 2; Krause 2003, n° 5219
SAM 5220 | Ösenringbarren | Ösenringbarren | 702 | [5 empty] | St.Pölten | 3 | A1 |  |  |  | 0 | 0 | 1.7 | 1.15 | 0.8 | 0 | 0.15 | 0 | 0 | 0 | 0 |  |  | 0 | [10 empty] | 0 | Wien, NHM 55272/2 |  | AES | Group 12 | Fahlerz | [5 empty] | SAM 1968, vol. 2; Krause 2003, n° 5220
SAM 5221 | Ösenringbarren | Ösenringbarren | 702 | [5 empty] | St.Pölten | 3 | A1 |  |  |  | 0.01 | 0 | 1.3 | 1.6 | 0.71 | 0.005 | 0.056 | 0 | 0 | 0 | 0 |  |  | 0 | [10 empty] | 0 | Wien, NHM 55272/3 |  | AES | Group 12 | Fahlerz | [5 empty] | SAM 1968, vol. 2; Krause 2003, n° 5221
SAM 5222 | Ösenringbarren | Ösenringbarren | 702 | [5 empty] | St.Pölten | 3 | A1 |  |  |  | 0 | 0 | 1.25 | 1.05 | 0.65 | 0.005 | 0.1 | 0 | 0 | 0 | 0 |  |  | 0 | [10 empty] | 0 | Wien, NHM 5527 2/4 |  | AES | Group 12 | Fahlerz | [5 empty] | SAM 1968, vol. 2; Krause 2003, n° 5222
SAM 5223 | Ösenringbarren | Ösenringbarren | 702 | [5 empty] | St.Pölten | 3 | A1 |  |  |  | 0.53 | 0 | 1.35 | 1.2 | 0.6 | 0.01 | 0.082 | 0 | 0 | 0 | 0 |  |  | 0 | [10 empty] | 0 | Wien, NHM 55272/5 |  | AES | Group 12 | Fahlerz | [5 empty] | SAM 1968, vol. 2; Krause 2003, n° 5223
SAM 5224 | Ösenringbarren | Ösenringbarren | 702 | [5 empty] | St.Pölten | 3 | A1 |  |  |  | 0 | 0 | 1.4 | 1.15 | 0.74 | 0.005 | 0.096 | 0 | 0 | 0 | 0 |  |  | 0 | [10 empty] | 0 | Wien, NHM 55272/6 |  | AES | Group 12 | Fahlerz | [5 empty] | SAM 1968, vol. 2; Krause 2003, n° 5224
SAM 5225 | Ösenringbarren | Ösenringbarren | 702 | [5 empty] | St.Pölten | 3 | A1 |  |  |  | 0 | 0 | 1.75 | 1.2 | 0.63 | 0.005 | 0.087 | 0 | 0 | 0 | 0 |  |  | 0 | [10 empty] | 0 | Wien, NHM 55272/7 |  | AES | Group 12 | Fahlerz | [5 empty] | SAM 1968, vol. 2; Krause 2003, n° 5225
SAM 5226 | Ösenringbarren | Ösenringbarren | 702 | [5 empty] | St.Pölten | 3 | A1 |  |  |  | 0 | 0 | 1.6 | 1.05 | 0.63 | 0.002 | 0.087 | 0 | 0 | 0 | 0 |  |  | 0 | [10 empty] | 0 | Wien, NHM 55272/8 |  | AES | Group 12 | Fahlerz | [5 empty] | SAM 1968, vol. 2; Krause 2003, n° 5226
SAM 5227 | Ösenringbarren | Ösenringbarren | 702 | [5 empty] | St.Pölten | 3 | A1 |  |  |  | 0 | 0 | 1.4 | 1 | 0.65 | 0.005 | 0.097 | 0 | 0 | 0 | 0 |  |  | 0 | [10 empty] | 0 | Wien, NHM 55272/9 |  | AES | Group 12 | Fahlerz | [5 empty] | SAM 1968, vol. 2; Krause 2003, n° 5227
SAM 5228 | Ösenringbarren | Ösenringbarren | 702 | [5 empty] | St.Pölten | 3 | A1 |  |  |  | 0 | 0 | 1.4 | 1.15 | 0.51 | 0.002 | 0.086 | 0 | 0 | 0 | 0 |  |  | 0 | [10 empty] | 0 | Wien, NHM 55272/10 |  | AES | Group 12 | Fahlerz | [5 empty] | SAM 1968, vol. 2; Krause 2003, n° 5228
SAM 5229 | Ösenringbarren | Ösenringbarren | 702 | [5 empty] | St.Pölten | 3 | A1 |  |  |  | 0 | 0 | 1.5 | 1.7 | 0.61 | 0.005 | 0.14 | 0 | 0 | 0 | 0 |  |  | 0 | [10 empty] | 0 | Wien, NHM 55272/11 |  | AES | Group 12 | Fahlerz | [5 empty] | SAM 1968, vol. 2; Krause 2003, n° 5229
SAM 5230 | Ösenringbarren | Ösenringbarren | 702 | [5 empty] | St.Pölten | 3 | A1 |  |  |  | 0 | 0 | 1.55 | 1.45 | 0.56 | 0.002 | 0.09 | 0 | 0 | 0 | 0 |  |  | 0 | [10 empty] | 0 | Wien, NHM 55272/12 |  | AES | Group 12 | Fahlerz | [5 empty] | SAM 1968, vol. 2; Krause 2003, n° 5230
SAM 5231 | Ösenringbarren | Ösenringbarren | 702 | [5 empty] | St.Pölten | 3 | A1 |  |  |  | 0 | 0 | 1.1 | 0.95 | 0.56 | 0.002 | 0.068 | 0 | 0 | 0 | 0 |  |  | 0 | [10 empty] | 0 | Wien, NHM 55272/13 |  | AES | Group 12 | Fahlerz | [5 empty] | SAM 1968, vol. 2; Krause 2003, n° 5231
SAM 5232 | Ösenringbarren | Ösenringbarren | 702 | [5 empty] | St.Pölten | 3 | A1 |  |  |  | 0 | 0 | 1.4 | 1.3 | 0.62 | 0.005 | 0.071 | 0 | 0 | 0 | 0 |  |  | 0 | [10 empty] | 0 | Wien, NHM 55272/14 |  | AES | Group 12 | Fahlerz | [5 empty] | SAM 1968, vol. 2; Krause 2003, n° 5232
SAM 5233 | Ösenringbarren | Ösenringbarren | 702 | [5 empty] | St.Pölten | 3 | A1 |  |  |  | 0 | 0 | 1.45 | 1.15 | 0.62 | 0 | 0.092 | 0 | 0 | 0 | 0 |  |  | 0 | [10 empty] | 0 | Wien, NHM 55272/15 |  | AES | Group 12 | Fahlerz | [5 empty] | SAM 1968, vol. 2; Krause 2003, n° 5233
SAM 5234 | Ösenringbarren | Ösenringbarren | 702 | [5 empty] | St.Pölten | 3 | A1 |  |  |  | 0 | 0 | 1.75 | 1.1 | 0.57 | 0.002 | 0.12 | 0 | 0 | 0 | 0 |  |  | 0 | [10 empty] | 0 | Wien, NHM 55272/16 |  | AES | Group 12 | Fahlerz | [5 empty] | SAM 1968, vol. 2; Krause 2003, n° 5234
SAM 5235 | Ösenringbarren | Ösenringbarren | 702 | [5 empty] | St.Pölten | 3 | A1 |  |  |  | 0 | 0 | 1.6 | 0.81 | 0.51 | 0.002 | 0.08 | 0 | 0 | 0 | 0 |  |  | 0 | [10 empty] | 0 | Wien, NHM 55272/17 |  | AES | Group 12 | Fahlerz | [5 empty] | SAM 1968, vol. 2; Krause 2003, n° 5235
SAM 5236 | Ösenringbarren | Ösenringbarren | 702 | [5 empty] | St.Pölten | 3 | A1 |  |  |  | 0 | 0 | 1.55 | 1.3 | 0.54 | 0.002 | 0.096 | 0 | 0 | 0 | 0 |  |  | 0 | [10 empty] | 0 | Wien, NHM 55272/18 |  | AES | Group 12 | Fahlerz | [5 empty] | SAM 1968, vol. 2; Krause 2003, n° 5236
SAM 5237 | Ösenringbarren | Ösenringbarren | 702 | [5 empty] | St.Pölten | 3 | A1 |  |  |  | 0 | 0 | 1.55 | 1.1 | 0.54 | 0 | 0.092 | 0 | 0 | 0 | 0 |  |  | 0 | [10 empty] | 0 | Wien, NHM 55272/19 |  | AES | Group 12 | Fahlerz | [5 empty] | SAM 1968, vol. 2; Krause 2003, n° 5237
SAM 5238 | Ösenringbarren | Ösenringbarren | 702 | [5 empty] | St.Pölten | 3 | A1 |  |  |  | 0 | 0 | 1.05 | 1.3 | 0.62 | 0.002 | 0.065 | 0 | 0 | 0 | 0 |  |  | 0 | [10 empty] | 0 | Wien, NHM 5 5272/20 |  | AES | Group 12 | Fahlerz | [5 empty] | SAM 1968, vol. 2; Krause 2003, n° 5238
SAM 5239 | Ösenringbarren | Ösenringbarren | 702 | [5 empty] | St.Pölten | 3 | A1 |  |  |  | 0 | 0 | 1.15 | 0.74 | 0.61 | 0 | 0.085 | 0 | 0 | 0 | 0 |  |  | 0 | [10 empty] | 0 | Wien, NHM 55272/21 |  | AES | Group 12 | Fahlerz | [5 empty] | SAM 1968, vol. 2; Krause 2003, n° 5239
SAM 5240 | Ösenringbarren | Ösenringbarren | 702 | [5 empty] | St.Pölten | 3 | A1 |  |  |  | 0 | 0 | 1.6 | 1.25 | 0.48 | 0 | 0.12 | 0 | 0 | 0 | 0 |  |  | 0 | [10 empty] | 0 | Wien, NHM 55272/22 |  | AES | Group 12 | Fahlerz | [5 empty] | SAM 1968, vol. 2; Krause 2003, n° 5240
SAM 5241 | Ösenringbarren | Ösenringbarren | 702 | [5 empty] | St.Pölten | 3 | A1 |  |  |  | 0 | 0 | 1.85 | 1.05 | 0.48 | 0 | 0.14 | 0 | 0 | 0 | 0 |  |  | 0 | [10 empty] | 0 | Wien, NHM 55272/23 |  | AES | Group 12 | Fahlerz | [5 empty] | SAM 1968, vol. 2; Krause 2003, n° 5241
SAM 5242 | Ösenringbarren | Ösenringbarren | 702 | [5 empty] | St.Pölten | 3 | A1 |  |  |  | 0 | 0 | 1.45 | 1.2 | 0.47 | 0 | 0.13 | 0 | 0 | 0 | 0 |  |  | 0 | [10 empty] | 0 | Wien, NHM 55272/24 |  | AES | Group 12 | Fahlerz | [5 empty] | SAM 1968, vol. 2; Krause 2003, n° 5242
SAM 5243 | Ösenringbarren | Ösenringbarren | 702 | [5 empty] | St.Pölten | 3 | A1 |  |  |  | 0 | 0 | 1.6 | 1.4 | 0.49 | 0.002 | 0.11 | 0 | 0 | 0 | 0 |  |  | 0 | [10 empty] | 0 | Wien, NHM 55272/25 |  | AES | Group 12 | Fahlerz | [5 empty] | SAM 1968, vol. 2; Krause 2003, n° 5243
SAM 5244 | Ösenringbarren | Ösenringbarren | 702 | [5 empty] | St.Pölten | 3 | A1 |  |  |  | 0 | 0 | 1.6 | 1.15 | 0.6 | 0.002 | 0.18 | 0 | 0 | 0 | 0 |  |  | 0 | [10 empty] | 0 | Wien, NHM 55272/26 |  | AES | Group 12 | Fahlerz | [5 empty] | SAM 1968, vol. 2; Krause 2003, n° 5244
SAM 5245 | Ösenringbarren | Ösenringbarren | 702 | [5 empty] | St.Pölten | 3 | A1 |  |  |  | 0 | 0 | 1.4 | 1.1 | 0.35 | 0.01 | 0.048 | 0 | 0 | 0 | 0 |  |  | 0 | [10 empty] | 0 | Wien, NHM 55272/27 |  | AES | Group 12 | Fahlerz | [5 empty] | SAM 1968, vol. 2; Krause 2003, n° 5245
SAM 5246 | Ösenringbarren | Ösenringbarren | 702 | [5 empty] | St.Pölten | 3 | A1 |  |  |  | 0 | 0 | 1.45 | 0.94 | 0.47 | 0.002 | 0.12 | 0 | 0 | 0 | 0 |  |  | 0 | [10 empty] | 0 | Wien, NHM 55272/28 |  | AES | Group 12 | Fahlerz | [5 empty] | SAM 1968, vol. 2; Krause 2003, n° 5246
SAM 5247 | Ösenringbarren | Ösenringbarren | 702 | [5 empty] | St.Pölten | 3 | A1 |  |  |  | 0 | 0 | 1.4 | 1 | 0.47 | 0 | 0.1 | 0 | 0 | 0 | 0 |  |  | 0 | [10 empty] | 0 | Wien, NHM 55272/29 |  | AES | Group 12 | Fahlerz | [5 empty] | SAM 1968, vol. 2; Krause 2003, n° 5247
SAM 5248 | Ösenringbarren | Ösenringbarren | 702 | [5 empty] | St.Pölten | 3 | A1 |  |  |  | 0 | 0 | 1.3 | 1.2 | 0.48 | 0.002 | 0.11 | 0 | 0 | 0 | 0 |  |  | 0 | [10 empty] | 0 | Wien, NHM 55272/30 |  | AES | Group 12 | Fahlerz | [5 empty] | SAM 1968, vol. 2; Krause 2003, n° 5248
SAM 5249 | Ösenringbarren | Ösenringbarren | 702 | [5 empty] | St.Pölten | 3 | A1 |  |  |  | 0 | 0 | 1.85 | 1.1 | 0.64 | 0 | 0.15 | 0 | 0 | 0 | 0 |  |  | 0 | [10 empty] | 0 | Wien, NHM 55272/3 1 |  | AES | Group 12 | Fahlerz | [5 empty] | SAM 1968, vol. 2; Krause 2003, n° 5249
SAM 5250 | Ösenringbarren | Ösenringbarren | 702 | [5 empty] | St.Pölten | 3 | A1 |  |  |  | 0 | 0 | 1.65 | 1.2 | 0.65 | 0.002 | 0.12 | 0 | 0 | 0 | 0 |  |  | 0 | [10 empty] | 0 | Wien, NHM 55272/32 |  | AES | Group 12 | Fahlerz | [5 empty] | SAM 1968, vol. 2; Krause 2003, n° 5250
SAM 5251 | Ösenringbarren | Ösenringbarren | 702 | [5 empty] | St.Pölten | 3 | A1 |  |  |  | 0 | 0 | 1.15 | 1.05 | 0.64 | 0 | 0.13 | 0 | 0 | 0 | 0 |  |  | 0 | [10 empty] | 0 | Wien, NHM 55272/33 |  | AES | Group 12 | Fahlerz | [5 empty] | SAM 1968, vol. 2; Krause 2003, n° 5251
SAM 5252 | Ösenringbarren | Ösenringbarren | 702 | [5 empty] | St.Pölten | 3 | A1 |  |  |  | 0 | 0 | 1.15 | 1.05 | 0.48 | 0 | 0.079 | 0 | 0 | 0 | 0 |  |  | 0 | [10 empty] | 0 | Wien, NHM 55272/34 |  | AES | Group 12 | Fahlerz | [5 empty] | SAM 1968, vol. 2; Krause 2003, n° 5252
SAM 5253 | Ösenringbarren | Ösenringbarren | 702 | [5 empty] | St.Pölten | 3 | A1 |  |  |  | 0 | 0 | 1.5 | 1.1 | 0.55 | 0.005 | 0.092 | 0 | 0 | 0 | 0 |  |  | 0 | [10 empty] | 0 | Wien, NHM 55272/35 |  | AES | Group 12 | Fahlerz | [5 empty] | SAM 1968, vol. 2; Krause 2003, n° 5253
SAM 5254 | Ösenringbarren | Ösenringbarren | 702 | [5 empty] | St.Pölten | 3 | A1 |  |  |  | 0 | 0 | 1.1 | 1.05 | 0.47 | 0.005 | 0.085 | 0 | 0 | 0 | 0 |  |  | 0 | [10 empty] | 0 | Wien, NHM 55272/36 |  | AES | Group 12 | Fahlerz | [5 empty] | SAM 1968, vol. 2; Krause 2003, n° 5254
SAM 5255 | Ösenringbarren | Ösenringbarren | 702 | [5 empty] | St.Pölten | 3 | A1 |  |  |  | 0 | 0 | 1.25 | 1.6 | 0.58 | 0 | 0.13 | 0 | 0 | 0 | 0 |  |  | 0 | [10 empty] | 0 | Wien, NHM 55272/37 |  | AES | Group 12 | Fahlerz | [5 empty] | SAM 1968, vol. 2; Krause 2003, n° 5255
SAM 5256 | Ösenringbarren | Ösenringbarren | 702 | [5 empty] | St.Pölten | 3 | A1 |  |  |  | 0 | 0 | 1.7 | 1.55 | 0.64 | 0 | 0.13 | 0 | 0 | 0 | 0 |  |  | 0 | [10 empty] | 0 | Wien, NHM 5 5272/38 |  | AES | Group 12 | Fahlerz | [5 empty] | SAM 1968, vol. 2; Krause 2003, n° 5256
SAM 5257 | Ösenringbarren | Ösenringbarren | 702 | [5 empty] | St.Pölten | 3 | A1 |  |  |  | 0 | 0 | 0.02 | 0.02 | 0.002 | 0.03 | 0 | 0 | 0 | 0 | 0 |  |  | 0 | [10 empty] | 0 | Wien, NHM 55272/39 |  | AES | Group 1 | Copper | [5 empty] | SAM 1968, vol. 2; Krause 2003, n° 5257
SAM 5258 | Ösenringbarren | Ösenringbarren | 702 | [5 empty] | St.Pölten | 3 | A1 |  |  |  | 0 | 0 | 1.3 | 1.45 | 0.71 | 0.002 | 0.12 | 0 | 0 | 0 | 0 |  |  | 0 | [10 empty] | 0 | Wien, NHM 55272/40 |  | AES | Group 12 | Fahlerz | [5 empty] | SAM 1968, vol. 2; Krause 2003, n° 5258
SAM 5259 | Ösenringbarren | Ösenringbarren | 702 | [5 empty] | St.Pölten | 3 | A1 |  |  |  | 0 | 0 | 1.2 | 1.15 | 0.61 | 0.002 | 0.063 | 0 | 0 | 0 | 0 |  |  | 0 | [10 empty] | 0 | Wien, NHM 55272/41 |  | AES | Group 12 | Fahlerz | [5 empty] | SAM 1968, vol. 2; Krause 2003, n° 5259
SAM 5260 | Ösenringbarren | Ösenringbarren | 702 | [5 empty] | St.Pölten | 3 | A1 |  |  |  | 0 | 0 | 1.35 | 1.75 | 0.82 | 0 | 0.16 | 0 | 0 | 0 | 0 |  |  | 0 | [10 empty] | 0 | Wien, NHM 55272/42 |  | AES | Group 12 | Fahlerz | [5 empty] | SAM 1968, vol. 2; Krause 2003, n° 5260
SAM 5261 | Ösenringbarren | Ösenringbarren | 702 | [5 empty] | St.Pölten | 3 | A1 |  |  |  | 0 | 0.002 | 1.45 | 1.2 | 0.82 | 0.002 | 0.13 | 0 | 0 | 0 | 0 |  |  | 0 | [10 empty] | 0 | Wien, NHM 55272/43 |  | AES | Group 12 | Fahlerz | [5 empty] | SAM 1968, vol. 2; Krause 2003, n° 5261
SAM 5262 | Ösenringbarren | Ösenringbarren | 702 | [5 empty] | St.Pölten | 3 | A1 |  |  |  | 0 | 0 | 1.4 | 1.4 | 0.88 | 0.002 | 0.092 | 0 | 0 | 0 | 0 |  |  | 0 | [10 empty] | 0 | Wien, NHM 55272/44 |  | AES | Group 12 | Fahlerz | [5 empty] | SAM 1968, vol. 2; Krause 2003, n° 5262
SAM 5263 | Ösenringbarren | Ösenringbarren | 702 | [5 empty] | St.Pölten | 3 | A1 |  |  |  | 0 | 0 | 1.35 | 1.5 | 0.85 | 0 | 0.15 | 0 | 0 | 0 | 0 |  |  | 0 | [10 empty] | 0 | Wien, NHM 55272/45 |  | AES | Group 12 | Fahlerz | [5 empty] | SAM 1968, vol. 2; Krause 2003, n° 5263
SAM 5264 | Ösenringbarren | Ösenringbarren | 702 | [5 empty] | St.Pölten | 3 | A1 |  |  |  | 0 | 0 | 1.25 | 1.3 | 0.7 | 0 | 0.11 | 0 | 0 | 0 | 0 |  |  | 0 | [10 empty] | 0 | Wien, NHM 55272/46 |  | AES | Group 12 | Fahlerz | [5 empty] | SAM 1968, vol. 2; Krause 2003, n° 5264
SAM 5265 | Ösenringbarren | Ösenringbarren | 702 | [5 empty] | St.Pölten | 3 | A1 |  |  |  | 0 | 0 | 1.05 | 1.35 | 0.66 | 0.005 | 0.048 | 0 | 0 | 0 | 0 |  |  | 0 | [10 empty] | 0 | Wien, NHM 55272/47 |  | AES | Group 12 | Fahlerz | [5 empty] | SAM 1968, vol. 2; Krause 2003, n° 5265
SAM 5266 | Ösenringbarren | Ösenringbarren | 702 | [5 empty] | St.Pölten | 3 | A1 |  |  |  | 0 | 0 | 1.15 | 1.45 | 0.88 | 0 | 0.15 | 0 | 0 | 0 | 0 |  |  | 0 | [10 empty] | 0 | Wien, NHM 55272/48 |  | AES | Group 12 | Fahlerz | [5 empty] | SAM 1968, vol. 2; Krause 2003, n° 5266
SAM 5267 | Ösenringbarren | Ösenringbarren | 702 | [5 empty] | St.Pölten | 3 | A1 |  |  |  | 0 | 0 | 1.25 | 1.15 | 0.53 | 0 | 0.077 | 0 | 0 | 0 | 0 |  |  | 0 | [10 empty] | 0 | Wien, NHM 55272/49 |  | AES | Group 12 | Fahlerz | [5 empty] | SAM 1968, vol. 2; Krause 2003, n° 5267
SAM 5268 | Ösenringbarren | Ösenringbarren | 702 | [5 empty] | St.Pölten | 3 | A1 |  |  |  | 0 | 0 | 1.15 | 1.2 | 0.84 | 0.002 | 0.11 | 0 | 0 | 0 | 0 |  |  | 0 | [10 empty] | 0 | Wien, NHM 55272/50 |  | AES | Group 12 | Fahlerz | [5 empty] | SAM 1968, vol. 2; Krause 2003, n° 5268
SAM 5269 | Ösenringbarren | Ösenringbarren | 702 | [5 empty] | St.Pölten | 3 | A1 |  |  |  | 0 | 0 | 1.35 | 1.3 | 0.8 | 0 | 0.12 | 0 | 0 | 0 | 0 |  |  | 0 | [10 empty] | 0 | Wien, NHM 55272/51 |  | AES | Group 12 | Fahlerz | [5 empty] | SAM 1968, vol. 2; Krause 2003, n° 5269
SAM 5270 | Ösenringbarren | Ösenringbarren | 702 | [5 empty] | St.Pölten | 3 | A1 |  |  |  | 0 | 0 | 1.3 | 1.35 | 0.32 | 0.002 | 0.088 | 0 | 0 | 0 | 0 |  |  | 0 | [10 empty] | 0 | Wien, NHM 55272/52 |  | AES | Group 12 | Fahlerz | [5 empty] | SAM 1968, vol. 2; Krause 2003, n° 5270
SAM 5271 | Ösenringbarren | Ösenringbarren | 702 | [5 empty] | St.Pölten | 3 | A1 |  |  |  | 0 | 0 | 1.45 | 1.15 | 0.6 | 0.01 | 0.12 | 0 | 0 | 0 | 0 |  |  | 0 | [10 empty] | 0 | Wien, NHM 55272/53 |  | AES | Group 12 | Fahlerz | [5 empty] | SAM 1968, vol. 2; Krause 2003, n° 5271
SAM 5272 | Ösenringbarren | Ösenringbarren | 702 | [5 empty] | St.Pölten | 3 | A1 |  |  |  | 0 | 0 | 1.05 | 1.6 | 0.56 | 0 | 0.096 | 0 | 0 | 0 | 0 |  |  | 0 | [10 empty] | 0 | Wien, NHM 55272/54 |  | AES | Group 12 | Fahlerz | [5 empty] | SAM 1968, vol. 2; Krause 2003, n° 5272
SAM 5273 | Ösenringbarren | Ösenringbarren | 702 | [5 empty] | St.Pölten | 3 | A1 |  |  |  | 0 | 0 | 1.25 | 1.45 | 0.61 | 0.002 | 0.076 | 0 | 0 | 0 | 0 |  |  | 0 | [10 empty] | 0 | Wien, NHM 55272/55 |  | AES | Group 12 | Fahlerz | [5 empty] | SAM 1968, vol. 2; Krause 2003, n° 5273
SAM 5274 | Ösenringbarren | Ösenringbarren | 702 | [5 empty] | St.Pölten | 3 | A1 |  |  |  | 0 | 0 | 1.4 | 1.25 | 0.7 | 0.005 | 0.097 | 0 | 0 | 0 | 0 |  |  | 0 | [10 empty] | 0 | Wien, NHM 55272/56 |  | AES | Group 12 | Fahlerz | [5 empty] | SAM 1968, vol. 2; Krause 2003, n° 5274
SAM 5275 | Ösenringbarren | Ösenringbarren | 702 | [5 empty] | St.Pölten | 3 | A1 |  |  |  | 0 | 0 | 1.65 | 1.45 | 0.68 | 0 | 0.1 | 0 | 0 | 0 | 0 |  |  | 0 | [10 empty] | 0 | Wien, NHM 55272/57 |  | AES | Group 12 | Fahlerz | [5 empty] | SAM 1968, vol. 2; Krause 2003, n° 5275
SAM 5276 | Ösenringbarren | Ösenringbarren | 702 | [5 empty] | St.Pölten | 3 | A1 |  |  |  | 0 | 0 | 1.7 | 1.1 | 0.71 | 0.002 | 0.2 | 0 | 0 | 0 | 0 |  |  | 0 | [10 empty] | 0 | Wien, NHM 55272/58 |  | AES | Group 12 | Fahlerz | [5 empty] | SAM 1968, vol. 2; Krause 2003, n° 5276
SAM 5277 | Ösenringbarren | Ösenringbarren | 702 | [5 empty] | St.Pölten | 3 | A1 |  |  |  | 0 | 0 | 1.5 | 1.2 | 0.8 | 0.002 | 0.1 | 0 | 0 | 0 | 0 |  |  | 0 | [10 empty] | 0 | Wien, NHM 55272/59 |  | AES | Group 12 | Fahlerz | [5 empty] | SAM 1968, vol. 2; Krause 2003, n° 5277
SAM 5278 | Ösenringbarren | Ösenringbarren | 702 | [5 empty] | St.Pölten | 3 | A1 |  |  |  | 0 | 0 | 1.55 | 1.2 | 0.87 | 0.002 | 0.16 | 0 | 0 | 0 | 0 |  |  | 0 | [10 empty] | 0 | Wien, NHM 55272/60 |  | AES | Group 12 | Fahlerz | [5 empty] | SAM 1968, vol. 2; Krause 2003, n° 5278
SAM 5279 | Ösenringbarren | Ösenringbarren | 702 | [5 empty] | St.Pölten | 3 | A1 |  |  |  | 0 | 0 | 1.5 | 1.15 | 0.78 | 0 | 0.13 | 0 | 0 | 0 | 0 |  |  | 0 | [10 empty] | 0 | Wien, NHM 55272/61 |  | AES | Group 12 | Fahlerz | [5 empty] | SAM 1968, vol. 2; Krause 2003, n° 5279
SAM 5280 | Ösenringbarren | Ösenringbarren | 702 | [5 empty] | St.Pölten | 3 | A1 |  |  |  | 0 | 0 | 1.35 | 1.2 | 0.74 | 0.002 | 0.094 | 0 | 0 | 0 | 0 |  |  | 0 | [10 empty] | 0 | Wien, NHM 55272/62 |  | AES | Group 12 | Fahlerz | [5 empty] | SAM 1968, vol. 2; Krause 2003, n° 5280
SAM 5281 | Ösenringbarren | Ösenringbarren | 702 | [5 empty] | St.Pölten | 3 | A1 |  |  |  | 0 | 0 | 1.65 | 1.65 | 0.7 | 0 | 0.16 | 0 | 0 | 0 | 0 |  |  | 0 | [10 empty] | 0 | Wien, NHM 55272/63 |  | AES | Group 12 | Fahlerz | [5 empty] | SAM 1968, vol. 2; Krause 2003, n° 5281
SAM 5282 | Ösenringbarren | Ösenringbarren | 702 | [5 empty] | St.Pölten | 3 | A1 |  |  |  | 0 | 0 | 1.45 | 1.3 | 0.74 | 0.002 | 0.096 | 0 | 0 | 0 | 0 |  |  | 0 | [10 empty] | 0 | Wien, NHM 55272/64 |  | AES | Group 12 | Fahlerz | [5 empty] | SAM 1968, vol. 2; Krause 2003, n° 5282
SAM 5283 | Ösenringbarren | Ösenringbarren | 702 | [5 empty] | St.Pölten | 3 | A1 |  |  |  | 0 | 0 | 1.5 | 1.35 | 0.74 | 0.002 | 0.067 | 0 | 0 | 0 | 0 |  |  | 0 | [10 empty] | 0 | Wien, NHM 55272/65 |  | AES | Group 12 | Fahlerz | [5 empty] | SAM 1968, vol. 2; Krause 2003, n° 5283
SAM 5284 | Ösenringbarren | Ösenringbarren | 702 | [5 empty] | St.Pölten | 3 | A1 |  |  |  | 0 | 0 | 1.45 | 1.1 | 0.55 | 0 | 0.086 | 0 | 0 | 0 | 0 |  |  | 0 | [10 empty] | 0 | Wien, NHM 55272/66 |  | AES | Group 12 | Fahlerz | [5 empty] | SAM 1968, vol. 2; Krause 2003, n° 5284
SAM 5285 | Ösenringbarren | Ösenringbarren | 702 | [5 empty] | St.Pölten | 3 | A1 |  |  |  | 0 | 0 | 1.3 | 1.25 | 0.7 | 0 | 0.099 | 0 | 0 | 0 | 0 |  |  | 0 | [10 empty] | 0 | Wien, NHM 55272/67 |  | AES | Group 12 | Fahlerz | [5 empty] | SAM 1968, vol. 2; Krause 2003, n° 5285
SAM 5286 | Ösenringbarren | Ösenringbarren | 702 | [5 empty] | St.Pölten | 3 | A1 |  |  |  | 0 | 0 | 1.8 | 1.25 | 0.66 | 0.005 | 0.09 | 0 | 0 | 0 | 0 |  |  | 0 | [10 empty] | 0 | Wien, NHM 5 5272/68 |  | AES | Group 12 | Fahlerz | [5 empty] | SAM 1968, vol. 2; Krause 2003, n° 5286
SAM 5287 | Ösenringbarren | Ösenringbarren | 702 | [5 empty] | St.Pölten | 3 | A1 |  |  |  | 0 | 0 | 1.5 | 1.55 | 0.78 | 0 | 0.094 | 0 | 0 | 0 | 0 |  |  | 0 | [10 empty] | 0 | Wien, NHM 55272/69 |  | AES | Group 12 | Fahlerz | [5 empty] | SAM 1968, vol. 2; Krause 2003, n° 5287
SAM 5288 | Ösenringbarren | Ösenringbarren | 702 | [5 empty] | St.Pölten | 3 | A1 |  |  |  | 0 | 0 | 1.4 | 1.3 | 0.63 | 0.005 | 0.078 | 0 | 0 | 0 | 0 |  |  | 0 | [10 empty] | 0 | Wien, NHM 55272/70 |  | AES | Group 12 | Fahlerz | [5 empty] | SAM 1968, vol. 2; Krause 2003, n° 5288
SAM 5289 | Ösenringbarren | Ösenringbarren | 702 | [5 empty] | St.Pölten | 3 | A1 |  |  |  | 0 | 0 | 1.3 | 1.3 | 0.46 | 0.005 | 0.051 | 0 | 0 | 0 | 0 |  |  | 0 | [10 empty] | 0 | Wien, NHM 55272/71 |  | AES | Group 12 | Fahlerz | [5 empty] | SAM 1968, vol. 2; Krause 2003, n° 5289
SAM 5290 | Ösenringbarren | Ösenringbarren | 702 | [5 empty] | St.Pölten | 3 | A1 |  |  |  | 0 | 0 | 0.74 | 0.75 | 0.55 | 0.005 | 0.036 | 0 | 0 | 0 | 0 |  |  | 0 | [10 empty] | 0 | Wien, NHM 55272/72 |  | AES | Group 12 | Fahlerz | [5 empty] | SAM 1968, vol. 2; Krause 2003, n° 5290
SAM 5291 | Ösenringbarren | Ösenringbarren | 702 | [5 empty] | St.Pölten | 3 | A1 |  |  |  | 0 | 0.005 | 1.25 | 0.95 | 0.46 | 0.01 | 0.024 | 0 | 0 | 0 | 0 |  |  | 0 | [10 empty] | 0 | Wien, NHM 55272/73 |  | AES | Group 12 | Fahlerz | [5 empty] | SAM 1968, vol. 2; Krause 2003, n° 5291
SAM 5292 | Ösenringbarren | Ösenringbarren | 702 | [5 empty] | St.Pölten | 3 | A1 |  |  |  | 0 | 0 | 1.2 | 1.45 | 0.68 | 0.002 | 0.12 | 0 | 0 | 0 | 0 |  |  | 0 | [10 empty] | 0 | Wien, NHM 55272/74 |  | AES | Group 12 | Fahlerz | [5 empty] | SAM 1968, vol. 2; Krause 2003, n° 5292
SAM 5293 | Ösenringbarren | Ösenringbarren | 702 | [5 empty] | St.Pölten | 3 | A1 |  |  |  | 0 | 0 | 1.25 | 1.35 | 0.68 | 0 | 0.12 | 0 | 0 | 0 | 0 |  |  | 0 | [10 empty] | 0 | Wien, NHM 55272/75 |  | AES | Group 12 | Fahlerz | [5 empty] | SAM 1968, vol. 2; Krause 2003, n° 5293
SAM 5294 | Ösenringbarren | Ösenringbarren | 702 | [5 empty] | St.Pölten | 3 | A1 |  |  |  | 0 | 0 | 1.05 | 1.3 | 0.59 | 0.002 | 0.056 | 0 | 0 | 0 | 0 |  |  | 0 | [10 empty] | 0 | Wien, NHM 55272/76 |  | AES | Group 12 | Fahlerz | [5 empty] | SAM 1968, vol. 2; Krause 2003, n° 5294
SAM 5295 | Ösenringbarren | Ösenringbarren | 702 | [5 empty] | St.Pölten | 3 | A1 |  |  |  | 0 | 0 | 1.25 | 1.3 | 0.51 | 0.01 | 0.064 | 0 | 0 | 0 | 0 |  |  | 0 | [10 empty] | 0 | Wien, NHM 5 5272/77 |  | AES | Group 12 | Fahlerz | [5 empty] | SAM 1968, vol. 2; Krause 2003, n° 5295
SAM 5296 | Ösenringbarren | Ösenringbarren | 702 | [5 empty] | St.Pölten | 3 | A1 |  |  |  | 0 | 0 | 1.35 | 1.85 | 0.67 | 0 | 0.076 | 0 | 0 | 0 | 0 |  |  | 0 | [10 empty] | 0 | Wien, NHM 55272/78 |  | AES | Group 12 | Fahlerz | [5 empty] | SAM 1968, vol. 2; Krause 2003, n° 5296
SAM 5297 | Ösenringbarren | Ösenringbarren | 702 | [5 empty] | St.Pölten | 3 | A1 |  |  |  | 0 | 0 | 1.25 | 1.1 | 0.69 | 0.005 | 0.097 | 0 | 0 | 0 | 0 |  |  | 0 | [10 empty] | 0 | Wien, NHM 55272/7 9 |  | AES | Group 12 | Fahlerz | [5 empty] | SAM 1968, vol. 2; Krause 2003, n° 5297
SAM 5298 | Ösenringbarren | Ösenringbarren | 702 | [5 empty] | St.Pölten | 3 | A1 |  |  |  | 0 | 0 | 1.2 | 1.5 | 0.67 | 0.002 | 0.1 | 0 | 0 | 0 | 0 |  |  | 0 | [10 empty] | 0 | Wien, NHM 55272/80 |  | AES | Group 12 | Fahlerz | [5 empty] | SAM 1968, vol. 2; Krause 2003, n° 5298
SAM 5299 | Ösenringbarren | Ösenringbarren | 702 | [5 empty] | St.Pölten | 3 | A1 |  |  |  | 0 | 0 | 1.05 | 1.35 | 0.67 | 0.01 | 0.09 | 0 | 0 | 0 | 0 |  |  | 0 | [10 empty] | 0 | Wien, NHM 55272/81 |  | AES | Group 12 | Fahlerz | [5 empty] | SAM 1968, vol. 2; Krause 2003, n° 5299
SAM 5300 | Ösenringbarren | Ösenringbarren | 702 | [5 empty] | St.Pölten | 3 | A1 |  |  |  | 0 | 0 | 1.3 | 1.65 | 0.6 | 0.002 | 0.11 | 0 | 0 | 0 | 0 |  |  | 0 | [10 empty] | 0 | Wien, NHM 55272/82 |  | AES | Group 12 | Fahlerz | [5 empty] | SAM 1968, vol. 2; Krause 2003, n° 5300
SAM 5301 | Ösenringbarren | Ösenringbarren | 702 | [5 empty] | St.Pölten | 3 | A1 |  |  |  | 0 | 0 | 1.5 | 1.35 | 0.53 | 0.005 | 0.09 | 0 | 0 | 0 | 0 |  |  | 0 | [10 empty] | 0 | Wien, NHM 55272/83 |  | AES | Group 12 | Fahlerz | [5 empty] | SAM 1968, vol. 2; Krause 2003, n° 5301
SAM 5302 | Ösenringbarren | Ösenringbarren | 702 | [5 empty] | St.Pölten | 3 | A1 |  |  |  | 0 | 0 | 1.8 | 1.7 | 0.84 | 0.002 | 0.07 | 0 | 0 | 0 | 0 |  |  | 0 | [10 empty] | 0 | Wien, NHM 55272/84 |  | AES | Group 12 | Fahlerz | [5 empty] | SAM 1968, vol. 2; Krause 2003, n° 5302
SAM 5303 | Ösenringbarren | Ösenringbarren | 702 | [5 empty] | St.Pölten | 3 | A1 |  |  |  | 0 | 0 | 1.3 | 1.6 | 0.52 | 0.005 | 0.071 | 0 | 0 | 0 | 0 |  |  | 0 | [10 empty] | 0 | Wien, NHM 55272/85 |  | AES | Group 12 | Fahlerz | [5 empty] | SAM 1968, vol. 2; Krause 2003, n° 5303
SAM 5304 | Ösenringbarren | Ösenringbarren | 702 | [5 empty] | St.Pölten | 3 | A1 |  |  |  | 0 | 0 | 1.35 | 1.2 | 0.53 | 0.002 | 0.068 | 0 | 0 | 0 | 0 |  |  | 0 | [10 empty] | 0 | Wien, NHM 55272/86 |  | AES | Group 12 | Fahlerz | [5 empty] | SAM 1968, vol. 2; Krause 2003, n° 5304
SAM 5305 | Ösenringbarren | Ösenringbarren | 702 | [5 empty] | St.Pölten | 3 | A1 |  |  |  | 0 | 0 | 1.05 | 1.5 | 0.51 | 0.002 | 0.08 | 0 | 0 | 0 | 0 |  |  | 0 | [10 empty] | 0 | Wien, NHM 55272/87 |  | AES | Group 12 | Fahlerz | [5 empty] | SAM 1968, vol. 2; Krause 2003, n° 5305
SAM 5306 | Ösenringbarren | Ösenringbarren | 702 | [5 empty] | St.Pölten | 3 | A1 |  |  |  | 0 | 0 | 1.1 | 1.2 | 0.4 | 0 | 0.1 | 0 | 0 | 0 | 0 |  |  | 0 | [10 empty] | 0 | Wien, NHM 55272/88 |  | AES | Group 12 | Fahlerz | [5 empty] | SAM 1968, vol. 2; Krause 2003, n° 5306
SAM 5307 | Ösenringbarren | Ösenringbarren | 702 | [5 empty] | St.Pölten | 3 | A1 |  |  |  | 0 | 0 | 1.5 | 1.6 | 0.43 | 0 | 0.12 | 0 | 0 | 0 | 0 |  |  | 0 | [10 empty] | 0 | Wien, NHM 55272/89 |  | AES | Group 12 | Fahlerz | [5 empty] | SAM 1968, vol. 2; Krause 2003, n° 5307
SAM 5308 | Ösenringbarren | Ösenringbarren | 702 | [5 empty] | St.Pölten | 3 | A1 |  |  |  | 0 | 0 | 0.81 | 1.15 | 0.43 | 0 | 0.078 | 0 | 0 | 0 | 0 |  |  | 0 | [10 empty] | 0 | Wien, NHM 5527 2/90 |  | AES | Group 12 | Fahlerz | [5 empty] | SAM 1968, vol. 2; Krause 2003, n° 5308
SAM 5309 | Ösenringbarren | Ösenringbarren | 702 | [5 empty] | St.Pölten | 3 | A1 |  |  |  | 0 | 0 | 0.82 | 1.2 | 0.38 | 0.002 | 0.07 | 0 | 0 | 0 | 0 |  |  | 0 | [10 empty] | 0 | Wien, NHM 55272/91 |  | AES | Group 12 | Fahlerz | [5 empty] | SAM 1968, vol. 2; Krause 2003, n° 5309
SAM 5310 | Ösenringbarren | Ösenringbarren | 702 | [5 empty] | St.Pölten | 3 | A1 |  |  |  | 0 | 0 | 0.99 | 1.3 | 0.55 | 0 | 0.073 | 0 | 0 | 0 | 0 |  |  | 0 | [10 empty] | 0 | Wien, NHM 55272/92 |  | AES | Group 12 | Fahlerz | [5 empty] | SAM 1968, vol. 2; Krause 2003, n° 5310
SAM 5311 | Ösenringbarren | Ösenringbarren | 702 | [5 empty] | St.Pölten | 3 | A1 |  |  |  | 0 | 0 | 1.75 | 1.3 | 0.53 | 0 | 0.15 | 0 | 0 | 0 | 0 |  |  | 0 | [10 empty] | 0 | Wien, NHM 55272/93 |  | AES | Group 12 | Fahlerz | [5 empty] | SAM 1968, vol. 2; Krause 2003, n° 5311
SAM 5312 | Ösenringbarren | Ösenringbarren | 702 | [5 empty] | St.Pölten | 3 | A1 |  |  |  | 0 | 0 | 1.05 | 1.35 | 0.48 | 0.002 | 0.083 | 0 | 0 | 0 | 0 |  |  | 0 | [10 empty] | 0 | Wien, NHM 55272/94 |  | AES | Group 12 | Fahlerz | [5 empty] | SAM 1968, vol. 2; Krause 2003, n° 5312
SAM 5313 | Ösenringbarren | Ösenringbarren | 702 | [5 empty] | St.Pölten | 3 | A1 |  |  |  | 0 | 0 | 1.05 | 1.1 | 0.56 | 0.03 | 0.064 | 0 | 0 | 0 | 0 |  |  | 0 | [10 empty] | 0 | Wien, NHM 55272/95 |  | AES | Group 12 | Fahlerz | [5 empty] | SAM 1968, vol. 2; Krause 2003, n° 5313
SAM 5314 | Ösenringbarren | Ösenringbarren | 702 | [5 empty] | St.Pölten | 3 | A1 |  |  |  | 0 | 0 | 1.5 | 1.4 | 0.76 | 0.002 | 0.12 | 0 | 0 | 0 | 0 |  |  | 0 | [10 empty] | 0 | Wien, NHM 55272/96 |  | AES | Group 12 | Fahlerz | [5 empty] | SAM 1968, vol. 2; Krause 2003, n° 5314
SAM 5315 | Ösenringbarren | Ösenringbarren | 702 | [5 empty] | St.Pölten | 3 | A1 |  |  |  | 0 | 0 | 2 | 1.05 | 0.86 | 0 | 0.15 | 0 | 0 | 0 | 0 |  |  | 0 | [10 empty] | 0 | Wien, NHM 55272/97 |  | AES | Group 12 | Fahlerz | [5 empty] | SAM 1968, vol. 2; Krause 2003, n° 5315
SAM 5316 | Ösenringbarren | Ösenringbarren | 702 | [5 empty] | St.Pölten | 3 | A1 |  |  |  | 0 | 0 | 1.45 | 1.15 | 0.56 | 0.002 | 0.11 | 0 | 0 | 0 | 0 |  |  | 0 | [10 empty] | 0 | Wien, NHM 55272/98 |  | AES | Group 12 | Fahlerz | [5 empty] | SAM 1968, vol. 2; Krause 2003, n° 5316
SAM 5317 | Ösenringbarren | Ösenringbarren | 702 | [5 empty] | St.Pölten | 3 | A1 |  |  |  | 0 | 0 | 1.45 | 1 | 0.64 | 0 | 0.11 | 0 | 0 | 0 | 0 |  |  | 0 | [10 empty] | 0 | Wien, NHM 55272/99 |  | AES | Group 12 | Fahlerz | [5 empty] | SAM 1968, vol. 2; Krause 2003, n° 5317
SAM 5318 | Ösenringbarren | Ösenringbarren | 702 | [5 empty] | St.Pölten | 3 | A1 |  |  |  | 0 | 0 | 1.5 | 1.65 | 0.44 | 0.005 | 0.076 | 0 | 0 | 0 | 0 |  |  | 0 | [10 empty] | 0 | Wien, NHM 55272/100 |  | AES | Group 12 | Fahlerz | [5 empty] | SAM 1968, vol. 2; Krause 2003, n° 5318
SAM 5319 | Ösenringbarren | Ösenringbarren | 702 | [5 empty] | St.Pölten | 3 | A1 |  |  |  | 0 | 0 | 1.55 | 1.5 | 0.58 | 0.002 | 0.093 | 0 | 0 | 0 | 0 |  |  | 0 | [10 empty] | 0 | Wien, NHM 55272/101 |  | AES | Group 12 | Fahlerz | [5 empty] | SAM 1968, vol. 2; Krause 2003, n° 5319
SAM 5320 | Ösenringbarren | Ösenringbarren | 702 | [5 empty] | St.Pölten | 3 | A1 |  |  |  | 0 | 0 | 1.2 | 1.3 | 0.57 | 0.002 | 0.092 | 0 | 0 | 0 | 0 |  |  | 0 | [10 empty] | 0 | Wien, NHM 55272/102 |  | AES | Group 12 | Fahlerz | [5 empty] | SAM 1968, vol. 2; Krause 2003, n° 5320
SAM 5321 | Ösenringbarren | Ösenringbarren | 702 | [5 empty] | St.Pölten | 3 | A1 |  |  |  | 0 | 0 | 1.5 | 1 | 0.51 | 0.002 | 0.082 | 0 | 0 | 0 | 0 |  |  | 0 | [10 empty] | 0 | Wien, NHM 55272/103 |  | AES | Group 12 | Fahlerz | [5 empty] | SAM 1968, vol. 2; Krause 2003, n° 5321
SAM 5322 | Ösenringbarren | Ösenringbarren | 702 | [5 empty] | St.Pölten | 3 | A1 |  |  |  | 0 | 0 | 1.8 | 1.35 | 0.56 | 0 | 0.06 | 0 | 0 | 0 | 0 |  |  | 0 | [10 empty] | 0 | Wien, NHM 552 72/104 |  | AES | Group 12 | Fahlerz | [5 empty] | SAM 1968, vol. 2; Krause 2003, n° 5322
SAM 5323 | Ösenringbarren | Ösenringbarren | 702 | [5 empty] | St.Pölten | 3 | A1 |  |  |  | 0 | 0 | 1.15 | 1.25 | 0.51 | 0.005 | 0.074 | 0 | 0 | 0 | 0 |  |  | 0 | [10 empty] | 0 | Wien, NHM 55272/105 |  | AES | Group 12 | Fahlerz | [5 empty] | SAM 1968, vol. 2; Krause 2003, n° 5323
SAM 5324 | Ösenringbarren | Ösenringbarren | 702 | [5 empty] | St.Pölten | 3 | A1 |  |  |  | 0 | 0 | 1.5 | 1.3 | 0.49 | 0.002 | 0.08 | 0 | 0 | 0 | 0 |  |  | 0 | [10 empty] | 0 | Wien, NHM 55272/106 |  | AES | Group 12 | Fahlerz | [5 empty] | SAM 1968, vol. 2; Krause 2003, n° 5324
SAM 5325 | Ösenringbarren | Ösenringbarren | 702 | [5 empty] | St.Pölten | 3 | A1 |  |  |  | 0 | 0 | 1.55 | 1.45 | 0.49 | 0 | 0.12 | 0 | 0 | 0 | 0 |  |  | 0 | [10 empty] | 0 | Wien, NHM 55272/107 |  | AES | Group 12 | Fahlerz | [5 empty] | SAM 1968, vol. 2; Krause 2003, n° 5325
SAM 5326 | Ösenringbarren | Ösenringbarren | 702 | [5 empty] | St.Pölten | 3 | A1 |  |  |  | 0 | 0 | 1.2 | 0.96 | 0.54 | 0 | 0.14 | 0 | 0 | 0 | 0 |  |  | 0 | [10 empty] | 0 | Wien, NHM 55272/108 |  | AES | Group 12 | Fahlerz | [5 empty] | SAM 1968, vol. 2; Krause 2003, n° 5326
SAM 5327 | Ösenringbarren | Ösenringbarren | 702 | [5 empty] | St.Pölten | 3 | A1 |  |  |  | 0 | 0 | 1.55 | 1.4 | 0.56 | 0.002 | 0.17 | 0 | 0 | 0 | 0 |  |  | 0 | [10 empty] | 0 | Wien, NHM 55272/109 |  | AES | Group 12 | Fahlerz | [5 empty] | SAM 1968, vol. 2; Krause 2003, n° 5327
SAM 5328 | Ösenringbarren | Ösenringbarren | 702 | [5 empty] | St.Pölten | 3 | A1 |  |  |  | 0 | 0 | 1.25 | 1.3 | 0.54 | 0 | 0.16 | 0 | 0 | 0 | 0 |  |  | 0 | [10 empty] | 0 | Wien, NHM 55272/110 |  | AES | Group 12 | Fahlerz | [5 empty] | SAM 1968, vol. 2; Krause 2003, n° 5328
SAM 5329 | Ösenringbarren | Ösenringbarren | 702 | [5 empty] | St.Pölten | 3 | A1 |  |  |  | 0 | 0 | 1.55 | 1.15 | 0.63 | 0 | 0.14 | 0 | 0 | 0 | 0 |  |  | 0 | [10 empty] | 0 | Wien, NHM 55272/111 |  | AES | Group 12 | Fahlerz | [5 empty] | SAM 1968, vol. 2; Krause 2003, n° 5329
SAM 5330 | Ösenringbarren | Ösenringbarren | 702 | [5 empty] | St.Pölten | 3 | A1 |  |  |  | 0 | 0 | 1.55 | 1.6 | 0.56 | 0 | 0.15 | 0 | 0 | 0 | 0 |  |  | 0 | [10 empty] | 0 | Wien, NHM 55272/112 |  | AES | Group 12 | Fahlerz | [5 empty] | SAM 1968, vol. 2; Krause 2003, n° 5330
SAM 5331 | Ösenringbarren | Ösenringbarren | 702 | [5 empty] | St.Pölten | 3 | A1 |  |  |  | 0 | 0 | 0.87 | 1 | 0.57 | 0 | 0.092 | 0 | 0 | 0 | 0 |  |  | 0 | [10 empty] | 0 | Wien, NHM 55272/113 |  | AES | Group 12 | Fahlerz | [5 empty] | SAM 1968, vol. 2; Krause 2003, n° 5331
SAM 5332 | Ösenringbarren | Ösenringbarren | 702 | [5 empty] | St.Pölten | 3 | A1 |  |  |  | 0 | 0 | 1.3 | 1.45 | 0.48 | 0 | 0.1 | 0 | 0 | 0 | 0 |  |  | 0 | [10 empty] | 0 | Wien, NHM 55272/114 |  | AES | Group 12 | Fahlerz | [5 empty] | SAM 1968, vol. 2; Krause 2003, n° 5332
SAM 5333 | Ösenringbarren | Ösenringbarren | 702 | [5 empty] | St.Pölten | 3 | A1 |  |  |  | 0 | 0 | 0.97 | 1.25 | 0.5 | 0 | 0.11 | 0 | 0 | 0 | 0 |  |  | 0 | [10 empty] | 0 | Wien, NHM 55272/ 115 |  | AES | Group 12 | Fahlerz | [5 empty] | SAM 1968, vol. 2; Krause 2003, n° 5333
SAM 5334 | Ösenringbarren | Ösenringbarren | 702 | [5 empty] | St.Pölten | 3 | A1 |  |  |  | 0 | 0 | 1.05 | 1.3 | 0.49 | 0 | 0.09 | 0 | 0 | 0 | 0 |  |  | 0 | [10 empty] | 0 | Wien, NHM 55272/116 |  | AES | Group 12 | Fahlerz | [5 empty] | SAM 1968, vol. 2; Krause 2003, n° 5334
SAM 5335 | Ösenringbarren | Ösenringbarren | 702 | [5 empty] | St.Pölten | 3 | A1 |  |  |  | 0 | 0 | 1.35 | 1.1 | 0.54 | 0 | 0.14 | 0 | 0 | 0 | 0 |  |  | 0 | [10 empty] | 0 | Wien, NHM 55272/117 |  | AES | Group 12 | Fahlerz | [5 empty] | SAM 1968, vol. 2; Krause 2003, n° 5335
SAM 5336 | Ösenringbarren | Ösenringbarren | 702 | [5 empty] | St.Pölten | 3 | A1 |  |  |  | 0 | 0 | 2.2 | 1.25 | 0.78 | 0 | 0.085 | 0 | 0 | 0 | 0 |  |  | 0 | [10 empty] | 0 | Wien, NHM 55272/118 |  | AES | Group 12 | Fahlerz | [5 empty] | SAM 1968, vol. 2; Krause 2003, n° 5336
SAM 5337 | Ösenringbarren | Ösenringbarren | 702 | [5 empty] | St.Pölten | 3 | A1 |  |  |  | 0 | 0 | 2 | 1.15 | 0.76 | 0.002 | 0.1 | 0 | 0 | 0 | 0 |  |  | 0 | [10 empty] | 0 | Wien, NHM 55272/119 |  | AES | Group 12 | Fahlerz | [5 empty] | SAM 1968, vol. 2; Krause 2003, n° 5337
SAM 5338 | Ösenringbarren | Ösenringbarren | 702 | [5 empty] | St.Pölten | 3 | A1 |  |  |  | 0 | 0 | 2 | 1.15 | 0.84 | 0 | 0.088 | 0 | 0 | 0 | 0 |  |  | 0 | [10 empty] | 0 | Wien, NHM 55272/120 |  | AES | Group 12 | Fahlerz | [5 empty] | SAM 1968, vol. 2; Krause 2003, n° 5338
SAM 5339 | Ösenringbarren | Ösenringbarren | 702 | [5 empty] | St.Pölten | 3 | A1 |  |  |  | 0 | 0 | 1.45 | 1.05 | 0.76 | 0.002 | 0.11 | 0 | 0 | 0 | 0 |  |  | 0 | [10 empty] | 0 | Wien, NHM 55272/121 |  | AES | Group 12 | Fahlerz | [5 empty] | SAM 1968, vol. 2; Krause 2003, n° 5339
SAM 5340 | Ösenringbarren | Ösenringbarren | 702 | [5 empty] | St.Pölten | 3 | A1 |  |  |  | 0 | 0 | 1.25 | 1.15 | 0.6 | 0 | 0.076 | 0 | 0 | 0 | 0 |  |  | 0 | [10 empty] | 0 | Wien, NHM 55272/122 |  | AES | Group 12 | Fahlerz | [5 empty] | SAM 1968, vol. 2; Krause 2003, n° 5340
SAM 5341 | Ösenringbarren | Ösenringbarren | 702 | [5 empty] | St.Pölten | 3 | A1 |  |  |  | 0 | 0 | 1.55 | 1 | 0.73 | 0 | 0.073 | 0 | 0 | 0 | 0 |  |  | 0 | [10 empty] | 0 | Wien, NHM 55272/123 |  | AES | Group 12 | Fahlerz | [5 empty] | SAM 1968, vol. 2; Krause 2003, n° 5341
SAM 5342 | Ösenringbarren | Ösenringbarren | 702 | [5 empty] | St.Pölten | 3 | A1 |  |  |  | 0.02 | 0 | 1.5 | 1.2 | 0.5 | 0 | 0.078 | 0 | 0 | 0 | 0 |  |  | 0 | [10 empty] | 0 | Wien, NHM 55272/ 124 |  | AES | Group 12 | Fahlerz | [5 empty] | SAM 1968, vol. 2; Krause 2003, n° 5342
SAM 5343 | Ösenringbarren | Ösenringbarren | 702 | [5 empty] | St.Pölten | 3 | A1 |  |  |  | 0 | 0 | 1.55 | 1.3 | 0.55 | 0.002 | 0.089 | 0 | 0 | 0 | 0 |  |  | 0 | [10 empty] | 0 | Wien, NHM 55272/125 |  | AES | Group 12 | Fahlerz | [5 empty] | SAM 1968, vol. 2; Krause 2003, n° 5343
SAM 5344 | Ösenringbarren | Ösenringbarren | 702 | [5 empty] | St.Pölten | 3 | A1 |  |  |  | 0 | 0 | 1.65 | 1.3 | 0.55 | 0.002 | 0.1 | 0 | 0 | 0 | 0 |  |  | 0 | [10 empty] | 0 | Wien, NHM 55272/126 |  | AES | Group 12 | Fahlerz | [5 empty] | SAM 1968, vol. 2; Krause 2003, n° 5344
SAM 5345 | Ösenringbarren | Ösenringbarren | 702 | [5 empty] | St.Pölten | 3 | A1 |  |  |  | 0 | 0 | 1.1 | 1.4 | 0.46 | 0.002 | 0.072 | 0 | 0 | 0 | 0 |  |  | 0 | [10 empty] | 0 | Wien, NHM 55272/127 |  | AES | Group 12 | Fahlerz | [5 empty] | SAM 1968, vol. 2; Krause 2003, n° 5345
SAM 5595 | Scheibenkopfnadel, verz. | disc-headed pin, decorated | 604 | [5 empty] | Feuersbrunn | 3 | A1 |  |  |  | 0.02 | 0.002 | 0.62 | 0.48 | 0.53 | 0.01 | 0.006 | 0 | 0 | 0 | 0 |  |  | 0 | [10 empty] | 0 | Wien, NHM 13863 |  | AES | Group 12 | Fahlerz | [5 empty] | SAM 1968, vol. 2; Krause 2003, n° 5595
SAM 5596 | Ösenhalsring | Ösenhalsring | 403 | [5 empty] | Gemeinlebarn | 3 | A1 |  |  |  | 15 | 0 | 0.08 | 0.15 | 0.15 | 0.02 | 0.002 | 0 | 0 | 0 | 0.001 |  |  | 0 | [10 empty] | 0 | Wien, NHM 23454 |  | AES | Group 7 | Bronze | [5 empty] | SAM 1968, vol. 2; Krause 2003, n° 5596
SAM 5597 | Ring, offen | ring, open | 407 | [5 empty] | Gemeinlebarn | 4 | A2a |  |  |  | 15 | 0 | 0.31 | 0.13 | 0.002 | 1.4 | 0.0005 | 0 | 0 | 0 | 0.001 |  |  | 0 | [10 empty] | 0 | Wien, NHM 23478 |  | AES | Group 14 | Bronze | [5 empty] | SAM 1968, vol. 2; Krause 2003, n° 5597
SAM 5598 | Ring, offen | ring, open | 407 | [5 empty] | Gemeinlebarn | 4 | A2a |  |  |  | 9.2 | 0 | 0.31 | 0.16 | 0.002 | 1.05 | 0.0002 | 0 | 0 | 0 | 0.001 |  |  | 0 | [10 empty] | 0 | Wien, NHM 23478 |  | AES | Group 14 | Bronze | [5 empty] | SAM 1968, vol. 2; Krause 2003, n° 5598
SAM 5599 | Ösenhalsring | Ösenhalsring | 403 | [5 empty] | Gemeinlebarn | 3 | A1 |  |  |  | 0.01 | 0 | 1.5 | 1.7 | 0.66 | 0 | 0.055 | 0 | 0 | 0 | 0 |  |  | 0 | [10 empty] | 0 | Wien, NHM 23492 |  | AES | Group 12 | Fahlerz | [5 empty] | SAM 1968, vol. 2; Krause 2003, n° 5599
SAM 5600 | Armspirale, 5 Wind. | Armspiral, 5 winds | 409 | [5 empty] | Gemeinlebarn | 3 | A1 |  |  |  | 0 | 0 | 1.6 | 1.25 | 0.72 | 0 | 0.08 | 0 | 0 | 0 | 0.001 |  |  | 0 | [10 empty] | 0 | Wien, NHM 23493 |  | AES | Group 12 | Fahlerz | [5 empty] | SAM 1968, vol. 2; Krause 2003, n° 5600
SAM 5601 | Armspirale, 5 Wind. | Armspiral, 5 winds | 409 | [5 empty] | Gemeinlebarn | 3 | A1 |  |  |  | 0 | 0 | 1.45 | 1.25 | 0.8 | 0 | 0.079 | 0 | 0 | 0 | 0.001 |  |  | 0 | [10 empty] | 0 | Wien, NHM 23493 |  | AES | Group 12 | Fahlerz | [5 empty] | SAM 1968, vol. 2; Krause 2003, n° 5601
SAM 5602 | Rollennadel | roll-headed pin | 610 | [5 empty] | Gemeinlebarn | 3 | A1 |  |  |  | 0 | 0 | 0.54 | 0.49 | 0.7 | 0 | 0.036 | 0 | 0 | 0 | 0 |  |  | 0 | [10 empty] | 0 | Wien, NHM 23494 |  | AES | Group 12 | Fahlerz | [5 empty] | SAM 1968, vol. 2; Krause 2003, n° 5602
SAM 5603 | Nietdolch, 3 Niete, Klinge | dagger, 3 rivets, blade | 212 | [5 empty] | Gemeinlebarn | 4 | A2a |  |  |  | 5.2 | 0.09 | 0.58 | 0.24 | 0.2 | 0.59 | 0.01 | 0 | 0 | 0 | 0.001 |  |  | 0 | [10 empty] | 0 | Wien, NHM 2357 |  | AES | Group 16 | Bronze | [5 empty] | SAM 1968, vol. 2; Krause 2003, n° 5603
SAM 5604 | Niet v.SAMNR.5603 | rivet v.SAMNR.5603 | 213 | [5 empty] | Gemeinlebarn | 4 | A2a |  |  |  | 2.2 | 0.02 | 0.6 | 0.04 | 0.005 | 0.18 | 0.0002 | 0 | 0 | 0 | 0.001 |  |  | 0 | [10 empty] | 0 | Wien, NHM 2357 |  | AES | Group 11 | Bronze | [5 empty] | SAM 1968, vol. 2; Krause 2003, n° 5604
SAM 5605 | Nietdolch, 2 Niete, Klinge | dagger, 2 rivets, blade | 212 | [5 empty] | Gemeinlebarn | 3 | A1 |  |  |  | 8.6 | 0.002 | 0.33 | 0.66 | 0.87 | 0.06 | 0.029 | 0 | 0 | 0 | 0.001 |  |  | 0 | [10 empty] | 0 | Wien, NHM 2357 |  | AES | Group 12 | Bronze | [5 empty] | SAM 1968, vol. 2; Krause 2003, n° 5605
SAM 5606 | Niet v.SAMNR.5605 | rivet v.SAMNR.5605 | 213 | [5 empty] | Gemeinlebarn | 3 | A1 |  |  |  | 8.2 | 0.002 | 0.31 | 0.62 | 0.74 | 0.05 | 0.026 | 0 | 0 | 0 | 0 |  |  | 0 | [10 empty] | 0 | Wien, NHM 2357 |  | AES | Group 12 | Bronze | [5 empty] | SAM 1968, vol. 2; Krause 2003, n° 5606
SAM 5607 | Randleistenbeil | flanged axe | 111 | [5 empty] | Gemeinlebarn | 4 | A2a |  |  |  | 10 | 0 | 0.01 | 0 | 0.002 | 0.13 | 0 | 0 | 0 | 0 | 0.02 |  |  | 0 | [10 empty] | 0 | Wien, NHM 2358 |  | AES | Group 5 | Bronze | [5 empty] | SAM 1968, vol. 2; Krause 2003, n° 5607; Kienlin 2008; Szombathy 1929, 9 Tab. 1.4; Mayer 1977, 92 Nr. 268; Bertemes 1989, 100, Tab. T31.3
SAM 5608 | Pfriem | awl | 806 | [5 empty] | Gemeinlebarn | 3 | A1 |  |  |  | 3.2 | 0.02 | 0.14 | 0 | 0.005 | 0.53 | 0 | 0 | 0 | 0.08 | 0.03 |  |  | 0 | [10 empty] | 0 | Wien, NHM 2358 |  | AES | Group 11 | Bronze | [5 empty] | SAM 1968, vol. 2; Krause 2003, n° 5608
SAM 5609 | Radnadel | wheel-headed pin | 622 | [5 empty] | Gemeinlebarn | 5 | A2b |  |  |  | 8.3 | 0 | 0.42 | 0.27 | 0.34 | 0.47 | 0.009 | 0 | 0 | 0 | 0.02 |  |  | 0 | [10 empty] | 0 | Wien, NHM 4026 |  | AES | Group 16 | Bronze | [5 empty] | SAM 1968, vol. 2; Krause 2003, n° 5609
SAM 5610 | Messer | knife | 311 | [5 empty] | Gemeinlebarn | 5 | A2b |  |  |  | 6.5 | 0 | 0.22 | 0.14 | 0.17 | 0.05 | 0.011 | 0 | 0 | 0 | 0.02 |  |  | 0 | [10 empty] | 0 | Wien, NHM 4026 |  | AES | Group 12 | Bronze | [5 empty] | SAM 1968, vol. 2; Krause 2003, n° 5610
SAM 5611 | Flachbeil | flat axe | 113 | [5 empty] | Gemeinlebarn | 3 | A1 |  |  |  | 1.85 | 0 | 0.04 | 0.3 | 1.1 | 0.002 | 0.011 | 0 | 0 | 0 | 0 |  |  | 0 | [10 empty] | 0 | Wien, NHM 4961 |  | AES | Group 7 | Bronze | [5 empty] | SAM 1968, vol. 2; Krause 2003, n° 5611
SAM 5612 | Nietdolch, 4 Niete, Klinge | dagger, 4 rivets, blade | 212 | [5 empty] | Gemeinlebarn | 3 | A1 |  |  |  | 8.9 | 0 | 0.002 | 0.009 | 0.01 | 0.03 | 0.0005 | 0 | 0 | 0 | 0 |  |  | 0 | [10 empty] | 0 | Wien, NHM 4962 |  | AES | Group 1 | Bronze | [5 empty] | SAM 1968, vol. 2; Krause 2003, n° 5612
SAM 5613 | Niet v.SAMNR.5612 | rivet v.SAMNR.5612 | 213 | [5 empty] | Gemeinlebarn | 3 | A1 |  |  |  | 10 | 0 | 0.004 | 0.04 | 0.01 | 0.1 | 0.0005 | 0 | 0 | 0 | 0.001 |  |  | 0 | [10 empty] | 0 | Wien, NHM 4962 |  | AES | Group 5 | Bronze | [5 empty] | SAM 1968, vol. 2; Krause 2003, n° 5613
SAM 5614 | Randleistenbeil | flanged axe | 112 | [5 empty] | Gemeinlebarn | 3 | A1 |  |  |  | 6.4 | 0.002 | 0.14 | 0.11 | 0.07 | 0.02 | 0.0002 | 0 | 0 | 0 | 0.001 |  |  | 0 | [10 empty] | 0 | Wien, NHM 4962 |  | AES | Group 6 | Bronze | [5 empty] | SAM 1968, vol. 2; Krause 2003, n° 5614
SAM 5615 | Spiralröllchen | spiral | 417 | [5 empty] | Gemeinlebarn | 3 | A1 |  |  |  | 10 | 0.002 | 0.006 | 0.05 | 0.08 | 0.05 | 0.002 | 0 | 0 | 0 | 0.02 |  |  | 0 | [10 empty] | 0 | Wien, NHM 4965 |  | AES | Group 1 | Bronze | [5 empty] | SAM 1968, vol. 2; Krause 2003, n° 5615
SAM 5616 | Schleifennadel | knot-headed pin | 607 | [5 empty] | Gemeinlebarn | 3 | A1 |  |  |  | 10 | 0.002 | 0.007 | 0.11 | 0.23 | 0.03 | 0.002 | 0 | 0 | 0 | 0.02 |  |  | 0 | [10 empty] | 0 | Wien, NHM 49654 |  | AES | Group 7 | Bronze | [5 empty] | SAM 1968, vol. 2; Krause 2003, n° 5616
SAM 5617 | Hülsennadel | socket pin | 606 | [5 empty] | Gemeinlebarn | 3 | A1 |  |  |  | 10 | 0 | 0.002 | 0.02 | 0.01 | 0.04 | 0.0005 | 0 | 0 | 0 | 0.001 |  |  | 0 | [10 empty] | 0 | Wien, NHM 49628 |  | AES | Group 1 | Bronze | [5 empty] | SAM 1968, vol. 2; Krause 2003, n° 5617
SAM 5618 | Nietdolch, 3 Niete, Klinge | dagger, 3 rivets, blade | 212 | [5 empty] | Gemeinlebarn | 3 | A1 |  |  |  | 10 | 0 | 0.13 | 0.14 | 0.14 | 0.03 | 0.011 | 0 | 0 | 0 | 0.001 |  |  | 0 | [10 empty] | 0 | Wien, NHM 4970 |  | AES | Group 12 | Bronze | [5 empty] | SAM 1968, vol. 2; Krause 2003, n° 5618
SAM 5619 | Niet v.SAMNR.5618 | rivet v.SAMNR.5618 | 213 | [5 empty] | Gemeinlebarn | 3 | A1 |  |  |  | 0.13 | 0 | 0.39 | 0.45 | 0.9 | 0 | 0.027 | 0 | 0 | 0 | 0 |  |  | 0 | [10 empty] | 0 | Wien, NHM 49707 |  | AES | Group 12 | Fahlerz | [5 empty] | SAM 1968, vol. 2; Krause 2003, n° 5619
SAM 5620 | Pfriem, klein | awl, small | 806 | [5 empty] | Gemeinlebarn | 3 | A1 |  |  |  | 0.01 | 0.19 | 0.92 | 0.82 | 0.65 | 0.002 | 0.017 | 0 | 0 | 0 | 0.001 |  |  | 0 | [10 empty] | 0 | Wien, NHM 49717 |  | AES | Group 12 | Fahlerz | [5 empty] | SAM 1968, vol. 2; Krause 2003, n° 5620
SAM 5621 | Schleifennadel | knot-headed pin | 607 | [5 empty] | Gemeinlebarn | 3 | A1 |  |  |  | 0.02 | 0 | 0.65 | 0.7 | 0.54 | 0.03 | 0.019 | 0 | 0 | 0 | 0.001 |  |  | 0 | [10 empty] | 0 | Wien, NHM 51370 |  | AES | Group 12 | Fahlerz | [5 empty] | SAM 1968, vol. 2; Krause 2003, n° 5621
SAM 5622 | Rudernadel, verz. | oar headed pin, decorated | 604 | [5 empty] | Gemeinlebarn | 3 | A1 |  |  |  | 0 | 0 | 0.66 | 4.1 | 0.62 | 1.5 | 0.009 | 0 | 0 | 0.08 | 0 |  |  | 0 | [10 empty] | 0 | Wien, NHM 51393 |  | AES | Group 16 | Fahlerz | [5 empty] | SAM 1968, vol. 2; Krause 2003, n° 5622
SAM 5623 | Spiralring | Spiralring | 409 | [5 empty] | Gemeinlebarn | 3 | A1 |  |  |  | 0 | 0 | 0.37 | 2.1 | 1.15 | 0.79 | 0 | 0 | 0 | 0 | 0 |  |  | 0 | [10 empty] | 0 | Wien, NHM 51394 |  | AES | Group 16 | Fahlerz | [5 empty] | SAM 1968, vol. 2; Krause 2003, n° 5623
SAM 5624 | Spiralröllchen, fragm. | spiral, fragm. | 417 | [5 empty] | Gemeinlebarn | 3 | A1 |  |  |  | 0 | 0 | 0.75 | 1.55 | 0.49 | 1.15 | 0 | 0 | 0 | 0.24 | 0.02 |  |  | 0 | [10 empty] | 0 | Wien, NHM 51397 |  | AES | Group 16 | Fahlerz | [5 empty] | SAM 1968, vol. 2; Krause 2003, n° 5624
SAM 5625 | Spiralröllchen, fragm. | spiral, fragm. | 417 | [5 empty] | Gemeinlebarn | 3 | A1 |  |  |  | 0.01 | 0 | 1.1 | 1.7 | 1.05 | 1.9 | 0 | 0 | 0 | 0.5 | 0.03 |  |  | 0 | [10 empty] | 0 | Wien, NHM 51397 |  | AES | Group 16 | Fahlerz | [5 empty] | SAM 1968, vol. 2; Krause 2003, n° 5625
SAM 5626 | Spiralröllchen, fragm. | spiral, fragm. | 417 | [5 empty] | Gemeinlebarn | 3 | A1 |  |  |  | 0.01 | 0 | 0.84 | 1.5 | 0.48 | 1.65 | 0 | 0 | 0 | 0.2 | 0.02 |  |  | 0 | [10 empty] | 0 | Wien, NHM 51397 |  | AES | Group 16 | Fahlerz | [5 empty] | SAM 1968, vol. 2; Krause 2003, n° 5626
SAM 5627 | Noppenring, klein | bumped ring, small | 414 | [5 empty] | Gemeinlebarn | 3 | A1 |  |  |  | 0.05 | 0 | 0.48 | 1.2 | 0.6 | 1.5 | 0 | 0 | 0 | 0.07 | 0.001 |  |  | 0 | [10 empty] | 0 | Wien, NHM 51731 |  | AES | Group 16 | Fahlerz | [5 empty] | SAM 1968, vol. 2; Krause 2003, n° 5627
SAM 5628 | Randleistenbeil | flanged axe | 110 | [5 empty] | Gemeinlebarn | 4 | A2a |  |  |  | 10 | 0.07 | 0.002 | 0.17 | 0.005 | 0.04 | 0.0005 | 0 | 0 | 0 | 0 |  |  | 0 | [10 empty] | 0 | Wien, NHM 51531 |  | AES | Group 3 | Bronze | [5 empty] | SAM 1968, vol. 2; Krause 2003, n° 5628
SAM 5629 | Kugelkopfnadel | globular head pin | 616 | [5 empty] | Gemeinlebarn | 5 | A2b |  |  |  | 10 | 0 | 0.03 | 0.007 | 0.005 | 0.08 | 0.0005 | 0 | 0 | 0 | 0.02 |  |  | 0 | [10 empty] | 0 | Wien, NHM 51561 |  | AES | Group 1 | Bronze | [5 empty] | SAM 1968, vol. 2; Krause 2003, n° 5629
SAM 5630 | Perlen, tonnenförmig | beads, barrel-shaped | 801 | [5 empty] | Gemeinlebarn | 3 | A1 |  |  |  | 10 | 0 | 0.78 | 0.36 | 0.35 | 0.01 | 0.034 | 0 | 0 | 0 | 0.001 |  |  | 0 | [10 empty] | 0 | Wien, NHM 51525 |  | AES | Group 12 | Bronze | [5 empty] | SAM 1968, vol. 2; Krause 2003, n° 5630
SAM 5631 | Rudernadel | oar headed pin | 604 | [5 empty] | Gemeinlebarn | 3 | A1 |  |  |  | 0.01 | 0 | 0.24 | 0.23 | 0.72 | 0.03 | 0 | 0 | 0 | 0 | 0 |  |  | 0 | [10 empty] | 0 | Wien, NHM 51581 |  | AES | Group 12 | Fahlerz | [5 empty] | SAM 1968, vol. 2; Krause 2003, n° 5631
SAM 5632 | Schleifennadel | knot-headed pin | 607 | [5 empty] | Gemeinlebarn | 3 | A1 |  |  |  | 0 | 0 | 0.27 | 0.68 | 0.63 | 0.005 | 0 | 0 | 0 | 0 | 0.001 |  |  | 0 | [10 empty] | 0 | Wien, NHM 49022 |  | AES | Group 12 | Fahlerz | [5 empty] | SAM 1968, vol. 2; Krause 2003, n° 5632
SAM 5633 | Nietdolch, 5? Niete | dagger, 5? rivets | 212 | [5 empty] | Gemeinlebarn | 4 | A2a |  |  |  | 10 | 0.15 | 0.07 | 0.03 | 0.05 | 0 | 0.0005 | 0 | 0 | 0 | 0.001 |  |  | 0 | [10 empty] | 0 | Wien, NHM 49614 |  | AES | Group 1 | Bronze | [5 empty] | SAM 1968, vol. 2; Krause 2003, n° 5633
SAM 5634 | Noppenring | bumped ring | 414 | [5 empty] | Gemeinlebarn | 3 | A1 |  |  |  | 0.01 | 0 | 0.36 | 1.35 | 0.96 | 0.03 | 0.014 | 0 | 0 | 0 | 0 |  |  | 0 | [10 empty] | 0 | Wien, NHM 51617 |  | AES | Group 12 | Fahlerz | [5 empty] | SAM 1968, vol. 2; Krause 2003, n° 5634
SAM 5635 | Noppenring | bumped ring | 414 | [5 empty] | Gemeinlebarn | 3 | A1 |  |  |  | 0.01 | 0 | 0.66 | 1.5 | 0.6 | 0.03 | 0.01 | 0 | 0 | 0 | 0.02 |  |  | 0 | [10 empty] | 0 | Wien, NHM 5 1617 |  | AES | Group 12 | Fahlerz | [5 empty] | SAM 1968, vol. 2; Krause 2003, n° 5635
SAM 5637 | Doppelspiralring | doublespiralring | 414 | [5 empty] | Gemeinlebarn | 3 | A1 |  |  |  | 0.47 | 0.15 | 0.32 | 1.1 | 0.67 | 0.005 | 0.018 | 0 | 0 | 0 | 0.001 |  |  | 0 | [10 empty] | 0 | Wien, NHM 49654 |  | AES | Group 12 | Fahlerz | [5 empty] | SAM 1968, vol. 2; Krause 2003, n° 5637
SAM 5638 | Noppenring, klein | bumped ring, small | 414 | [5 empty] | Gemeinlebarn | 3 | A1 |  |  |  | 0.01 | 0 | 0.63 | 1.6 | 0.55 | 2.1 | 0 | 0 | 0 | 0.44 | 0.02 |  |  | 0 | [10 empty] | 0 | Wien, NHM 51598 |  | AES | Group 16 | Fahlerz | [5 empty] | SAM 1968, vol. 2; Krause 2003, n° 5638
SAM 5639 | Fingerring, offen | Fingerring, open | 418 | [5 empty] | Gemeinlebarn | 3 | A1 |  |  |  | 0.01 | 0.09 | 1.8 | 1.9 | 0.73 | 0.005 | 0.016 | 0 | 0 | 0 | 0.001 |  |  | 0 | [10 empty] | 0 | Wien, NHM 51585 |  | AES | Group 12 | Fahlerz | [5 empty] | SAM 1968, vol. 2; Krause 2003, n° 5639
SAM 5640 | Noppenring, klein | bumped ring, small | 414 | [5 empty] | Gemeinlebarn | 3 | A1 |  |  |  | 0 | 0 | 0.55 | 1.6 | 0.54 | 1.8 | 0 | 0.0003 | 0 | 0.08 | 0.02 |  |  | 0 | [10 empty] | 0 | Wien, NHM 51518 |  | AES | Group 16 | Fahlerz | [5 empty] | SAM 1968, vol. 2; Krause 2003, n° 5640
SAM 5641 | Noppenring, klein | bumped ring, small | 414 | [5 empty] | Gemeinlebarn | 3 | A1 |  |  |  | 10 | 0 | 0.002 | 0.01 | 0.04 | 0 | 0.0002 | 0 | 0 | 0 | 0.001 |  |  | 0 | [10 empty] | 0 | Wien, NHM 51675 |  | AES | Group 1 | Bronze | [5 empty] | SAM 1968, vol. 2; Krause 2003, n° 5641
SAM 5642 | Noppenring, klein | bumped ring, small | 414 | [5 empty] | Gemeinlebarn | 3 | A1 |  |  |  | 0.01 | 0 | 0.49 | 0.45 | 0.64 | 0.24 | 0 | 0 | 0 | 0 | 0 |  |  | 0 | [10 empty] | 0 | Wien, NHM 51675 |  | AES | Group 16 | Fahlerz | [5 empty] | SAM 1968, vol. 2; Krause 2003, n° 5642
SAM 5643 | spiral | spiral | 417 | [5 empty] | Spitz II | 3 | A1 |  |  |  | 0 | 0 | 1.5 | 1.6 | 0.64 | 0.001 | 0.024 | 0 | 0 | 0 | 0.001 |  |  | 0 | [10 empty] | 0 | Wien, NHM , 61447 |  | AES | Group 12 | Fahlerz | [5 empty] | SAM 1968, vol. 2; Krause 2003, n° 5643
SAM 5644 | spiral | spiral | 417 | [5 empty] | Spitz II | 3 | A1 |  |  |  | 0 | 0 | 1.45 | 1.65 | 0.42 | 0.005 | 0.046 | 0 | 0 | 0 | 0 |  |  | 0 | [10 empty] | 0 | Wien, NHM , 61447 |  | AES | Group 12 | Fahlerz | [5 empty] | SAM 1968, vol. 2; Krause 2003, n° 5644
SAM 5645 | spiral | spiral | 417 | [5 empty] | Spitz II | 3 | A1 |  |  |  | 0 | 0 | 0.66 | 2.6 | 0.33 | 0.005 | 0.006 | 0 | 0 | 0 | 0 |  |  | 0 | [10 empty] | 0 | Wien, NHM , 61447 |  | AES | Group 12 | Fahlerz | [5 empty] | SAM 1968, vol. 2; Krause 2003, n° 5645
SAM 5646 | spiral | spiral | 417 | [5 empty] | Spitz II | 3 | A1 |  |  |  | 0 | 0 | 1.45 | 1.9 | 0.68 | 0.001 | 0.056 | 0 | 0 | 0 | 0 |  |  | 0 | [10 empty] | 0 | Wien, NHM , 61447 |  | AES | Group 12 | Fahlerz | [5 empty] | SAM 1968, vol. 2; Krause 2003, n° 5646
SAM 5647 | dimpled ring | dimpled ring | 413 | [5 empty] | Spitz II | 3 | A1 |  |  |  | 0.01 | 0 | 0.45 | 0.75 | 0.66 | 1.15 | 0 | 0 | 0 | 0.12 | 0.001 |  |  | 0 | [10 empty] | 0 | Wien, NHM , 61447 |  | AES | Group 16 | Fahlerz | [5 empty] | SAM 1968, vol. 2; Krause 2003, n° 5647
SAM 5648 | rowing needle | rowing needle | 604 | [5 empty] | Spitz II | 3 | A1 |  |  |  | 0 | 0 | 0.99 | 0.34 | 0.74 | 0.001 | 0.009 | 0 | 0 | 0 | 0.001 |  |  | 0 | [10 empty] | 0 | Wien, NHM , 61450 |  | AES | Group 12 | Fahlerz | [5 empty] | SAM 1968, vol. 2; Krause 2003, n° 5648
SAM 5649 | dimpled ring | dimpled ring | 414 | [5 empty] | Spitz II | 3 | A1 |  |  |  | 0 | 0 | 1.9 | 1.15 | 0.64 | 0.001 | 0.015 | 0 | 0 | 0 | 0 |  |  | 0 | [10 empty] | 0 | Wien, NHM , 61448 |  | AES | Group 12 | Fahlerz | [5 empty] | SAM 1968, vol. 2; Krause 2003, n° 5649
SAM 5650 | dimpled ring | dimpled ring | 414 | [5 empty] | Spitz II | 3 | A1 |  |  |  | 0.01 | 0 | 0.42 | 0.99 | 0.71 | 0.27 | 0.007 | 0 | 0 | 0 | 0.001 |  |  | 0 | [10 empty] | 0 | Wien, NHM , 61448 |  | AES | Group 16 | Fahlerz | [5 empty] | SAM 1968, vol. 2; Krause 2003, n° 5650
SAM 5651 | Ring, massiv, offen | ring, massiv, open | 407 | [5 empty] | Bratl, Plot 2798 | 3 | A1 |  |  |  | 10 | 0.002 | 0.24 | 0.13 | 0.19 | 0.04 | 0.012 | 0 | 0 | 0 | 0.001 |  |  | 0 | [10 empty] | 0 | Wien, NHM 61501 |  | AES | Group 12 | Bronze | [5 empty] | SAM 1968, vol. 2; Krause 2003, n° 5651
SAM 5652 | Ring, massiv, offen | ring, massiv, open | 407 | [5 empty] | Bratl, Plot 2798 | 3 | A1 |  |  |  | 10 | 0 | 0.17 | 0.11 | 0.14 | 0.04 | 0.0002 | 0 | 0 | 0 | 0.001 |  |  | 0 | [10 empty] | 0 | Wien, NHM 61501 |  | AES | Group 12 | Bronze | [5 empty] | SAM 1968, vol. 2; Krause 2003, n° 5652
SAM 5653 | Hülsennadel | socket pin | 606 | [5 empty] | Bratl, Plot 2798 | 3 | A1 |  |  |  | 7.2 | 0 | 0.11 | 0.1 | 0.11 | 0.04 | 0.006 | 0 | 0 | 0 | 0.001 |  |  | 0 | [10 empty] | 0 | Wien, NHM 61499 |  | AES | Group 12 | Bronze | [5 empty] | SAM 1968, vol. 2; Krause 2003, n° 5653
SAM 5654 | Vierkantpfriem | awl with square shaft | 806 | [5 empty] | Bratl, Plot 2798 | 3 | A1 |  |  |  | 10 | 0.05 | 0.62 | 0.5 | 0.6 | 0.02 | 0.017 | 0 | 0 | 0 | 0.02 |  |  | 0 | [10 empty] | 0 | Wien, NHM 61500 |  | AES | Group 12 | Bronze | [5 empty] | SAM 1968, vol. 2; Krause 2003, n° 5654
SAM 5655 | Nietdolch, 3 Niete | dagger, 3 rivets | 212 | [5 empty] | Bratl, Plot 2798 | 3 | A1 |  |  |  | 6.1 | 0.08 | 0.44 | 0.43 | 0.52 | 0.03 | 0.019 | 0 | 0 | 0 | 0.001 |  |  | 0 | [10 empty] | 0 | Wien, NHM 61498 |  | AES | Group 12 | Bronze | [5 empty] | SAM 1968, vol. 2; Krause 2003, n° 5655
SAM 5656 | dimpled ring | dimpled ring | 414 | [5 empty] | Spitz II | 3 | A1 |  |  |  | 0 | 0.002 | 0.67 | 1.3 | 0.55 | 0.05 | 0.019 | 0 | 0 | 0 | 0.001 |  |  | 0 | [10 empty] | 0 | Wien, NHM , 61467 |  | AES | Group 12 | Fahlerz | [5 empty] | SAM 1968, vol. 2; Krause 2003, n° 5656
SAM 5664 | Spangenbarren | Spangenbarren | 704 | [5 empty] | Markt St.Florian | 4 | A2a |  |  |  | 0 | 7.5 | 2 | 1.3 | 0.94 | 4.2 | 0.038 | 0 | 0 | 0.08 | 0 |  |  | 0 | [10 empty] | 0 | Wien, NHM 34829 | Pb>>5 | AES | Group 16 | Fahlerz | [5 empty] | SAM 1968, vol. 2; Krause 2003, n° 5664
SAM 5665 | Spangenbarren | Spangenbarren | 704 | [5 empty] | Markt St.Florian | 4 | A2a |  |  |  | 0.01 | 0.03 | 2 | 0.36 | 0.14 | 1 | 0.012 | 0 | 0 | 0.07 | 0.03 |  |  | 0 | [10 empty] | 0 | Wien, NHM 34829 |  | AES | Group 16 | Fahlerz | [5 empty] | SAM 1968, vol. 2; Krause 2003, n° 5665
SAM 5666 | Spangenbarren | Spangenbarren | 704 | [5 empty] | Markt St.Florian | 4 | A2a |  |  |  | 0.11 | 7.5 | 1.15 | 0.86 | 1.55 | 1.5 | 0.078 | 0 | 0 | 0 | 0.001 |  |  | 0 | [10 empty] | 0 | Wien, NHM 34829 | Pb>>5 | AES | Group 16 | Fahlerz | [5 empty] | SAM 1968, vol. 2; Krause 2003, n° 5666
SAM 5667 | Spangenbarren | Spangenbarren | 704 | [5 empty] | Mühlviertel | 4 | A2a |  |  |  | 0 | 0.02 | 0.19 | 0.08 | 0.005 | 0.39 | 0.0002 | 0 | 0 | 0 | 0.02 |  |  | 0 | [10 empty] | 0 | Wien, NHM 34830 |  | AES | Group 11 | Fahlerz | [5 empty] | SAM 1968, vol. 2; Krause 2003, n° 5667
SAM 5668 | Spangenbarren | Spangenbarren | 704 | [5 empty] | Mühlviertel | 4 | A2a |  |  |  | 0.01 | 1.6 | 0.36 | 0.3 | 0.005 | 0.35 | 0 | 0 | 0 | 0 | 0.02 |  |  | 0 | [10 empty] | 0 | Wien, NHM 34830 |  | AES | Group 14 | Fahlerz | [5 empty] | SAM 1968, vol. 2; Krause 2003, n° 5668
SAM 5669 | Spangenbarren | Spangenbarren | 704 | [5 empty] | Mühlviertel | 4 | A2a |  |  |  | 0 | 0.57 | 0.08 | 0.002 | 0.005 | 0.39 | 0.0002 | 0 | 0.002 | 0 | 0.02 |  |  | 0 | [10 empty] | 0 | Wien, NHM 3483 |  | AES | Group 5 | Fahlerz | [5 empty] | SAM 1968, vol. 2; Krause 2003, n° 5669
SAM 5670 | Spangenbarren | Spangenbarren | 704 | [5 empty] | Mühlviertel | 4 | A2a |  |  |  | 0 | 0 | 0.21 | 0.12 | 0.005 | 0.33 | 0.0002 | 0 | 0 | 0 | 0.02 |  |  | 0 | [10 empty] | 0 | Wien, NHM 3483 |  | AES | Group 14 | Fahlerz | [5 empty] | SAM 1968, vol. 2; Krause 2003, n° 5670
SAM 5696 | spiral bracialet, 10 spins | spiral bracialet, 10 spins | 409 | [5 empty] | Feldbach | 4 | A2a |  |  |  | 10 | 0 | 0.44 | 0.25 | 0.01 | 0.62 | 0 | 0 | 0 | 0 | 0.02 |  |  | 0 | [10 empty] | 0 | Wien, NHM , 633 |  | AES | Group 14 | Bronze | [5 empty] | SAM 1968, vol. 2; Krause 2003, n° 5696
SAM 5701 | Nietdolch, 4 Niete | dagger, 4 rivets | 212 | [5 empty] | St. Andrä | 4 | A2a |  |  |  | 9 | 0.002 | 0.17 | 0.31 | 0.48 | 0.02 | 0.01 | 0 | 0 | 0 | 0.02 |  |  | 0 | [10 empty] | 0 | Wien, NHM 61151 |  | AES | Group 12 | Bronze | [5 empty] | SAM 1968, vol. 2; Krause 2003, n° 5701
SAM 5722 | Kugelkopfnadel, durchbohrt | globular head pin, perforated | 616 | [5 empty] | Greinsfurth | 4 | A2a |  |  |  | 8.2 | 2.9 | 0.74 | 0.31 | 0.19 | 0.36 | 0.014 | 0 | 0 | 0 | 0.02 |  |  | 0 | [10 empty] | 0 | Wien, NHM 68217 |  | AES | Group 16 | Bronze | [5 empty] | SAM 1968, vol. 2; Krause 2003, n° 5722
SAM 5723 | Kugelkopfnadel, durchbohrt | globular head pin, perforated | 616 | [5 empty] | Greinsfurth | 4 | A2a |  |  |  | 9 | 3.5 | 0.88 | 0.44 | 0.24 | 0.36 | 0.016 | 0 | 0 | 0 | 0.001 |  |  | 0 | [10 empty] | 0 | Wien, NHM 68217 |  | AES | Group 16 | Bronze | [5 empty] | SAM 1968, vol. 2; Krause 2003, n° 5723
SAM 5725 | Ösenringbarren | Ösenringbarren | 702 | [5 empty] | Kilb | 3 | A1 |  |  |  | 0 | 0 | 1.6 | 1.1 | 0.78 | 0 | 0.086 | 0 | 0 | 0 | 0 |  |  | 0 | [10 empty] | 0 | Wien, NHM 47868 |  | AES | Group 12 | Fahlerz | [5 empty] | SAM 1968, vol. 2; Krause 2003, n° 5725
SAM 575 | Randleistenbeil | flanged axe | 111 | [5 empty] | Bor | 4 | A2a |  |  |  | 9 | 0 | 0.9 | 0.1 | 0.02 | 0.43 | 0.0005 | 0 | 0 | 0.08 | 0.11 |  |  | 0 | [10 empty] | 0 | Verona |  | AES | Group 14 | Bronze | [5 empty] | SAM 1960; Krause 2003, n° 575
SAM 5822 | Armring, massiv, offen | Armring, massiv, open | 407 | [5 empty] | St. Andrä | 4 | A2a |  |  |  | 15 | 0 | 0.02 | 0.002 | 0.002 | 0.06 | 0.0005 | 0 | 0 | 0 | 0.02 |  |  | 0 | [10 empty] | 0 | Wien, NHM 61152 |  | AES | Group 1 | Bronze | [5 empty] | SAM 1968, vol. 2; Krause 2003, n° 5822
SAM 5823 | Armspirale, 4 Wind. | Armspiral, 4 winds | 409 | [5 empty] | Gemeinlebarn | 3 | A1 |  |  |  | 0.02 | 0.002 | 1.65 | 3.8 | 0.87 | 1.95 | 0 | 0 | 0 | 0.5 | 0 |  |  | 0 | [10 empty] | 0 | Wien, NHM 51623 |  | AES | Group 16 | Fahlerz | [5 empty] | SAM 1968, vol. 2; Krause 2003, n° 5823
SAM 5824 | Kugelkopfnadel, verz. | globular head pin, perforated | 616 | [5 empty] | Statzendorf | 5 | A2b |  |  |  | 9.8 | 0.002 | 0.12 | 0.04 | 0.01 | 0 | 0.0005 | 0 | 0 | 0 | 0.02 |  |  | 0 | [10 empty] | 0 | Wien, NHM 61435 |  | AES | Group 2 | Bronze | [5 empty] | SAM 1968, vol. 2; Krause 2003, n° 5824
SAM 5825 | Nietdolch, 3 Niete, Klinge | dagger, 3 rivets, blade | 212 | [5 empty] | Statzendorf | 4 | A2a |  |  |  | 1.25 | 0 | 0.07 | 0.05 | 0.005 | 0.51 | 0 | 0 | 0 | 0 | 0.02 |  |  | 0 | [10 empty] | 0 | Wien, NHM 61438 |  | AES | Group 5 | Bronze | [5 empty] | SAM 1968, vol. 2; Krause 2003, n° 5825
SAM 5826 | Niet v.SAMNR.5825 | rivet v.SAMNR.5825 | 213 | [5 empty] | Statzendorf | 4 | A2a |  |  |  | 1.2 | 1.3 | 0.15 | 0.1 | 0.03 | 0.41 | 0 | 0 | 0 | 0 | 0.001 |  |  | 0 | [10 empty] | 0 | Wien, NHM 61438 |  | AES | Group 14 | Bronze | [5 empty] | SAM 1968, vol. 2; Krause 2003, n° 5826
SAM 5827 | Kugelkopfnadel, verz. | globular head pin, perforated | 616 | [5 empty] | Statzendorf | 4 | A2a |  |  |  | 4.9 | 0 | 0.33 | 0.13 | 0.005 | 0.79 | 0 | 0 | 0 | 0 | 0.02 |  |  | 0 | [10 empty] | 0 | Wien, NHM 61439 |  | AES | Group 14 | Bronze | [5 empty] | SAM 1968, vol. 2; Krause 2003, n° 5827
SAM 5830 | Nadel m.durchlochtem Schaft | pin with perforated shaft | 627 | [5 empty] | Unterwölbling I | 5 | A2b |  |  |  | 7.7 | 0 | 0.15 | 0.002 | 0.005 | 0.2 | 0.0005 | 0 | 0 | 0 | 0.02 |  |  | 0 | [10 empty] | 0 | Wien, NHM 68216 |  | AES | Group 11 | Bronze | [5 empty] | SAM 1968, vol. 2; Krause 2003, n° 5830
SAM 5832 | Rudernadel | oar headed pin | 603 | [5 empty] | Karlstetten | 3 | A1 |  |  |  | 0.01 | 0 | 0.53 | 1.75 | 0.4 | 1.4 | 0 | 0 | 0 | 0.11 | 0.02 |  |  | 0 | [10 empty] | 0 | Wien, NHM 49304a |  | AES | Group 16 | Fahlerz | [5 empty] | SAM 1968, vol. 2; Krause 2003, n° 5832
SAM 5833 | Perle, tonnenförmig | bead, barrel-shaped | 801 | [5 empty] | Gemeinlebarn | 3 | A1 |  |  |  | 10 | 0.03 | 1.9 | 2.4 | 1 | 0.02 | 0.15 | 0 | 0 | 0 | 0.02 |  |  | 0 | [10 empty] | 0 | Wien, NHM 49658 |  | AES | Group 12 | Bronze | [5 empty] | SAM 1968, vol. 2; Krause 2003, n° 5833
SAM 5834 | Noppenring, klein | bumped ring, small | 414 | [5 empty] | Gemeinlebarn | 3 | A1 |  |  |  | 10 | 0 | 0.002 | 0.06 | 0.16 | 0.05 | 0.002 | 0 | 0 | 0 | 0.001 |  |  | 0 | [10 empty] | 0 | Wien, NHM 48465 |  | AES | Group 4 | Bronze | [5 empty] | SAM 1968, vol. 2; Krause 2003, n° 5834
SAM 5835 | Spiralröllchen | spiral | 417 | [5 empty] | Gemeinlebarn | 3 | A1 |  |  |  | 8.1 | 0 | 0.17 | 0.27 | 0.16 | 0.04 | 0.019 | 0 | 0 | 0 | 0.03 |  |  | 0 | [10 empty] | 0 | Wien, NHM 48465 |  | AES | Group 12 | Bronze | [5 empty] | SAM 1968, vol. 2; Krause 2003, n° 5835
SAM 5836 | Noppenring, klein | bumped ring, small | 414 | [5 empty] | Gemeinlebarn | 3 | A1 |  |  |  | 9.4 | 0 | 0.02 | 0.28 | 0.27 | 0.08 | 0.015 | 0 | 0 | 0 | 0.001 |  |  | 0 | [10 empty] | 0 | Wien, NHM 49656 |  | AES | Group 7 | Bronze | [5 empty] | SAM 1968, vol. 2; Krause 2003, n° 5836
SAM 5837 | Noppenring, klein | bumped ring, small | 414 | [5 empty] | Gemeinlebarn | 3 | A1 |  |  |  | 10 | 0 | 0.02 | 0.27 | 0.27 | 0.08 | 0.015 | 0 | 0 | 0 | 0.02 |  |  | 0 | [10 empty] | 0 | Wien, NHM 49656 |  | AES | Group 7 | Bronze | [5 empty] | SAM 1968, vol. 2; Krause 2003, n° 5837
SAM 5838 | Meißel | chisel | 136 | [5 empty] | Gemeinlebarn | 5 | A2b |  |  |  | 4 | 0.09 | 0.47 | 0.14 | 0.02 | 0.69 | 0 | 0 | 0 | 0 | 0.001 |  |  | 0 | [10 empty] | 0 | Wien, NHM 23579 |  | AES | Group 14 | Bronze | [5 empty] | SAM 1968, vol. 2; Krause 2003, n° 5838
SAM 5839 | Ring, offen | ring, open | 407 | [5 empty] | Gemeinlebarn | 3 | A1 |  |  |  | 7.8 | 0 | 0.3 | 0.58 | 0.33 | 0.07 | 0.018 | 0 | 0 | 0 | 0.001 |  |  | 0 | [10 empty] | 0 | Wien, NHM 49663 |  | AES | Group 12 | Bronze | [5 empty] | SAM 1968, vol. 2; Krause 2003, n° 5839
SAM 5840 | Ring, offen | ring, open | 407 | [5 empty] | Gemeinlebarn | 3 | A1 |  |  |  | 3.9 | 0 | 0.65 | 0.41 | 0.49 | 0.02 | 0.029 | 0 | 0 | 0 | 0.001 |  |  | 0 | [10 empty] | 0 | Wien, NHM 49708 |  | AES | Group 12 | Bronze | [5 empty] | SAM 1968, vol. 2; Krause 2003, n° 5840
SAM 5841 | Fingerring | Fingerring | 418 | [5 empty] | Gemeinlebarn | 3 | A1 |  |  |  | 0.01 | 0 | 1.35 | 1.1 | 0.89 | 0 | 0.11 | 0 | 0 | 0 | 0.02 |  |  | 0 | [10 empty] | 0 | Wien, NHM 48426 |  | AES | Group 12 | Fahlerz | [5 empty] | SAM 1968, vol. 2; Krause 2003, n° 5841
SAM 5842 | Fingerring | Fingerring | 416 | [5 empty] | Gemeinlebarn | 3 | A1 |  |  |  | 0 | 0 | 2 | 1.35 | 1 | 0 | 0.14 | 0 | 0 | 0 | 0.001 |  |  | 0 | [10 empty] | 0 | Wien, NHM 48426 |  | AES | Group 12 | Fahlerz | [5 empty] | SAM 1968, vol. 2; Krause 2003, n° 5842
SAM 5843 | Spiralröllchen, klein | spiral, small | 417 | [5 empty] | Gemeinlebarn | 3 | A1 |  |  |  | 5.1 | 0.04 | 0.45 | 1.15 | 0.15 | 0.24 | 0.015 | 0 | 0 | 0 | 0.03 |  |  | 0 | [10 empty] | 0 | Wien, NHM 23592 |  | AES | Group 16 | Bronze | [5 empty] | SAM 1968, vol. 2; Krause 2003, n° 5843
SAM 5844 | Spiralröllchen, klein | spiral, small | 417 | [5 empty] | Gemeinlebarn | 3 | A1 |  |  |  | 9 | 0.32 | 0.3 | 0.29 | 0.05 | 0.48 | 0.012 | 0 | 0 | 0 | 0.02 |  |  | 0 | [10 empty] | 0 | Wien, NHM 23592 |  | AES | Group 14 | Bronze | [5 empty] | SAM 1968, vol. 2; Krause 2003, n° 5844
SAM 5845 | Spiralröllchen, klein | spiral, small | 417 | [5 empty] | Gemeinlebarn | 3 | A1 |  |  |  | 5.5 | 0.16 | 0.27 | 0.89 | 0.07 | 0.31 | 0.009 | 0 | 0 | 0 | 0.03 |  |  | 0 | [10 empty] | 0 | Wien, NHM 23592 |  | AES | Group 14 | Bronze | [5 empty] | SAM 1968, vol. 2; Krause 2003, n° 5845
SAM 5846 | Spiralröllchen, klein | spiral, small | 417 | [5 empty] | Gemeinlebarn | 3 | A1 |  |  |  | 10 | 0.11 | 0.47 | 0.44 | 0.04 | 0.74 | 0 | 0 | 0 | 0 | 0.02 |  |  | 0 | [10 empty] | 0 | Wien, NHM 23592 |  | AES | Group 14 | Bronze | [5 empty] | SAM 1968, vol. 2; Krause 2003, n° 5846
SAM 5847 | Spiralröllchen, klein | spiral, small | 417 | [5 empty] | Gemeinlebarn | 3 | A1 |  |  |  | 8 | 0.23 | 0.5 | 0.48 | 0.05 | 0.41 | 0.011 | 0 | 0 | 0 | 0.03 |  |  | 0 | [10 empty] | 0 | Wien, NHM 23592 |  | AES | Group 14 | Bronze | [5 empty] | SAM 1968, vol. 2; Krause 2003, n° 5847
SAM 5848 | Spiralröllchen, klein | spiral, small | 417 | [5 empty] | Gemeinlebarn | 3 | A1 |  |  |  | 7 | 0.16 | 0.54 | 0.4 | 0.03 | 0.47 | 0.0002 | 0 | 0 | 0 | 0.03 |  |  | 0 | [10 empty] | 0 | Wien, NHM 23592 |  | AES | Group 14 | Bronze | [5 empty] | SAM 1968, vol. 2; Krause 2003, n° 5848
SAM 5849 | Spiralröllchen, klein | spiral, small | 417 | [5 empty] | Gemeinlebarn | 3 | A1 |  |  |  | 6.5 | 0.23 | 0.7 | 0.6 | 0.06 | 0.53 | 0.013 | 0 | 0 | 0 | 0.001 |  |  | 0 | [10 empty] | 0 | Wien, NHM 23592 |  | AES | Group 14 | Bronze | [5 empty] | SAM 1968, vol. 2; Krause 2003, n° 5849
SAM 5850 | Spiralröllchen, klein | spiral, small | 417 | [5 empty] | Gemeinlebarn | 3 | A1 |  |  |  | 9.4 | 0.11 | 0.59 | 0.4 | 0.03 | 0.62 | 0.012 | 0 | 0 | 0 | 0.03 |  |  | 0 | [10 empty] | 0 | Wien, NHM 23592 |  | AES | Group 14 | Bronze | [5 empty] | SAM 1968, vol. 2; Krause 2003, n° 5850
SAM 5851 | Spiralröllchen, klein | spiral, small | 417 | [5 empty] | Gemeinlebarn | 3 | A1 |  |  |  | 0 | 0 | 0.36 | 0.42 | 0.57 | 0.02 | 0 | 0 | 0 | 0 | 0.001 |  |  | 0 | [10 empty] | 0 | Wien, NHM 49023 |  | AES | Group 12 | Fahlerz | [5 empty] | SAM 1968, vol. 2; Krause 2003, n° 5851
SAM 5852 | Spiralröllchen, klein | spiral, small | 417 | [5 empty] | Gemeinlebarn | 3 | A1 |  |  |  | 0 | 0 | 0.37 | 0.39 | 0.94 | 0.02 | 0 | 0 | 0 | 0 | 0.001 |  |  | 0 | [10 empty] | 0 | Wien, NHM 49023 |  | AES | Group 12 | Fahlerz | [5 empty] | SAM 1968, vol. 2; Krause 2003, n° 5852
SAM 5853 | Spiralröllchen, klein | spiral, small | 417 | [5 empty] | Gemeinlebarn | 3 | A1 |  |  |  | 0 | 0 | 0.37 | 0.44 | 0.7 | 0.01 | 0 | 0 | 0 | 0 | 0.001 |  |  | 0 | [10 empty] | 0 | Wien, NHM 490 23 |  | AES | Group 12 | Fahlerz | [5 empty] | SAM 1968, vol. 2; Krause 2003, n° 5853
SAM 5854 | Spiralröllchen, klein | spiral, small | 417 | [5 empty] | Gemeinlebarn | 3 | A1 |  |  |  | 0 | 0 | 0.45 | 0.39 | 0.82 | 0.02 | 0 | 0 | 0 | 0 | 0.001 |  |  | 0 | [10 empty] | 0 | Wien, NHM 49023 |  | AES | Group 12 | Fahlerz | [5 empty] | SAM 1968, vol. 2; Krause 2003, n° 5854
SAM 5855 | Spiralröllchen, klein | spiral, small | 417 | [5 empty] | Gemeinlebarn | 3 | A1 |  |  |  | 0.01 | 0 | 0.95 | 1.9 | 0.62 | 1.85 | 0 | 0 | 0 | 0.75 | 0.02 |  |  | 0 | [10 empty] | 0 | Wien, NHM 49028 | Co>0.5 | AES | Group 16 | Fahlerz | [5 empty] | SAM 1968, vol. 2; Krause 2003, n° 5855
SAM 5856 | Spiralröllchen, klein | spiral, small | 417 | [5 empty] | Gemeinlebarn | 3 | A1 |  |  |  | 9.6 | 0 | 0.02 | 0.06 | 0.06 | 0.03 | 0.002 | 0 | 0 | 0 | 0.02 |  |  | 0 | [10 empty] | 0 | Wien, NHM 51654 |  | AES | Group 1 | Bronze | [5 empty] | SAM 1968, vol. 2; Krause 2003, n° 5856
SAM 5857 | Spiralröllchen, klein | spiral, small | 417 | [5 empty] | Gemeinlebarn | 3 | A1 |  |  |  | 0 | 0 | 0.5 | 0.39 | 0.77 | 0 | 0 | 0 | 0 | 0 | 0.001 |  |  | 0 | [10 empty] | 0 | Wien, NHM 48425 |  | AES | Group 12 | Fahlerz | [5 empty] | SAM 1968, vol. 2; Krause 2003, n° 5857
SAM 5858 | Spiralröllchen, klein | spiral, small | 417 | [5 empty] | Gemeinlebarn | 3 | A1 |  |  |  | 10 | 0.07 | 0.69 | 0.19 | 0.04 | 0.4 | 0 | 0.0003 | 0 | 0 | 0.02 |  |  | 0 | [10 empty] | 0 | Wien, NHM 23231 |  | AES | Group 14 | Bronze | [5 empty] | SAM 1968, vol. 2; Krause 2003, n° 5858
SAM 5859 | Spiralröllchen, klein | spiral, small | 417 | [5 empty] | Gemeinlebarn | 3 | A1 |  |  |  | 6.2 | 0.11 | 0.44 | 0.17 | 0.03 | 0.3 | 0 | 0.0003 | 0 | 0 | 0.02 |  |  | 0 | [10 empty] | 0 | Wien, NHM 23231 |  | AES | Group 14 | Bronze | [5 empty] | SAM 1968, vol. 2; Krause 2003, n° 5859
SAM 5860 | Vierkantpfriem | awl with square shaft | 806 | [5 empty] | Gemeinlebarn | 3 | A1 |  |  |  | 0 | 0 | 0.85 | 0.84 | 0.38 | 0.005 | 0.009 | 0 | 0 | 0 | 0.001 |  |  | 0 | [10 empty] | 0 | Wien, NHM 23485 |  | AES | Group 12 | Fahlerz | [5 empty] | SAM 1968, vol. 2; Krause 2003, n° 5860
SAM 5861 | Spiralröllchen, klein | spiral, small | 417 | [5 empty] | Gemeinlebarn | 3 | A1 |  |  |  | 10 | 0 | 0.02 | 0.37 | 0.02 | 0.14 | 0.001 | 0 | 0 | 0 | 0.001 |  |  | 0 | [10 empty] | 0 | Wien, NHM 23460 |  | AES | Group 10 | Bronze | [5 empty] | SAM 1968, vol. 2; Krause 2003, n° 5861
SAM 5862 | Spiralröllchen, klein | spiral, small | 417 | [5 empty] | Gemeinlebarn | 3 | A1 |  |  |  | 9.8 | 0 | 0.01 | 0.2 | 0.15 | 0.02 | 0.008 | 0 | 0 | 0 | 0.02 |  |  | 0 | [10 empty] | 0 | Wien, NHM 23460 |  | AES | Group 7 | Bronze | [5 empty] | SAM 1968, vol. 2; Krause 2003, n° 5862
SAM 5863 | Spiralröllchen, klein | spiral, small | 417 | [5 empty] | Gemeinlebarn | 3 | A1 |  |  |  | 6.3 | 0.11 | 0.56 | 0.41 | 0.03 | 0.65 | 0.0002 | 0 | 0 | 0 | 0.02 |  |  | 0 | [10 empty] | 0 | Wien, NHM 23263 |  | AES | Group 14 | Bronze | [5 empty] | SAM 1968, vol. 2; Krause 2003, n° 5863
SAM 5864 | Noppenring, klein | bumped ring, small | 414 | [5 empty] | Gemeinlebarn | 3 | A1 |  |  |  | 0.01 | 0 | 1.4 | 1.7 | 0.63 | 0 | 0.14 | 0 | 0 | 0 | 0.001 |  |  | 0 | [10 empty] | 0 | Wien, NHM 23472 |  | AES | Group 12 | Fahlerz | [5 empty] | SAM 1968, vol. 2; Krause 2003, n° 5864
SAM 5865 | Noppenring, klein | bumped ring, small | 414 | [5 empty] | Gemeinlebarn | 3 | A1 |  |  |  | 10 | 0 | 0.11 | 0.25 | 0.24 | 0.04 | 0.015 | 0 | 0 | 0 | 0.02 |  |  | 0 | [10 empty] | 0 | Wien, NHM 23472 |  | AES | Group 12 | Bronze | [5 empty] | SAM 1968, vol. 2; Krause 2003, n° 5865
SAM 5866 | Spiralröllchen, klein | spiral, small | 417 | [5 empty] | Gemeinlebarn | 3 | A1 |  |  |  | 8.9 | 0.45 | 0.59 | 0.58 | 0.07 | 0.61 | 0.013 | 0 | 0 | 0 | 0.02 |  |  | 0 | [10 empty] | 0 | Wien, NHM 2 3475 |  | AES | Group 14 | Bronze | [5 empty] | SAM 1968, vol. 2; Krause 2003, n° 5866
SAM 5867 | Spiralröllchen, klein | spiral, small | 417 | [5 empty] | Gemeinlebarn | 3 | A1 |  |  |  | 10 | 0.002 | 0.009 | 0.03 | 0.06 | 0.01 | 0 | 0 | 0 | 0 | 0.001 |  |  | 0 | [10 empty] | 0 | Wien, NHM 23475 |  | AES | Group 1 | Bronze | [5 empty] | SAM 1968, vol. 2; Krause 2003, n° 5867
SAM 5868 | Doppelspiralring | doublespiralring | 414 | [5 empty] | Gemeinlebarn | 3 | A1 |  |  |  | 0.01 | 0 | 1.1 | 0.86 | 0.39 | 0 | 0.005 | 0 | 0 | 0 | 0.02 |  |  | 0 | [10 empty] | 0 | Wien, NHM 23474 |  | AES | Group 12 | Fahlerz | [5 empty] | SAM 1968, vol. 2; Krause 2003, n° 5868
SAM 5869 | Nadelschaft | pin shaft | 602 | [5 empty] | Gemeinlebarn | 3 | A1 |  |  |  | 0 | 0 | 1.35 | 1.85 | 0.48 | 0.005 | 0.098 | 0 | 0 | 0 | 0.001 |  |  | 0 | [10 empty] | 0 | Wien, NHM 23471 |  | AES | Group 12 | Fahlerz | [5 empty] | SAM 1968, vol. 2; Krause 2003, n° 5869
SAM 5870 | Noppenring, klein | bumped ring, small | 414 | [5 empty] | Gemeinlebarn | 3 | A1 |  |  |  | 10 | 2.3 | 0.01 | 0.3 | 0.92 | 0.005 | 0.026 | 0 | 0 | 0 | 0.001 |  |  | 0 | [10 empty] | 0 | Wien, NHM 23461 |  | AES | Group 7 | Bronze | [5 empty] | SAM 1968, vol. 2; Krause 2003, n° 5870
SAM 5871 | Noppenring, klein | bumped ring, small | 414 | [5 empty] | Gemeinlebarn | 3 | A1 |  |  |  | 9.8 | 2.5 | 0.02 | 0.22 | 0.99 | 0.005 | 0.016 | 0 | 0 | 0 | 0.02 |  |  | 0 | [10 empty] | 0 | Wien, NHM 23461 |  | AES | Group 7 | Bronze | [5 empty] | SAM 1968, vol. 2; Krause 2003, n° 5871
SAM 5872 | Noppenring, klein | bumped ring, small | 414 | [5 empty] | Gemeinlebarn | 3 | A1 |  |  |  | 0.08 | 0 | 0.34 | 1.55 | 0.37 | 0.98 | 0 | 0 | 0.08 | 0.08 | 0.02 |  |  | 0 | [10 empty] | 0 | Wien, NHM 23557 |  | AES | Group 16 | Fahlerz | [5 empty] | SAM 1968, vol. 2; Krause 2003, n° 5872
SAM 5873 | Noppenring, klein | bumped ring, small | 414 | [5 empty] | Gemeinlebarn | 3 | A1 |  |  |  | 0.02 | 0.002 | 0.88 | 2.4 | 0.82 | 1.75 | 0.0002 | 0 | 0 | 1 | 0.03 |  |  | 0 | [10 empty] | 0 | Wien, NHM 23457 | Co>>0.5 | AES | Group 16 | Fahlerz | [5 empty] | SAM 1968, vol. 2; Krause 2003, n° 5873
SAM 5874 | Nadelschaft | pin shaft | 602 | [5 empty] | Gemeinlebarn | 3 | A1 |  |  |  | 15 | 0.03 | 0.16 | 0.18 | 0.38 | 0.04 | 0.016 | 0 | 0 | 0 | 0.001 |  |  | 0 | [10 empty] | 0 | Wien, NHM 23488 |  | AES | Group 12 | Bronze | [5 empty] | SAM 1968, vol. 2; Krause 2003, n° 5874
SAM 5875 | Noppenring, klein | bumped ring, small | 414 | [5 empty] | Gemeinlebarn | 3 | A1 |  |  |  | 10 | 0.14 | 0.45 | 0.38 | 0.05 | 0.44 | 0.0002 | 0 | 0 | 0 | 0.02 |  |  | 0 | [10 empty] | 0 | Wien, NHM 23591 |  | AES | Group 14 | Bronze | [5 empty] | SAM 1968, vol. 2; Krause 2003, n° 5875
SAM 5876 | Noppenring, klein | bumped ring, small | 414 | [5 empty] | Gemeinlebarn | 3 | A1 |  |  |  | 0.01 | 0 | 1.25 | 1.15 | 0.62 | 0.005 | 0.053 | 0 | 0 | 0 | 0.02 |  |  | 0 | [10 empty] | 0 | Wien, NHM 23496 |  | AES | Group 12 | Fahlerz | [5 empty] | SAM 1968, vol. 2; Krause 2003, n° 5876
SAM 5877 | Noppenring, klein | bumped ring, small | 414 | [5 empty] | Gemeinlebarn | 3 | A1 |  |  |  | 0.01 | 0 | 0.82 | 0.7 | 0.69 | 0.07 | 0.006 | 0 | 0 | 0 | 0.02 |  |  | 0 | [10 empty] | 0 | Wien, NHM 23496 |  | AES | Group 12 | Fahlerz | [5 empty] | SAM 1968, vol. 2; Krause 2003, n° 5877
SAM 5878 | Noppenring, klein | bumped ring, small | 414 | [5 empty] | Gemeinlebarn | 3 | A1 |  |  |  | 15 | 0 | 0.03 | 0.64 | 1.3 | 0.002 | 0.022 | 0 | 0 | 0 | 0.001 |  |  | 0 | [10 empty] | 0 | Wien, NHM 23496 |  | AES | Group 7 | Bronze | [5 empty] | SAM 1968, vol. 2; Krause 2003, n° 5878
SAM 5879 | Kugelkopfnadel, tordiert | globular head pin, twisted | 616 | [5 empty] | Gemeinlebarn | 5 | A2b |  |  |  | 7.2 | 0.18 | 0.04 | 0.03 | 0.02 | 0.21 | 0.0005 | 0 | 0 | 0 | 0.02 |  |  | 0 | [10 empty] | 0 | Wien, NHM 23477 |  | AES | Group 5 | Bronze | [5 empty] | SAM 1968, vol. 2; Krause 2003, n° 5879
SAM 588 | Dolch mit 1 erhaltenen Nietloch | dagger with 1 rivet hole | 212 | [5 empty] | Bande | EBA Ia | A1 |  | A1 |  | 0.07 | 0.005 | 0.005 | 0.1 | 1 | 0.5 | 0.02 | 0 | 0 | 0.04 | 1 |  |  | 0 | [10 empty] | 0 | Pigorini, |  | AES | Group 13 | Fahlerz | [5 empty] | SAM 1960; Krause 2003, n° 588; de Marinis 2005, tab. 3; de Marinis 2005; fig. 3,6
SAM 5880 | Kugelkopfnadel, tordiert | globular head pin, twisted | 616 | [5 empty] | Gemeinlebarn | 5 | A2b |  |  |  | 3.9 | 0 | 1.5 | 0.22 | 0.02 | 1.3 | 0 | 0 | 0 | 0.04 | 0.001 |  |  | 0 | [10 empty] | 0 | Wien, NHM 23477 |  | AES | Group 14 | Bronze | [5 empty] | SAM 1968, vol. 2; Krause 2003, n° 5880
SAM 5881 | Fingerring | Fingerring | 416 | [5 empty] | Gemeinlebarn | 3 | A1 |  |  |  | 0.01 | 0.03 | 1.3 | 3 | 0.61 | 1.6 | 0 | 0 | 0 | 0.14 | 0.001 |  |  | 0 | [10 empty] | 0 | Wien, NHM 48465a |  | AES | Group 16 | Fahlerz | [5 empty] | SAM 1968, vol. 2; Krause 2003, n° 5881
SAM 5882 | Noppenring, groß | bumped ring, big | 413 | [5 empty] | Gemeinlebarn | 3 | A1 |  |  |  | 0.52 | 0 | 0.26 | 1.35 | 0.62 | 1.1 | 0 | 0 | 0 | 0.005 | 0 |  |  | 0 | [10 empty] | 0 | Wien, NHM 49033 |  | AES | Group 16 | Fahlerz | [5 empty] | SAM 1968, vol. 2; Krause 2003, n° 5882
SAM 5883 | Fingerring | Fingerring | 416 | [5 empty] | Gemeinlebarn | 3 | A1 |  |  |  | 0.01 | 0.21 | 1.8 | 1.5 | 0.7 | 0.002 | 0.023 | 0 | 0 | 0 | 0.02 |  |  | 0 | [10 empty] | 0 | Wien, NHM 49671 |  | AES | Group 12 | Fahlerz | [5 empty] | SAM 1968, vol. 2; Krause 2003, n° 5883
SAM 5884 | Ring, oval, offen | ring, oval, open | 407 | [5 empty] | Gemeinlebarn | 4 | A2a |  |  |  | 7.2 | 0 | 0.12 | 0.07 | 0.07 | 0.02 | 0.01 | 0 | 0 | 0 | 0.02 |  |  | 0 | [10 empty] | 0 | Wien, NHM 23213 |  | AES | Group 2 | Bronze | [5 empty] | SAM 1968, vol. 2; Krause 2003, n° 5884
SAM 5885 | Schleifennadel | knot-headed pin | 607 | [5 empty] | Gemeinlebarn | 3 | A1 |  |  |  | 8.1 | 0 | 0.01 | 0.1 | 0.005 | 0.04 | 0.0005 | 0 | 0 | 0 | 0.001 |  |  | 0 | [10 empty] | 0 | Wien, NHM 49721 |  | AES | Group 3 | Bronze | [5 empty] | SAM 1968, vol. 2; Krause 2003, n° 5885
SAM 5886 | Halsring, bandförmig | collar, ribbon-shaped | 403 | [5 empty] | Gemeinlebarn | 3 | A1 |  |  |  | 0.01 | 0 | 1.85 | 0.83 | 0.83 | 0 | 0.004 | 0 | 0 | 0 | 0.02 |  |  | 0 | [10 empty] | 0 | Wien, NHM 51514 |  | AES | Group 12 | Fahlerz | [5 empty] | SAM 1968, vol. 2; Krause 2003, n° 5886
SAM 5887 | Spiralring | Spiralring | 409 | [5 empty] | Gemeinlebarn | 3 | A1 |  |  |  | 0.03 | 0 | 0.61 | 1.7 | 0.67 | 2.2 | 0.004 | 0 | 0 | 1 | 0.02 |  |  | 0 | [10 empty] | 0 | Wien, NHM 51508 | Co>>0.5 | AES | Group 16 | Fahlerz | [5 empty] | SAM 1968, vol. 2; Krause 2003, n° 5887
SAM 5888 | Kugelkopfnadel? | globular head pin? | 616 | [5 empty] | Gemeinlebarn | 5 | A2b |  |  |  | 8.6 | 0.002 | 0.87 | 0.88 | 0.87 | 0.002 | 0.021 | 0 | 0 | 0 | 0 |  |  | 0 | [10 empty] | 0 | Wien, NHM 23465 |  | AES | Group 12 | Bronze | [5 empty] | SAM 1968, vol. 2; Krause 2003, n° 5888
SAM 5889 | Spiralröllchen, klein | spiral, small | 417 | [5 empty] | Gemeinlebarn | 3 | A1 |  |  |  | 0.02 | 0 | 1.15 | 1.8 | 1.4 | 2.4 | 0 | 0 | 0 | 1 | 0.03 |  |  | 0 | [10 empty] | 0 | Wien, NHM 51599.8 | Co>>0.5 | AES | Group 16 | Fahlerz | [5 empty] | SAM 1968, vol. 2; Krause 2003, n° 5889
SAM 589 | Dolch m. 5 Nietl. u. beids. Mittelrippe | dagger with 5 rivets and median rib on both sides | 210 | [5 empty] | Bande | EBA Ia | A1 |  | A1 |  | 0.12 | 0.005 | 0.51 | 1.42 | 0.58 | 1.1 | 0.001 | 0 | 0 | 0.005 | 0.03 |  |  | 0 | [10 empty] | 0 | Pigorini, |  | AES | Group 16 | Fahlerz | [5 empty] | SAM 1960; Krause 2003, n° 589; de Marinis 2005, tab. 3; de Marinis 2005; fig. 3,8
SAM 5890 | Spiralröllchen, klein | spiral, small | 417 | [5 empty] | Gemeinlebarn | 3 | A1 |  |  |  | 0.11 | 0 | 0.79 | 1.35 | 1.25 | 2.2 | 0 | 0 | 0 | 1 | 0.02 |  |  | 0 | [10 empty] | 0 | Wien, NHM 51599 | Co>>0.5 | AES | Group 16 | Fahlerz | [5 empty] | SAM 1968, vol. 2; Krause 2003, n° 5890
SAM 5891 | Spiralröllchen, klein | spiral, small | 417 | [5 empty] | Gemeinlebarn | 3 | A1 |  |  |  | 0.1 | 0 | 0.67 | 1.5 | 0.89 | 1.55 | 0 | 0 | 0 | 1 | 0.02 |  |  | 0 | [10 empty] | 0 | Wien, NHM 51599 | Co>>0.5 | AES | Group 16 | Fahlerz | [5 empty] | SAM 1968, vol. 2; Krause 2003, n° 5891
SAM 5892 | Noppenring? | bumped ring? | 414 | [5 empty] | Gemeinlebarn | 3 | A1 |  |  |  | 0 | 0.005 | 1.65 | 1.45 | 0.62 | 0 | 0.016 | 0 | 0 | 0 | 0.001 |  |  | 0 | [10 empty] | 0 | Wien, NHM 51373 |  | AES | Group 12 | Fahlerz | [5 empty] | SAM 1968, vol. 2; Krause 2003, n° 5892
SAM 5893 | Noppenring, klein | bumped ring, small | 414 | [5 empty] | Gemeinlebarn | 3 | A1 |  |  |  | 9.5 | 0 | 0.002 | 0.01 | 0.03 | 0.04 | 0.0005 | 0 | 0 | 0 | 0.02 |  |  | 0 | [10 empty] | 0 | Wien, NHM 51374 |  | AES | Group 1 | Bronze | [5 empty] | SAM 1968, vol. 2; Krause 2003, n° 5893
SAM 5894 | Noppenring, klein | bumped ring, small | 414 | [5 empty] | Gemeinlebarn | 3 | A1 |  |  |  | 10 | 0 | 0.03 | 0.25 | 0.26 | 0.09 | 0.003 | 0 | 0 | 0 | 0 |  |  | 0 | [10 empty] | 0 | Wien, NHM 51374 |  | AES | Group 13 | Bronze | [5 empty] | SAM 1968, vol. 2; Krause 2003, n° 5894
SAM 5895 | Doppelspiralring | doublespiralring | 414 | [5 empty] | Gemeinlebarn | 3 | A1 |  |  |  | 0.01 | 0 | 0.41 | 1.75 | 0.41 | 0.76 | 0 | 0 | 0 | 0.2 | 0.02 |  |  | 0 | [10 empty] | 0 | Wien, NHM 51529 |  | AES | Group 16 | Fahlerz | [5 empty] | SAM 1968, vol. 2; Krause 2003, n° 5895
SAM 5896 | Hülsennadel | socket pin | 606 | [5 empty] | Gemeinlebarn | 3 | A1 |  |  |  | 10 | 0 | 0.53 | 0.53 | 0.41 | 0.03 | 0.025 | 0 | 0 | 0 | 0.001 |  |  | 0 | [10 empty] | 0 | Wien, NHM 49662 |  | AES | Group 12 | Bronze | [5 empty] | SAM 1968, vol. 2; Krause 2003, n° 5896
SAM 5897 | Spiralanhänger | spectacle spiral | 529 | [5 empty] | Gemeinlebarn | 3 | A1 |  |  |  | 0 | 0 | 1.1 | 0.35 | 1.35 | 0 | 0 | 0 | 0 | 0 | 0.001 |  |  | 0 | [10 empty] | 0 | Wien, NHM 51582 |  | AES | Group 12 | Fahlerz | [5 empty] | SAM 1968, vol. 2; Krause 2003, n° 5897
SAM 5898 | Blechröllchen | roll | 503 | [5 empty] | Gemeinlebarn | 3 | A1 |  |  |  | 0.02 | 0.002 | 1.1 | 0.79 | 0.79 | 0.04 | 0.008 | 0 | 0 | 0 | 0.02 |  |  | 0 | [10 empty] | 0 | Wien, NHM 51587 |  | AES | Group 12 | Fahlerz | [5 empty] | SAM 1968, vol. 2; Krause 2003, n° 5898
SAM 5899 | Noppenring? | bumped ring? | 414 | [5 empty] | Gemeinlebarn | 3 | A1 |  |  |  | 10 | 0.08 | 0.89 | 0.5 | 0.05 | 0.52 | 0.0002 | 0 | 0 | 0.06 | 0.03 |  |  | 0 | [10 empty] | 0 | Wien, NHM 23591 |  | AES | Group 14 | Bronze | [5 empty] | SAM 1968, vol. 2; Krause 2003, n° 5899
SAM 5900 | Doppelspiralring | doublespiralring | 414 | [5 empty] | Gemeinlebarn | 3 | A1 |  |  |  | 10 | 0.06 | 0.002 | 0.002 | 0.005 | 0.03 | 0.0005 | 0 | 0 | 0 | 0.02 |  |  | 0 | [10 empty] | 0 | Wien, NHM 23591 |  | AES | Group 1 | Bronze | [5 empty] | SAM 1968, vol. 2; Krause 2003, n° 5900
SAM 5901 | Doppelspiralring | doublespiralring | 414 | [5 empty] | Gemeinlebarn | 3 | A1 |  |  |  | 7.4 | 0.04 | 0.32 | 0.26 | 0.02 | 0.29 | 0.0002 | 0 | 0 | 0 | 0.03 |  |  | 0 | [10 empty] | 0 | Wien, NHM 23591 |  | AES | Group 14 | Bronze | [5 empty] | SAM 1968, vol. 2; Krause 2003, n° 5901
SAM 5902 | Noppenring, klein | bumped ring, small | 414 | [5 empty] | Gemeinlebarn | 3 | A1 |  |  |  | 0.01 | 0 | 0.4 | 1.45 | 0.47 | 2.2 | 0 | 0 | 0 | 0.26 | 0.03 |  |  | 0 | [10 empty] | 0 | Wien, NHM 51431 |  | AES | Group 16 | Fahlerz | [5 empty] | SAM 1968, vol. 2; Krause 2003, n° 5902
SAM 5903 | Doppelspiralring | doublespiralring | 414 | [5 empty] | Gemeinlebarn | 3 | A1 |  |  |  | 10 | 0 | 0.06 | 0.19 | 0.19 | 0.05 | 0.012 | 0 | 0 | 0 | 0.02 |  |  | 0 | [10 empty] | 0 | Wien, NHM 23456 |  | AES | Group 7 | Bronze | [5 empty] | SAM 1968, vol. 2; Krause 2003, n° 5903
SAM 5904 | Noppenring, klein | bumped ring, small | 414 | [5 empty] | Gemeinlebarn | 3 | A1 |  |  |  | 0 | 0 | 1.2 | 1.55 | 0.67 | 0 | 0.0002 | 0 | 0 | 0 | 0.001 |  |  | 0 | [10 empty] | 0 | Wien, NHM 23499 |  | AES | Group 12 | Fahlerz | [5 empty] | SAM 1968, vol. 2; Krause 2003, n° 5904
SAM 5905 | Noppenring, klein | bumped ring, small | 414 | [5 empty] | Gemeinlebarn | 3 | A1 |  |  |  | 10 | 0 | 0 | 0.007 | 0.01 | 0.02 | 0.0005 | 0 | 0 | 0 | 0.001 |  |  | 0 | [10 empty] | 0 | Wien, NHM 51379 |  | AES | Group 1 | Bronze | [5 empty] | SAM 1968, vol. 2; Krause 2003, n° 5905
SAM 5906 | Noppenring, klein | bumped ring, small | 414 | [5 empty] | Gemeinlebarn | 3 | A1 |  |  |  | 0.01 | 0 | 1.1 | 2.6 | 0.54 | 1.45 | 0 | 0 | 0 | 0.005 | 0.02 |  |  | 0 | [10 empty] | 0 | Wien, NHM 51396 |  | AES | Group 16 | Fahlerz | [5 empty] | SAM 1968, vol. 2; Krause 2003, n° 5906
SAM 5907 | Noppenring, klein | bumped ring, small | 414 | [5 empty] | Gemeinlebarn | 3 | A1 |  |  |  | 0.34 | 0 | 0.58 | 1.35 | 0.72 | 1.8 | 0 | 0 | 0 | 0.36 | 0.02 |  |  | 0 | [10 empty] | 0 | Wien, NHM 51396 |  | AES | Group 16 | Fahlerz | [5 empty] | SAM 1968, vol. 2; Krause 2003, n° 5907
SAM 5908 | Noppenring, klein | bumped ring, small | 414 | [5 empty] | Gemeinlebarn | 3 | A1 |  |  |  | 0.11 | 0 | 0.33 | 1.8 | 0.62 | 2 | 0 | 0.0003 | 0 | 0.06 | 0.001 |  |  | 0 | [10 empty] | 0 | Wien, NHM 51396 |  | AES | Group 16 | Fahlerz | [5 empty] | SAM 1968, vol. 2; Krause 2003, n° 5908
SAM 5909 | Noppenring, klein | bumped ring, small | 414 | [5 empty] | Gemeinlebarn | 3 | A1 |  |  |  | 0.01 | 0 | 1 | 2.4 | 0.7 | 1.05 | 0 | 0 | 0 | 0.04 | 0.001 |  |  | 0 | [10 empty] | 0 | Wien, NHM 51396 |  | AES | Group 16 | Fahlerz | [5 empty] | SAM 1968, vol. 2; Krause 2003, n° 5909
SAM 591 | Flachbeil | flat axe | 104 | [5 empty] | Colombare | 22 | CA |  |  |  | 0 | 0 | 0 | 0 | 0.005 | 0.08 | 0.0002 | 0 | 0 | 0 | 0.001 |  |  | 0 | [10 empty] | 0 | Verona |  | AES | Group 1 | Copper | [5 empty] | SAM 1960; Krause 2003, n° 591; de Marinis 2006b, tab. 4
SAM 5910 | Noppenring, klein | bumped ring, small | 414 | [5 empty] | Gemeinlebarn | 3 | A1 |  |  |  | 0 | 0 | 0.42 | 1.3 | 0.57 | 0.82 | 0.0002 | 0 | 0 | 0.03 | 0.02 |  |  | 0 | [10 empty] | 0 | Wien, NHM 51396 |  | AES | Group 16 | Fahlerz | [5 empty] | SAM 1968, vol. 2; Krause 2003, n° 5910
SAM 5911 | Noppenring, klein | bumped ring, small | 414 | [5 empty] | Gemeinlebarn | 3 | A1 |  |  |  | 0 | 0 | 0.83 | 1.1 | 0.63 | 0 | 0.0002 | 0 | 0 | 0 | 0.001 |  |  | 0 | [10 empty] | 0 | Wien, NHM 514 05 |  | AES | Group 12 | Fahlerz | [5 empty] | SAM 1968, vol. 2; Krause 2003, n° 5911
SAM 5912 | Noppenring, klein | bumped ring, small | 414 | [5 empty] | Gemeinlebarn | 3 | A1 |  |  |  | 0 | 0 | 0.5 | 0.29 | 0.69 | 0 | 0 | 0 | 0 | 0 | 0.001 |  |  | 0 | [10 empty] | 0 | Wien, NHM 51405 |  | AES | Group 12 | Fahlerz | [5 empty] | SAM 1968, vol. 2; Krause 2003, n° 5912
SAM 5913 | Noppenring, klein | bumped ring, small | 414 | [5 empty] | Gemeinlebarn | 3 | A1 |  |  |  | 0 | 0 | 1.15 | 0.61 | 1.05 | 0 | 0 | 0 | 0 | 0 | 0.02 |  |  | 0 | [10 empty] | 0 | Wien, NHM 51405 |  | AES | Group 12 | Fahlerz | [5 empty] | SAM 1968, vol. 2; Krause 2003, n° 5913
SAM 5914 | Noppenring, klein | bumped ring, small | 414 | [5 empty] | Gemeinlebarn | 3 | A1 |  |  |  | 0 | 0 | 0.22 | 0.85 | 0.95 | 0.09 | 0.0002 | 0 | 0 | 0 | 0.02 |  |  | 0 | [10 empty] | 0 | Wien, NHM 51413 |  | AES | Group 12 | Fahlerz | [5 empty] | SAM 1968, vol. 2; Krause 2003, n° 5914
SAM 5915 | Noppenring, klein | bumped ring, small | 414 | [5 empty] | Gemeinlebarn | 3 | A1 |  |  |  | 1.36 | 0 | 0.94 | 1.1 | 1.65 | 0.27 | 0 | 0 | 0 | 0 | 0.02 |  |  | 0 | [10 empty] | 0 | Wien, NHM 51413 |  | AES | Group 16 | Bronze | [5 empty] | SAM 1968, vol. 2; Krause 2003, n° 5915
SAM 5916 | Noppenring, klein | bumped ring, small | 414 | [5 empty] | Gemeinlebarn | 3 | A1 |  |  |  | 0.01 | 0 | 0.83 | 2.1 | 0.52 | 1.95 | 0 | 0 | 0 | 1 | 0.02 |  |  | 0 | [10 empty] | 0 | Wien, NHM 51596 | Co>>0.5 | AES | Group 16 | Fahlerz | [5 empty] | SAM 1968, vol. 2; Krause 2003, n° 5916
SAM 5917 | Noppenring, klein | bumped ring, small | 414 | [5 empty] | Gemeinlebarn | 3 | A1 |  |  |  | 0.01 | 0 | 0.65 | 1.7 | 1 | 1.35 | 0 | 0 | 0 | 0.52 | 0.02 |  |  | 0 | [10 empty] | 0 | Wien, NHM 51496 |  | AES | Group 16 | Fahlerz | [5 empty] | SAM 1968, vol. 2; Krause 2003, n° 5917
SAM 5918 | Noppenring, klein | bumped ring, small | 414 | [5 empty] | Gemeinlebarn | 3 | A1 |  |  |  | 10 | 0 | 0.17 | 0.38 | 0.23 | 0.05 | 0.021 | 0 | 0 | 0 | 0.001 |  |  | 0 | [10 empty] | 0 | Wien, NHM 23487 |  | AES | Group 12 | Bronze | [5 empty] | SAM 1968, vol. 2; Krause 2003, n° 5918
SAM 5919 | Doppelspiralring | doublespiralring | 414 | [5 empty] | Gemeinlebarn | 3 | A1 |  |  |  | 4.6 | 0 | 0.15 | 2.1 | 0.9 | 0.7 | 0 | 0 | 0 | 0 | 0.001 |  |  | 0 | [10 empty] | 0 | Wien, NHM 49024 |  | AES | Group 16 | Bronze | [5 empty] | SAM 1968, vol. 2; Krause 2003, n° 5919
SAM 5920 | Doppelspiralring | doublespiralring | 414 | [5 empty] | Gemeinlebarn | 3 | A1 |  |  |  | 0.02 | 0 | 0.29 | 0.56 | 0.76 | 0.9 | 0 | 0 | 0 | 0.08 | 0.001 |  |  | 0 | [10 empty] | 0 | Wien, NHM 49024 |  | AES | Group 16 | Fahlerz | [5 empty] | SAM 1968, vol. 2; Krause 2003, n° 5920
SAM 5921 | Doppelspiralring | doublespiralring | 414 | [5 empty] | Gemeinlebarn | 3 | A1 |  |  |  | 0.09 | 0 | 0.39 | 0.95 | 0.9 | 0.32 | 0 | 0 | 0 | 0 | 0.02 |  |  | 0 | [10 empty] | 0 | Wien, NHM 49024 |  | AES | Group 16 | Fahlerz | [5 empty] | SAM 1968, vol. 2; Krause 2003, n° 5921
SAM 5922 | Noppenring, klein | bumped ring, small | 414 | [5 empty] | Gemeinlebarn | 3 | A1 |  |  |  | 0.01 | 0 | 0.66 | 2.3 | 0.69 | 2.2 | 0 | 0 | 0 | 1 | 0.03 |  |  | 0 | [10 empty] | 0 | Wien, NHM 51395 | Co>>0.5 | AES | Group 16 | Fahlerz | [5 empty] | SAM 1968, vol. 2; Krause 2003, n° 5922
SAM 5923 | Noppenring, klein | bumped ring, small | 414 | [5 empty] | Gemeinlebarn | 3 | A1 |  |  |  | 7.4 | 0.002 | 0.01 | 0.09 | 0.02 | 0.02 | 0.0005 | 0 | 0 | 0 | 0.02 |  |  | 0 | [10 empty] | 0 | Wien, NHM 23462 |  | AES | Group 1 | Bronze | [5 empty] | SAM 1968, vol. 2; Krause 2003, n° 5923
SAM 5924 | Doppelspiralring | doublespiralring | 414 | [5 empty] | Gemeinlebarn | 3 | A1 |  |  |  | 0 | 0.23 | 1.25 | 1.25 | 0.88 | 0.005 | 0.017 | 0 | 0 | 0 | 0.02 |  |  | 0 | [10 empty] | 0 | Wien, NHM 49053 |  | AES | Group 12 | Fahlerz | [5 empty] | SAM 1968, vol. 2; Krause 2003, n° 5924
SAM 5925 | Doppelspiralring | doublespiralring | 414 | [5 empty] | Gemeinlebarn | 3 | A1 |  |  |  | 9.1 | 0 | 0.05 | 0.24 | 0.21 | 0.04 | 0.013 | 0 | 0 | 0 | 0.02 |  |  | 0 | [10 empty] | 0 | Wien, NHM 23230 |  | AES | Group 7 | Bronze | [5 empty] | SAM 1968, vol. 2; Krause 2003, n° 5925
SAM 5926 | Doppelspiralring | doublespiralring | 414 | [5 empty] | Gemeinlebarn | 3 | A1 |  |  |  | 5.6 | 0.2 | 0.4 | 0.34 | 0.03 | 0.31 | 0.011 | 0 | 0 | 0 | 0.03 |  |  | 0 | [10 empty] | 0 | Wien, NHM 23591 |  | AES | Group 14 | Bronze | [5 empty] | SAM 1968, vol. 2; Krause 2003, n° 5926
SAM 5927 | Doppelspiralring | doublespiralring | 414 | [5 empty] | Gemeinlebarn | 3 | A1 |  |  |  | 0.01 | 0 | 1.1 | 0.74 | 0.68 | 0.03 | 0.015 | 0 | 0 | 0 | 0.001 |  |  | 0 | [10 empty] | 0 | Wien, NHM 23495 |  | AES | Group 12 | Fahlerz | [5 empty] | SAM 1968, vol. 2; Krause 2003, n° 5927
SAM 5928 | Doppelspiralring | doublespiralring | 414 | [5 empty] | Gemeinlebarn | 3 | A1 |  |  |  | 0.01 | 0 | 1.6 | 1.25 | 0.65 | 0 | 0.077 | 0 | 0 | 0 | 0.001 |  |  | 0 | [10 empty] | 0 | Wien, NHM 23495 |  | AES | Group 12 | Fahlerz | [5 empty] | SAM 1968, vol. 2; Krause 2003, n° 5928
SAM 5929 | Noppenring, klein | bumped ring, small | 414 | [5 empty] | Gemeinlebarn | 3 | A1 |  |  |  | 0.06 | 0 | 0.64 | 1 | 0.46 | 1.1 | 0 | 0 | 0 | 0.36 | 0.02 |  |  | 0 | [10 empty] | 0 | Wien, NHM 51583 |  | AES | Group 16 | Fahlerz | [5 empty] | SAM 1968, vol. 2; Krause 2003, n° 5929
SAM 5930 | Noppenring, klein | bumped ring, small | 414 | [5 empty] | Gemeinlebarn | 3 | A1 |  |  |  | 0 | 0 | 0.85 | 0.39 | 0.99 | 0.002 | 0 | 0 | 0 | 0 | 0.001 |  |  | 0 | [10 empty] | 0 | Wien, NHM 51583 |  | AES | Group 12 | Fahlerz | [5 empty] | SAM 1968, vol. 2; Krause 2003, n° 5930
SAM 5931 | Noppenring, klein | bumped ring, small | 414 | [5 empty] | Gemeinlebarn | 3 | A1 |  |  |  | 0 | 0 | 0.66 | 0.48 | 0.72 | 0.34 | 0.0002 | 0 | 0 | 0 | 0.001 |  |  | 0 | [10 empty] | 0 | Wien, NHM 49051 |  | AES | Group 16 | Fahlerz | [5 empty] | SAM 1968, vol. 2; Krause 2003, n° 5931
SAM 5932 | Noppenring, klein | bumped ring, small | 414 | [5 empty] | Gemeinlebarn | 3 | A1 |  |  |  | 0.03 | 0 | 0.37 | 0.61 | 0.66 | 0.4 | 0 | 0 | 0 | 0.09 | 0.02 |  |  | 0 | [10 empty] | 0 | Wien, NHM 49 051 |  | AES | Group 16 | Fahlerz | [5 empty] | SAM 1968, vol. 2; Krause 2003, n° 5932
SAM 5933 | Noppenring, klein | bumped ring, small | 414 | [5 empty] | Gemeinlebarn | 3 | A1 |  |  |  | 0.01 | 0 | 0.59 | 0.5 | 0.82 | 0.37 | 0.0002 | 0 | 0 | 0 | 0.001 |  |  | 0 | [10 empty] | 0 | Wien, NHM 49051 |  | AES | Group 16 | Fahlerz | [5 empty] | SAM 1968, vol. 2; Krause 2003, n° 5933
SAM 5934 | Noppenring, klein | bumped ring, small | 414 | [5 empty] | Gemeinlebarn | 3 | A1 |  |  |  | 0.02 | 0 | 0.4 | 0.59 | 0.84 | 0.86 | 0 | 0 | 0 | 0.07 | 0.02 |  |  | 0 | [10 empty] | 0 | Wien, NHM 49051 |  | AES | Group 16 | Fahlerz | [5 empty] | SAM 1968, vol. 2; Krause 2003, n° 5934
SAM 5935 | Vierkantpfriem | awl with square shaft | 806 | [5 empty] | Gemeinlebarn | 3 | A1 |  |  |  | 5.7 | 0.91 | 0.93 | 2 | 0.31 | 1.35 | 0.018 | 0 | 0 | 0 | 0.02 |  |  | 0 | [10 empty] | 0 | Wien, NHM 49647 |  | AES | Group 16 | Bronze | [5 empty] | SAM 1968, vol. 2; Krause 2003, n° 5935
SAM 5936 | Schleifennadel? | knot-headed pin? | 607 | [5 empty] | Gemeinlebarn | 3 | A1 |  |  |  | 0.01 | 0 | 0.53 | 0.65 | 0.54 | 0.17 | 0.015 | 0 | 0 | 0 | 0.02 |  |  | 0 | [10 empty] | 0 | Wien, NHM 48422 |  | AES | Group 16 | Fahlerz | [5 empty] | SAM 1968, vol. 2; Krause 2003, n° 5936
SAM 5937 | Kugelkopfnadel? tordiert | globular head pin? twisted | 616 | [5 empty] | Gemeinlebarn | 5 | A2b |  |  |  | 10 | 0 | 1 | 0.03 | 0.02 | 0.27 | 0.0005 | 0 | 0 | 0 | 0.001 |  |  | 0 | [10 empty] | 0 | Wien, NHM 23533 |  | AES | Group 11 | Bronze | [5 empty] | SAM 1968, vol. 2; Krause 2003, n° 5937
SAM 5938 | Noppenring, klein | bumped ring, small | 414 | [5 empty] | Gemeinlebarn | 3 | A1 |  |  |  | 9.3 | 0 | 0.63 | 0.61 | 0.96 | 0.002 | 0.028 | 0 | 0 | 0 | 0.001 |  |  | 0 | [10 empty] | 0 | Wien, NHM 51576 |  | AES | Group 12 | Bronze | [5 empty] | SAM 1968, vol. 2; Krause 2003, n° 5938
SAM 5939 | Noppenring, klein | bumped ring, small | 414 | [5 empty] | Gemeinlebarn | 3 | A1 |  |  |  | 10 | 0 | 0 | 0.22 | 1.4 | 0 | 0.019 | 0 | 0 | 0 | 0.001 |  |  | 0 | [10 empty] | 0 | Wien, NHM 49629 |  | AES | Group 7 | Bronze | [5 empty] | SAM 1968, vol. 2; Krause 2003, n° 5939
SAM 5940 | Noppenring, klein | bumped ring, small | 414 | [5 empty] | Gemeinlebarn | 3 | A1 |  |  |  | 8.6 | 0 | 0 | 0.29 | 0.9 | 0 | 0.019 | 0 | 0 | 0 | 0.001 |  |  | 0 | [10 empty] | 0 | Wien, NHM 49629 |  | AES | Group 7 | Bronze | [5 empty] | SAM 1968, vol. 2; Krause 2003, n° 5940
SAM 5941 | Noppenring, klein | bumped ring, small | 414 | [5 empty] | Gemeinlebarn | 3 | A1 |  |  |  | 10 | 0 | 0.009 | 0.27 | 0.36 | 0.08 | 0.012 | 0 | 0 | 0 | 0.001 |  |  | 0 | [10 empty] | 0 | Wien, NHM 23572 |  | AES | Group 7 | Bronze | [5 empty] | SAM 1968, vol. 2; Krause 2003, n° 5941
SAM 5942 | Noppenring, klein | bumped ring, small | 414 | [5 empty] | Gemeinlebarn | 3 | A1 |  |  |  | 10 | 0.002 | 0.02 | 0.24 | 0.34 | 0.09 | 0.013 | 0 | 0 | 0 | 0.001 |  |  | 0 | [10 empty] | 0 | Wien, NHM 23572 |  | AES | Group 13 | Bronze | [5 empty] | SAM 1968, vol. 2; Krause 2003, n° 5942
SAM 5943 | Spiralröllchen, klein | spiral, small | 417 | [5 empty] | Gemeinlebarn | 3 | A1 |  |  |  | 0 | 0 | 0.48 | 0.86 | 0.45 | 0.75 | 0 | 0 | 0 | 0 | 0.02 |  |  | 0 | [10 empty] | 0 | Wien, NHM 51406 |  | AES | Group 16 | Fahlerz | [5 empty] | SAM 1968, vol. 2; Krause 2003, n° 5943
SAM 5944 | Spiralröllchen, klein | spiral, small | 417 | [5 empty] | Gemeinlebarn | 3 | A1 |  |  |  | 0.01 | 0 | 0.51 | 1.35 | 0.35 | 0.54 | 0 | 0 | 0 | 0.04 | 0.02 |  |  | 0 | [10 empty] | 0 | Wien, NHM 51406 |  | AES | Group 16 | Fahlerz | [5 empty] | SAM 1968, vol. 2; Krause 2003, n° 5944
SAM 5945 | Ring, fragm. | ring, fragm. | 418 | [5 empty] | Gemeinlebarn | 3 | A1 |  |  |  | 0.27 | 0 | 0.23 | 1 | 0.5 | 0.88 | 0.008 | 0 | 0 | 0.005 | 0.001 |  |  | 0 | [10 empty] | 0 | Wien, NHM 51586 |  | AES | Group 16 | Fahlerz | [5 empty] | SAM 1968, vol. 2; Krause 2003, n° 5945
SAM 5946 | Perle, tonnenförmig | bead, barrel-shaped | 801 | [5 empty] | Gemeinlebarn | 3 | A1 |  |  |  | 10 | 0 | 0.89 | 0.4 | 0.38 | 0.02 | 0.034 | 0 | 0 | 0 | 0.001 |  |  | 0 | [10 empty] | 0 | Wien, NHM 51525 |  | AES | Group 12 | Bronze | [5 empty] | SAM 1968, vol. 2; Krause 2003, n° 5946
SAM 5947 | Spiralröllchen, klein | spiral, small | 417 | [5 empty] | Gemeinlebarn | 3 | A1 |  |  |  | 10 | 0 | 0.006 | 0.009 | 0.01 | 0.09 | 0.0005 | 0 | 0 | 0 | 0.001 |  |  | 0 | [10 empty] | 0 | Wien, NHM 51 526 |  | AES | Group 5 | Bronze | [5 empty] | SAM 1968, vol. 2; Krause 2003, n° 5947
SAM 5948 | Spiralröllchen, klein | spiral, small | 417 | [5 empty] | Gemeinlebarn | 3 | A1 |  |  |  | 10 | 0 | 0.006 | 0.06 | 0.04 | 0.04 | 0.003 | 0 | 0 | 0 | 0.02 |  |  | 0 | [10 empty] | 0 | Wien, NHM 49630 |  | AES | Group 1 | Bronze | [5 empty] | SAM 1968, vol. 2; Krause 2003, n° 5948
SAM 5950 | Dolchklinge, fragm. | daggerblade, fragm. | 201 | [5 empty] | Unterwölbling II | 3 | A1 |  |  |  | 0.8 | 0.03 | 0.56 | 0.82 | 0.57 | 0.02 | 0.025 | 0 | 0 | 0 | 0.001 |  |  | 0 | [10 empty] | 0 | Wien, NHM 51 837 |  | AES | Group 12 | Fahlerz | [5 empty] | SAM 1968, vol. 2; Krause 2003, n° 5950
SAM 5951 | Nadelschaft | pin shaft | 602 | [5 empty] | Unterwölbling II | 3 | A1 |  |  |  | 0.01 | 0 | 0.36 | 0.43 | 0.55 | 0.06 | 0.011 | 0 | 0 | 0 | 0.001 |  |  | 0 | [10 empty] | 0 | Wien, NHM 51836 |  | AES | Group 12 | Fahlerz | [5 empty] | SAM 1968, vol. 2; Krause 2003, n° 5951
SAM 5952 | Ösenhalsring | Ösenhalsring | 403 | [5 empty] | Unterwölbling I | 3 | A1 |  |  |  | 8.2 | 0 | 0.25 | 0.28 | 0.23 | 0.03 | 0.014 | 0 | 0 | 0 | 0.001 |  |  | 0 | [10 empty] | 0 | Wien, NHM 51869 |  | AES | Group 12 | Bronze | [5 empty] | SAM 1968, vol. 2; Krause 2003, n° 5952
SAM 5953 | Nadelschaft | pin shaft | 602 | [5 empty] | Unterwölbling I | 3 | A1 |  |  |  | 7.4 | 0 | 0.39 | 0.34 | 0.57 | 0.02 | 0.024 | 0 | 0 | 0 | 0.001 |  |  | 0 | [10 empty] | 0 | Wien, NHM 51868 |  | AES | Group 12 | Bronze | [5 empty] | SAM 1968, vol. 2; Krause 2003, n° 5953
SAM 5955 | Doppelspiralring | doublespiralring | 414 | [5 empty] | Unterwölbling I | 3 | A1 |  |  |  | 0 | 0 | 1.65 | 1.6 | 0.75 | 0.002 | 0.075 | 0 | 0 | 0 | 0.02 |  |  | 0 | [10 empty] | 0 | Wien, NHM 5 1866 |  | AES | Group 12 | Fahlerz | [5 empty] | SAM 1968, vol. 2; Krause 2003, n° 5955
SAM 5956 | Doppelspiralring | doublespiralring | 414 | [5 empty] | Unterwölbling I | 3 | A1 |  |  |  | 0 | 0 | 1.75 | 1.3 | 0.79 | 0.002 | 0.036 | 0 | 0 | 0 | 0.001 |  |  | 0 | [10 empty] | 0 | Wien, NHM 51866 |  | AES | Group 12 | Fahlerz | [5 empty] | SAM 1968, vol. 2; Krause 2003, n° 5956
SAM 5957 | Ring m.übergreif.Enden | ring with crossed ends | 407 | [5 empty] | Unterwölbling II | 3 | A1 |  |  |  | 6.2 | 0.22 | 0.93 | 0.23 | 0.02 | 0.41 | 0 | 0 | 0 | 0 | 0.001 |  |  | 0 | [10 empty] | 0 | Wien, NHM 51855 |  | AES | Group 14 | Bronze | [5 empty] | SAM 1968, vol. 2; Krause 2003, n° 5957
SAM 5958 | Noppenring, klein | bumped ring, small | 414 | [5 empty] | Unterwölbling I | 3 | A1 |  |  |  | 0 | 0 | 0.55 | 0.55 | 1.3 | 0.05 | 0.022 | 0 | 0 | 0 | 0.001 |  |  | 0 | [10 empty] | 0 | Wien, NHM 51866 |  | AES | Group 12 | Fahlerz | [5 empty] | SAM 1968, vol. 2; Krause 2003, n° 5958
SAM 5959 | Schleifennadel | knot-headed pin | 607 | [5 empty] | Unterwölbling II | 3 | A1 |  |  |  | 0.08 | 0.02 | 0.49 | 0.85 | 0.67 | 0.3 | 0.01 | 0 | 0 | 0 | 0.001 |  |  | 0 | [10 empty] | 0 | Wien, NHM 51828 |  | AES | Group 16 | Fahlerz | [5 empty] | SAM 1968, vol. 2; Krause 2003, n° 5959
SAM 5960 | Ösenhalsring, Ring | Ösenhalsring, ring | 403 | [5 empty] | Unterwölbling II | 3 | A1 |  |  |  | 0 | 0 | 1.45 | 1.2 | 0.63 | 0.002 | 0.05 | 0 | 0 | 0 | 0.001 |  |  | 0 | [10 empty] | 0 | Wien, NHM 74015 |  | AES | Group 12 | Fahlerz | [5 empty] | SAM 1968, vol. 2; Krause 2003, n° 5960
SAM 5961 | Umwicklung unterh.Ösen | wrapping eyelet ending | 403 | [5 empty] | Unterwölbling II | 3 | A1 |  |  |  | 0 | 0 | 1.5 | 1.45 | 0.75 | 0 | 0.051 | 0 | 0 | 0 | 0.02 |  |  | 0 | [10 empty] | 0 | Wien, NHM 74015 |  | AES | Group 12 | Fahlerz | [5 empty] | SAM 1968, vol. 2; Krause 2003, n° 5961
SAM 5962 | Noppenring? | bumped ring? | 414 | [5 empty] | Unterwölbling II | 3 | A1 |  |  |  | 0 | 0 | 1.25 | 1 | 0.55 | 0 | 0.034 | 0 | 0 | 0 | 0.001 |  |  | 0 | [10 empty] | 0 | Wien, NHM 74019 |  | AES | Group 12 | Fahlerz | [5 empty] | SAM 1968, vol. 2; Krause 2003, n° 5962
SAM 5963 | Armspirale, 5 Wind. | Armspiral, 5 winds | 409 | [5 empty] | Unterwölbling II | 3 | A1 |  |  |  | 0 | 0 | 1.2 | 1.5 | 0.7 | 0 | 0.032 | 0 | 0 | 0 | 0.02 |  |  | 0 | [10 empty] | 0 | Wien, NHM 74016 |  | AES | Group 12 | Fahlerz | [5 empty] | SAM 1968, vol. 2; Krause 2003, n° 5963
SAM 5964 | Armspirale, 5 Wind. | Armspiral, 5 winds | 409 | [5 empty] | Unterwölbling II | 3 | A1 |  |  |  | 0.46 | 0 | 0.92 | 1 | 0.73 | 0 | 0.023 | 0 | 0 | 0 | 0.02 |  |  | 0 | [10 empty] | 0 | Wien, NHM 74016 |  | AES | Group 12 | Fahlerz | [5 empty] | SAM 1968, vol. 2; Krause 2003, n° 5964
SAM 5965 | Schleifennadel | knot-headed pin | 607 | [5 empty] | Unterwölbling II | 3 | A1 |  |  |  | 4.3 | 0 | 0.009 | 0.04 | 0.01 | 0.05 | 0.0005 | 0 | 0 | 0 | 0.02 |  |  | 0 | [10 empty] | 0 | Wien, NHM 51847 |  | AES | Group 1 | Bronze | [5 empty] | SAM 1968, vol. 2; Krause 2003, n° 5965
SAM 5966 | Spiralröllchen, klein | spiral, small | 417 | [5 empty] | Unterwölbling I | 3 | A1 |  |  |  | 0.01 | 0 | 1.55 | 1.85 | 0.83 | 0.005 | 0.064 | 0 | 0 | 0 | 0.001 |  |  | 0 | [10 empty] | 0 | Wien, NHM 51865 |  | AES | Group 12 | Fahlerz | [5 empty] | SAM 1968, vol. 2; Krause 2003, n° 5966
SAM 5967 | Spiralröllchen, klein | spiral, small | 417 | [5 empty] | Unterwölbling I | 3 | A1 |  |  |  | 0.01 | 0 | 1.8 | 2.5 | 0.7 | 0.01 | 0.076 | 0 | 0 | 0 | 0.001 |  |  | 0 | [10 empty] | 0 | Wien, NHM 51865 |  | AES | Group 12 | Fahlerz | [5 empty] | SAM 1968, vol. 2; Krause 2003, n° 5967
SAM 5968 | Blechreste, flach | slag, flat | 501 | [5 empty] | Unterwölbling I | 3 | A1 |  |  |  | 0 | 0 | 0.51 | 0.62 | 0.8 | 0.02 | 0.033 | 0 | 0 | 0 | 0.02 |  |  | 0 | [10 empty] | 0 | Wien, NHM 51864 |  | AES | Group 12 | Fahlerz | [5 empty] | SAM 1968, vol. 2; Krause 2003, n° 5968
SAM 5969 | Blechröllchen | roll | 503 | [5 empty] | Unterwölbling I | 3 | A1 |  |  |  | 0.1 | 0 | 0.74 | 1.6 | 1 | 1.45 | 0 | 0 | 0 | 0 | 0.02 |  |  | 0 | [10 empty] | 0 | Wien, NHM 51864 |  | AES | Group 16 | Fahlerz | [5 empty] | SAM 1968, vol. 2; Krause 2003, n° 5969
SAM 5970 | Armspirale, 4 Wind. | Armspiral, 4 winds | 409 | [5 empty] | Unterwölbling I | 3 | A1 |  |  |  | 0 | 0 | 1.55 | 2.6 | 0.73 | 0 | 0.084 | 0 | 0 | 0 | 0.02 |  |  | 0 | [10 empty] | 0 | Wien, NHM 51863 |  | AES | Group 12 | Fahlerz | [5 empty] | SAM 1968, vol. 2; Krause 2003, n° 5970
SAM 5971 | Ösenhalsring | Ösenhalsring | 403 | [5 empty] | Unterwölbling I | 3 | A1 |  |  |  | 0.01 | 0 | 1 | 1 | 1.2 | 0.05 | 0.0002 | 0 | 0 | 0 | 0.001 |  |  | 0 | [10 empty] | 0 | Wien, NHM 51862 |  | AES | Group 12 | Fahlerz | [5 empty] | SAM 1968, vol. 2; Krause 2003, n° 5971
SAM 5972 | Spiralröllchen, klein | spiral, small | 417 | [5 empty] | Unterwölbling I | 3 | A1 |  |  |  | 0.01 | 0.03 | 0.76 | 1.5 | 0.61 | 1.4 | 0.004 | 0 | 0 | 0.07 | 0.001 |  |  | 0 | [10 empty] | 0 | Wien, NHM 51851 |  | AES | Group 16 | Fahlerz | [5 empty] | SAM 1968, vol. 2; Krause 2003, n° 5972
SAM 5973 | Armspirale, 5 Wind. | Armspiral, 5 winds | 409 | [5 empty] | Gemeinlebarn | 3 | A1 |  |  |  | 0.01 | 0.42 | 1.3 | 4.6 | 0.39 | 1.7 | 0.006 | 0 | 0 | 0.2 | 0.02 |  |  | 0 | [10 empty] | 0 | Wien, NHM 51622 |  | AES | Group 16 | Fahlerz | [5 empty] | SAM 1968, vol. 2; Krause 2003, n° 5973
SAM 5974 | Noppenring, klein | bumped ring, small | 414 | [5 empty] | Gemeinlebarn | 3 | A1 |  |  |  | 10 | 0 | 0 | 0.01 | 0.04 | 0.03 | 0.0005 | 0 | 0 | 0 | 0.02 |  |  | 0 | [10 empty] | 0 | Wien, NHM 51675 |  | AES | Group 1 | Bronze | [5 empty] | SAM 1968, vol. 2; Krause 2003, n° 5974
SAM 5975 | Spiralröllchen, klein | spiral, small | 417 | [5 empty] | Gemeinlebarn | 3 | A1 |  |  |  | 5.5 | 0.26 | 0.45 | 0.37 | 0.03 | 0.66 | 0.01 | 0 | 0.002 | 0.06 | 0.05 |  |  | 0 | [10 empty] | 0 | Wien, NHM 51746 | Fe+++ | AES | Group 14 | Bronze | [5 empty] | SAM 1968, vol. 2; Krause 2003, n° 5975
SAM 5976 | Spirale aus dünnem Draht | spiral made of thin wire | 414 | [5 empty] | Gemeinlebarn | 3 | A1 |  |  |  | 5.3 | 0.18 | 0.55 | 0.74 | 0.28 | 0.25 | 0 | 0 | 0 | 0 | 0.02 |  |  | 0 | [10 empty] | 0 | Wien, NHM 51705 |  | AES | Group 16 | Bronze | [5 empty] | SAM 1968, vol. 2; Krause 2003, n° 5976
SAM 5977 | Noppenring, fragm. | bumped ring, fragm. | 413 | [5 empty] | Gemeinlebarn | 3 | A1 |  |  |  | 0.01 | 0 | 0.4 | 0.88 | 0.76 | 0.03 | 0.01 | 0 | 0 | 0 | 0.001 |  |  | 0 | [10 empty] | 0 | Wien, NHM 51617 |  | AES | Group 12 | Fahlerz | [5 empty] | SAM 1968, vol. 2; Krause 2003, n° 5977
SAM 5978 | Noppenring | bumped ring | 414 | [5 empty] | Gemeinlebarn | 3 | A1 |  |  |  | 0.12 | 0 | 0.23 | 1 | 0.83 | 0.57 | 0.009 | 0 | 0 | 0 | 0.001 |  |  | 0 | [10 empty] | 0 | Wien, NHM 51621 |  | AES | Group 16 | Fahlerz | [5 empty] | SAM 1968, vol. 2; Krause 2003, n° 5978
SAM 5979 | Fingerring | Fingerring | 418 | [5 empty] | Gemeinlebarn | 3 | A1 |  |  |  | 0.01 | 0 | 0.78 | 1.5 | 0.53 | 0.03 | 0.01 | 0 | 0 | 0 | 0.02 |  |  | 0 | [10 empty] | 0 | Wien, NHM 51619 |  | AES | Group 12 | Fahlerz | [5 empty] | SAM 1968, vol. 2; Krause 2003, n° 5979
SAM 5980 | Fingerring | Fingerring | 418 | [5 empty] | Gemeinlebarn | 3 | A1 |  |  |  | 1.4 | 0.002 | 0.08 | 0.39 | 0.4 | 0.5 | 0.01 | 0 | 0 | 0 | 0.02 |  |  | 0 | [10 empty] | 0 | Wien, NHM 51619 |  | AES | Group 13 | Bronze | [5 empty] | SAM 1968, vol. 2; Krause 2003, n° 5980
SAM 5981 | Doppelspiralring | doublespiralring | 414 | [5 empty] | Gemeinlebarn | 3 | A1 |  |  |  | 10 | 0 | 0.002 | 0.05 | 0.27 | 0.002 | 0.004 | 0 | 0 | 0 | 0.02 |  |  | 0 | [10 empty] | 0 | Wien, NHM 51663 |  | AES | Group 4 | Bronze | [5 empty] | SAM 1968, vol. 2; Krause 2003, n° 5981
SAM 5982 | Spiralröllchen, klein | spiral, small | 417 | [5 empty] | Gemeinlebarn | 3 | A1 |  |  |  | 10 | 0 | 0.002 | 0.006 | 0.005 | 0.002 | 0.0002 | 0 | 0 | 0 | 0.02 |  |  | 0 | [10 empty] | 0 | Wien, NHM 51664 |  | AES | Group 1 | Bronze | [5 empty] | SAM 1968, vol. 2; Krause 2003, n° 5982
SAM 5983 | Spiralröllchen, klein | spiral, small | 417 | [5 empty] | Gemeinlebarn | 3 | A1 |  |  |  | 8.8 | 0 | 0.002 | 0.02 | 0.005 | 0.08 | 0.0002 | 0 | 0 | 0 | 0.02 |  |  | 0 | [10 empty] | 0 | Wien, NHM 51664 |  | AES | Group 1 | Bronze | [5 empty] | SAM 1968, vol. 2; Krause 2003, n° 5983
SAM 5984 | Spiralröllchen, klein | spiral, small | 417 | [5 empty] | Gemeinlebarn | 3 | A1 |  |  |  | 9.3 | 0 | 0.01 | 0.03 | 0.03 | 0.03 | 0.002 | 0 | 0 | 0 | 0.001 |  |  | 0 | [10 empty] | 0 | Wien, NHM 51664 |  | AES | Group 1 | Bronze | [5 empty] | SAM 1968, vol. 2; Krause 2003, n° 5984
SAM 5985 | Spiralröllchen, klein | spiral, small | 417 | [5 empty] | Gemeinlebarn | 3 | A1 |  |  |  | 10 | 0 | 0 | 0.002 | 0.005 | 0.02 | 0.0002 | 0 | 0.002 | 0 | 0.03 |  |  | 0 | [10 empty] | 0 | Wien, NHM 5166 4 |  | AES | Group 1 | Bronze | [5 empty] | SAM 1968, vol. 2; Krause 2003, n° 5985
SAM 5986 | Ösenringbarren | Ösenringbarren | 702 | [5 empty] | Geitzendorf | 3 | A1 |  |  |  | 0.01 | 0 | 1.65 | 1.2 | 1.05 | 0.002 | 0.1 | 0 | 0 | 0 | 0.001 |  |  | 0 | [10 empty] | 0 | Wien, NHM 45690/1 |  | AES | Group 12 | Fahlerz | [5 empty] | SAM 1968, vol. 2; Krause 2003, n° 5986
SAM 5987 | Ösenringbarren | Ösenringbarren | 702 | [5 empty] | Geitzendorf | 3 | A1 |  |  |  | 0 | 0 | 1.6 | 1.55 | 0.68 | 0.005 | 0.08 | 0 | 0 | 0 | 0 |  |  | 0 | [10 empty] | 0 | Wien, NHM 45690/2 |  | AES | Group 12 | Fahlerz | [5 empty] | SAM 1968, vol. 2; Krause 2003, n° 5987
SAM 5988 | Ösenringbarren | Ösenringbarren | 702 | [5 empty] | Geitzendorf | 3 | A1 |  |  |  | 0 | 0 | 1.4 | 1.4 | 0.88 | 0.002 | 0.073 | 0 | 0 | 0 | 0 |  |  | 0 | [10 empty] | 0 | Wien, NHM 45690/3 |  | AES | Group 12 | Fahlerz | [5 empty] | SAM 1968, vol. 2; Krause 2003, n° 5988
SAM 5989 | Ösenringbarren | Ösenringbarren | 702 | [5 empty] | Geitzendorf | 3 | A1 |  |  |  | 0.09 | 0 | 0.07 | 0.34 | 0.01 | 0.1 | 0.0002 | 0 | 0 | 0 | 0.02 |  |  | 0 | [10 empty] | 0 | Wien, NHM 45690/4 |  | AES | Group 10 | Fahlerz | [5 empty] | SAM 1968, vol. 2; Krause 2003, n° 5989
SAM 5990 | Ösenringbarren | Ösenringbarren | 702 | [5 empty] | Geitzendorf | 3 | A1 |  |  |  | 0 | 0.002 | 1.5 | 1.25 | 0.66 | 0.002 | 0.04 | 0 | 0 | 0 | 0 |  |  | 0 | [10 empty] | 0 | Wien, NHM 45690 /5 |  | AES | Group 12 | Fahlerz | [5 empty] | SAM 1968, vol. 2; Krause 2003, n° 5990
SAM 5991 | Ösenringbarren | Ösenringbarren | 702 | [5 empty] | Geitzendorf | 3 | A1 |  |  |  | 0 | 0 | 1 | 0.91 | 0.82 | 0.002 | 0.053 | 0 | 0 | 0 | 0 |  |  | 0 | [10 empty] | 0 | Wien, NHM 45690/6 |  | AES | Group 12 | Fahlerz | [5 empty] | SAM 1968, vol. 2; Krause 2003, n° 5991
SAM 5992 | Ösenringbarren | Ösenringbarren | 702 | [5 empty] | Geitzendorf | 3 | A1 |  |  |  | 0 | 0 | 1.4 | 1.15 | 0.9 | 0 | 0.092 | 0 | 0 | 0 | 0 |  |  | 0 | [10 empty] | 0 | Wien, NHM 45690/7 |  | AES | Group 12 | Fahlerz | [5 empty] | SAM 1968, vol. 2; Krause 2003, n° 5992
SAM 5993 | Ösenringbarren | Ösenringbarren | 702 | [5 empty] | Geitzendorf | 3 | A1 |  |  |  | 0 | 0 | 0.04 | 0 | 0.005 | 0.09 | 0 | 0 | 0.002 | 0 | 0.03 |  |  | 0 | [10 empty] | 0 | Wien, NHM 45690/8 |  | AES | Group 1 | Copper | [5 empty] | SAM 1968, vol. 2; Krause 2003, n° 5993
SAM 5994 | Ösenringbarren | Ösenringbarren | 702 | [5 empty] | Geitzendorf | 3 | A1 |  |  |  | 0 | 0 | 1.3 | 1.4 | 0.9 | 0.005 | 0.064 | 0 | 0 | 0 | 0 |  |  | 0 | [10 empty] | 0 | Wien, NHM 45690/9 |  | AES | Group 12 | Fahlerz | [5 empty] | SAM 1968, vol. 2; Krause 2003, n° 5994
SAM 5995 | Ösenringbarren | Ösenringbarren | 702 | [5 empty] | Geitzendorf | 3 | A1 |  |  |  | 0 | 0 | 1.2 | 1.15 | 0.7 | 0.005 | 0.1 | 0 | 0 | 0 | 0 |  |  | 0 | [10 empty] | 0 | Wien, NHM 4 5690/10 |  | AES | Group 12 | Fahlerz | [5 empty] | SAM 1968, vol. 2; Krause 2003, n° 5995
SAM 5996 | Ösenringbarren | Ösenringbarren | 702 | [5 empty] | Geitzendorf | 3 | A1 |  |  |  | 0.02 | 0 | 0.88 | 0.84 | 0.58 | 0.01 | 0.054 | 0 | 0 | 0 | 0 |  |  | 0 | [10 empty] | 0 | Wien, NHM 45690/11 |  | AES | Group 12 | Fahlerz | [5 empty] | SAM 1968, vol. 2; Krause 2003, n° 5996
SAM 5997 | Ösenringbarren | Ösenringbarren | 702 | [5 empty] | Geitzendorf | 3 | A1 |  |  |  | 0 | 0 | 1.25 | 1.35 | 0.86 | 0.002 | 0.067 | 0 | 0 | 0 | 0 |  |  | 0 | [10 empty] | 0 | Wien, NHM 45690/12 |  | AES | Group 12 | Fahlerz | [5 empty] | SAM 1968, vol. 2; Krause 2003, n° 5997
SAM 5998 | Ösenringbarren | Ösenringbarren | 702 | [5 empty] | Geitzendorf | 3 | A1 |  |  |  | 0.02 | 0 | 0.22 | 0.32 | 0.4 | 0.01 | 0.015 | 0 | 0 | 0 | 0 |  |  | 0 | [10 empty] | 0 | Wien, NHM 45690/13 |  | AES | Group 12 | Fahlerz | [5 empty] | SAM 1968, vol. 2; Krause 2003, n° 5998
SAM 5999 | Ösenringbarren | Ösenringbarren | 702 | [5 empty] | Geitzendorf | 3 | A1 |  |  |  | 0.01 | 0 | 0.58 | 0.52 | 0.44 | 0.02 | 0.035 | 0 | 0 | 0 | 0.02 |  |  | 0 | [10 empty] | 0 | Wien, NHM 45690/14 |  | AES | Group 12 | Fahlerz | [5 empty] | SAM 1968, vol. 2; Krause 2003, n° 5999
SAM 6000 | Ösenringbarren | Ösenringbarren | 702 | [5 empty] | Geitzendorf | 3 | A1 |  |  |  | 0 | 0 | 1.2 | 1.25 | 0.74 | 0.002 | 0.095 | 0 | 0 | 0 | 0 |  |  | 0 | [10 empty] | 0 | Wien, NHM 45690/15 |  | AES | Group 12 | Fahlerz | [5 empty] | SAM 1968, vol. 2; Krause 2003, n° 6000
SAM 6001 | Ösenringbarren | Ösenringbarren | 702 | [5 empty] | Geitzendorf | 3 | A1 |  |  |  | 0 | 0 | 0.005 | 0.002 | 0.005 | 0.01 | 0 | 0 | 0 | 0 | 0.02 |  |  | 0 | [10 empty] | 0 | Wien, NHM 45690/16 |  | AES | Group 1 | Copper | [5 empty] | SAM 1968, vol. 2; Krause 2003, n° 6001
SAM 6002 | Ösenringbarren | Ösenringbarren | 702 | [5 empty] | Geitzendorf | 3 | A1 |  |  |  | 0 | 0 | 0.11 | 0.63 | 0.005 | 0.07 | 0 | 0 | 0 | 0.03 | 0.03 |  |  | 0 | [10 empty] | 0 | Wien, NHM 45690/17 |  | AES | Group 6 | Fahlerz | [5 empty] | SAM 1968, vol. 2; Krause 2003, n° 6002
SAM 6003 | Ösenringbarren | Ösenringbarren | 702 | [5 empty] | Geitzendorf | 3 | A1 |  |  |  | 0 | 0 | 1.2 | 1.4 | 0.68 | 0.002 | 0.06 | 0 | 0 | 0 | 0 |  |  | 0 | [10 empty] | 0 | Wien, NHM M45690/18 |  | AES | Group 12 | Fahlerz | [5 empty] | SAM 1968, vol. 2; Krause 2003, n° 6003
SAM 6004 | Ösenringbarren | Ösenringbarren | 702 | [5 empty] | Geitzendorf | 3 | A1 |  |  |  | 0 | 0 | 0.002 | 0 | 0.03 | 0 | 0 | 0 | 0.002 | 0 | 0.02 |  |  | 0 | [10 empty] | 0 | Wien, NHM 45690/19 |  | AES | Group 1 | Copper | [5 empty] | SAM 1968, vol. 2; Krause 2003, n° 6004
SAM 6005 | Ösenringbarren | Ösenringbarren | 702 | [5 empty] | Geitzendorf | 3 | A1 |  |  |  | 0 | 0 | 1.25 | 1.1 | 1.1 | 0.002 | 0.1 | 0 | 0 | 0 | 0 |  |  | 0 | [10 empty] | 0 | Wien, NHM 45690/20 |  | AES | Group 12 | Fahlerz | [5 empty] | SAM 1968, vol. 2; Krause 2003, n° 6005
SAM 6006 | Ösenringbarren | Ösenringbarren | 702 | [5 empty] | Geitzendorf | 3 | A1 |  |  |  | 0 | 0 | 1.55 | 1.75 | 0.46 | 0.005 | 0.084 | 0 | 0 | 0 | 0 |  |  | 0 | [10 empty] | 0 | Wien, NHM 45690/21 |  | AES | Group 12 | Fahlerz | [5 empty] | SAM 1968, vol. 2; Krause 2003, n° 6006
SAM 6007 | Ösenringbarren | Ösenringbarren | 702 | [5 empty] | Geitzendorf | 3 | A1 |  |  |  | 0 | 0 | 1.35 | 1.35 | 0.59 | 0 | 0.11 | 0 | 0 | 0 | 0 |  |  | 0 | [10 empty] | 0 | Wien, NHM 45690/22 |  | AES | Group 12 | Fahlerz | [5 empty] | SAM 1968, vol. 2; Krause 2003, n° 6007
SAM 6008 | Ösenringbarren | Ösenringbarren | 702 | [5 empty] | Geitzendorf | 3 | A1 |  |  |  | 0 | 0 | 1.6 | 1.7 | 0.9 | 0.002 | 0.14 | 0 | 0 | 0 | 0 |  |  | 0 | [10 empty] | 0 | Wien, NHM 45690/23 |  | AES | Group 12 | Fahlerz | [5 empty] | SAM 1968, vol. 2; Krause 2003, n° 6008
SAM 6009 | Ösenringbarren | Ösenringbarren | 702 | [5 empty] | Geitzendorf | 3 | A1 |  |  |  | 0.01 | 0.42 | 1.25 | 2.3 | 0.15 | 0.3 | 0.012 | 0 | 0 | 0.005 | 0.03 |  |  | 0 | [10 empty] | 0 | Wien, NHM 45690/24 |  | AES | Group 16 | Fahlerz | [5 empty] | SAM 1968, vol. 2; Krause 2003, n° 6009
SAM 6010 | Ösenringbarren | Ösenringbarren | 702 | [5 empty] | Geitzendorf | 3 | A1 |  |  |  | 0 | 0 | 1.45 | 1.1 | 0.51 | 0.002 | 0.067 | 0 | 0 | 0 | 0 |  |  | 0 | [10 empty] | 0 | Wien, NHM 45690/25 |  | AES | Group 12 | Fahlerz | [5 empty] | SAM 1968, vol. 2; Krause 2003, n° 6010
SAM 6011 | Ösenringbarren | Ösenringbarren | 702 | [5 empty] | Geitzendorf | 3 | A1 |  |  |  | 0 | 0 | 0.03 | 0.007 | 0.005 | 0.03 | 0.0002 | 0 | 0 | 0 | 0.02 |  |  | 0 | [10 empty] | 0 | Wien, NHM 45690/26 |  | AES | Group 1 | Copper | [5 empty] | SAM 1968, vol. 2; Krause 2003, n° 6011
SAM 6012 | Ösenringbarren | Ösenringbarren | 702 | [5 empty] | Geitzendorf | 3 | A1 |  |  |  | 0 | 0 | 1.4 | 1.45 | 0.55 | 0.002 | 0.071 | 0 | 0 | 0 | 0 |  |  | 0 | [10 empty] | 0 | Wien, NHM 45690/27 |  | AES | Group 12 | Fahlerz | [5 empty] | SAM 1968, vol. 2; Krause 2003, n° 6012
SAM 6013 | Ösenringbarren | Ösenringbarren | 702 | [5 empty] | Geitzendorf | 3 | A1 |  |  |  | 0 | 0 | 1.2 | 1.4 | 0.53 | 0.002 | 0.081 | 0 | 0 | 0 | 0 |  |  | 0 | [10 empty] | 0 | Wien, NHM 45690/28 |  | AES | Group 12 | Fahlerz | [5 empty] | SAM 1968, vol. 2; Krause 2003, n° 6013
SAM 6014 | Ösenringbarren | Ösenringbarren | 702 | [5 empty] | Geitzendorf | 3 | A1 |  |  |  | 0 | 0 | 1.25 | 1 | 0.65 | 0.005 | 0.076 | 0 | 0 | 0 | 0 |  |  | 0 | [10 empty] | 0 | Wien, NHM 45690/29 |  | AES | Group 12 | Fahlerz | [5 empty] | SAM 1968, vol. 2; Krause 2003, n° 6014
SAM 6015 | Ösenringbarren | Ösenringbarren | 702 | [5 empty] | Geitzendorf | 3 | A1 |  |  |  | 0 | 0 | 0.1 | 0.11 | 0.005 | 0.15 | 0.0002 | 0 | 0.002 | 0.005 | 0.03 |  |  | 0 | [10 empty] | 0 | Wien, NHM 45690/30 |  | AES | Group 14 | Fahlerz | [5 empty] | SAM 1968, vol. 2; Krause 2003, n° 6015
SAM 6016 | Ösenringbarren | Ösenringbarren | 702 | [5 empty] | Geitzendorf | 3 | A1 |  |  |  | 0 | 0 | 1.45 | 1.2 | 0.65 | 0.005 | 0.06 | 0 | 0 | 0 | 0 |  |  | 0 | [10 empty] | 0 | Wien, NHM 45690/31 |  | AES | Group 12 | Fahlerz | [5 empty] | SAM 1968, vol. 2; Krause 2003, n° 6016
SAM 6017 | Ösenringbarren | Ösenringbarren | 702 | [5 empty] | Geitzendorf | 3 | A1 |  |  |  | 0 | 0 | 1 | 1.3 | 0.72 | 0 | 0.1 | 0 | 0 | 0 | 0 |  |  | 0 | [10 empty] | 0 | Wien, NHM 45690/32 |  | AES | Group 12 | Fahlerz | [5 empty] | SAM 1968, vol. 2; Krause 2003, n° 6017
SAM 6018 | Ösenringbarren | Ösenringbarren | 702 | [5 empty] | Geitzendorf | 3 | A1 |  |  |  | 0 | 0 | 0.08 | 0.02 | 0.005 | 0.04 | 0.0002 | 0 | 0 | 0 | 0.02 |  |  | 0 | [10 empty] | 0 | Wien, NHM 45690/33 |  | AES | Group 1 | Copper | [5 empty] | SAM 1968, vol. 2; Krause 2003, n° 6018
SAM 6019 | Ösenringbarren | Ösenringbarren | 702 | [5 empty] | Geitzendorf | 3 | A1 |  |  |  | 0 | 0 | 1.75 | 1.2 | 0.79 | 0.005 | 0.16 | 0 | 0 | 0 | 0 |  |  | 0 | [10 empty] | 0 | Wien, NHM 45690/34 |  | AES | Group 12 | Fahlerz | [5 empty] | SAM 1968, vol. 2; Krause 2003, n° 6019
SAM 6020 | Ösenringbarren | Ösenringbarren | 702 | [5 empty] | Geitzendorf | 3 | A1 |  |  |  | 0 | 0 | 1.2 | 1.1 | 0.6 | 0.005 | 0.078 | 0 | 0 | 0 | 0.001 |  |  | 0 | [10 empty] | 0 | Wien, NHM 45690/35 |  | AES | Group 12 | Fahlerz | [5 empty] | SAM 1968, vol. 2; Krause 2003, n° 6020
SAM 6021 | Ösenringbarren | Ösenringbarren | 702 | [5 empty] | Geitzendorf | 3 | A1 |  |  |  | 0 | 0.002 | 1.4 | 0.88 | 0.85 | 0.002 | 0.092 | 0 | 0 | 0 | 0 |  |  | 0 | [10 empty] | 0 | Wien, NHM 45690/36 |  | AES | Group 12 | Fahlerz | [5 empty] | SAM 1968, vol. 2; Krause 2003, n° 6021
SAM 6022 | Ösenringbarren | Ösenringbarren | 702 | [5 empty] | Geitzendorf | 3 | A1 |  |  |  | 0.01 | 0 | 1.15 | 0.85 | 0.68 | 0.02 | 0.074 | 0 | 0 | 0 | 0.001 |  |  | 0 | [10 empty] | 0 | Wien, NHM 45690/37 |  | AES | Group 12 | Fahlerz | [5 empty] | SAM 1968, vol. 2; Krause 2003, n° 6022
SAM 6023 | Ösenringbarren | Ösenringbarren | 702 | [5 empty] | Geitzendorf | 3 | A1 |  |  |  | 0.01 | 0 | 0.005 | 0 | 0.002 | 0.09 | 0 | 0 | 0 | 0 | 0.03 |  |  | 0 | [10 empty] | 0 | Wien, NHM 45690/38 |  | AES | Group 1 | Copper | [5 empty] | SAM 1968, vol. 2; Krause 2003, n° 6023
SAM 6024 | Ösenringbarren | Ösenringbarren | 702 | [5 empty] | Geitzendorf | 3 | A1 |  |  |  | 0.01 | 0 | 0.01 | 0 | 0.005 | 0.06 | 0 | 0 | 0 | 0 | 0.02 |  |  | 0 | [10 empty] | 0 | Wien, NHM 4569 0/39 |  | AES | Group 1 | Copper | [5 empty] | SAM 1968, vol. 2; Krause 2003, n° 6024
SAM 6025 | Ösenringbarren | Ösenringbarren | 702 | [5 empty] | Geitzendorf | 3 | A1 |  |  |  | 0 | 0 | 0.15 | 0.08 | 0.005 | 0.14 | 0.0002 | 0 | 0 | 0.005 | 0.02 |  |  | 0 | [10 empty] | 0 | Wien, NHM 45690/40 |  | AES | Group 11 | Fahlerz | [5 empty] | SAM 1968, vol. 2; Krause 2003, n° 6025
SAM 6026 | Ösenringbarren | Ösenringbarren | 702 | [5 empty] | Geitzendorf | 3 | A1 |  |  |  | 0 | 0 | 1.35 | 1.4 | 0.69 | 0 | 0.14 | 0 | 0 | 0 | 0 |  |  | 0 | [10 empty] | 0 | Wien, NHM 45690/41 |  | AES | Group 12 | Fahlerz | [5 empty] | SAM 1968, vol. 2; Krause 2003, n° 6026
SAM 6027 | Ösenringbarren | Ösenringbarren | 702 | [5 empty] | Geitzendorf | 3 | A1 |  |  |  | 0 | 0 | 1.95 | 1.1 | 0.72 | 0 | 0.13 | 0 | 0 | 0 | 0 |  |  | 0 | [10 empty] | 0 | Wien, NHM 45690/42 |  | AES | Group 12 | Fahlerz | [5 empty] | SAM 1968, vol. 2; Krause 2003, n° 6027
SAM 6028 | Ösenringbarren | Ösenringbarren | 702 | [5 empty] | Geitzendorf | 3 | A1 |  |  |  | 0.29 | 0 | 1.2 | 1.2 | 0.67 | 0.005 | 0.061 | 0 | 0 | 0 | 0 |  |  | 0 | [10 empty] | 0 | Wien, NHM 45690/43 |  | AES | Group 12 | Fahlerz | [5 empty] | SAM 1968, vol. 2; Krause 2003, n° 6028
SAM 6029 | Ösenringbarren | Ösenringbarren | 702 | [5 empty] | Geitzendorf | 3 | A1 |  |  |  | 0 | 0 | 1.2 | 1.1 | 0.66 | 0 | 0.072 | 0 | 0 | 0 | 0 |  |  | 0 | [10 empty] | 0 | Wien, NHM 45690/44 |  | AES | Group 12 | Fahlerz | [5 empty] | SAM 1968, vol. 2; Krause 2003, n° 6029
SAM 6030 | Ösenringbarren | Ösenringbarren | 702 | [5 empty] | Geitzendorf | 3 | A1 |  |  |  | 0 | 0 | 1.4 | 1.2 | 0.6 | 0 | 0.13 | 0 | 0 | 0 | 0 |  |  | 0 | [10 empty] | 0 | Wien, NHM 45690/45 |  | AES | Group 12 | Fahlerz | [5 empty] | SAM 1968, vol. 2; Krause 2003, n° 6030
SAM 6031 | Ösenringbarren | Ösenringbarren | 702 | [5 empty] | Geitzendorf | 3 | A1 |  |  |  | 0.05 | 0 | 1.1 | 1.45 | 0.62 | 0.005 | 0.064 | 0 | 0 | 0 | 0 |  |  | 0 | [10 empty] | 0 | Wien, NHM 45690/46 |  | AES | Group 12 | Fahlerz | [5 empty] | SAM 1968, vol. 2; Krause 2003, n° 6031
SAM 6032 | Ösenringbarren | Ösenringbarren | 702 | [5 empty] | Geitzendorf | 3 | A1 |  |  |  | 0.01 | 0 | 0.88 | 1.2 | 0.53 | 0.005 | 0.079 | 0 | 0 | 0 | 0 |  |  | 0 | [10 empty] | 0 | Wien, NHM 45690/47 |  | AES | Group 12 | Fahlerz | [5 empty] | SAM 1968, vol. 2; Krause 2003, n° 6032
SAM 6033 | Ösenringbarren | Ösenringbarren | 702 | [5 empty] | Geitzendorf | 3 | A1 |  |  |  | 0 | 0 | 1.35 | 1.2 | 0.65 | 0.005 | 0.12 | 0 | 0 | 0 | 0 |  |  | 0 | [10 empty] | 0 | Wien, NHM 45690/48 |  | AES | Group 12 | Fahlerz | [5 empty] | SAM 1968, vol. 2; Krause 2003, n° 6033
SAM 6034 | Ösenringbarren | Ösenringbarren | 702 | [5 empty] | Geitzendorf | 3 | A1 |  |  |  | 0.01 | 0 | 0.17 | 0.02 | 0.005 | 0.12 | 0.0002 | 0 | 0 | 0.03 | 0.03 |  |  | 0 | [10 empty] | 0 | Wien, NHM 45690/49 |  | AES | Group 11 | Fahlerz | [5 empty] | SAM 1968, vol. 2; Krause 2003, n° 6034
SAM 6035 | Ösenringbarren | Ösenringbarren | 702 | [5 empty] | Geitzendorf | 3 | A1 |  |  |  | 0 | 0 | 1.5 | 1.15 | 0.62 | 0 | 0.089 | 0 | 0 | 0 | 0 |  |  | 0 | [10 empty] | 0 | Wien, NHM 45690/50 |  | AES | Group 12 | Fahlerz | [5 empty] | SAM 1968, vol. 2; Krause 2003, n° 6035
SAM 6036 | Ösenringbarren | Ösenringbarren | 702 | [5 empty] | Geitzendorf | 3 | A1 |  |  |  | 0 | 0 | 1.2 | 1.05 | 0.62 | 0 | 0.1 | 0 | 0 | 0 | 0 |  |  | 0 | [10 empty] | 0 | Wien, NHM 45690/51 |  | AES | Group 12 | Fahlerz | [5 empty] | SAM 1968, vol. 2; Krause 2003, n° 6036
SAM 6037 | Ösenringbarren | Ösenringbarren | 702 | [5 empty] | Geitzendorf | 3 | A1 |  |  |  | 0 | 0 | 1.5 | 1.3 | 0.7 | 0.002 | 0.12 | 0 | 0 | 0 | 0 |  |  | 0 | [10 empty] | 0 | Wien, NHM 45690/52 |  | AES | Group 12 | Fahlerz | [5 empty] | SAM 1968, vol. 2; Krause 2003, n° 6037
SAM 6038 | Ösenringbarren | Ösenringbarren | 702 | [5 empty] | Geitzendorf | 3 | A1 |  |  |  | 0 | 0 | 0 | 0 | 0.005 | 0.03 | 0 | 0 | 0 | 0 | 0.02 |  |  | 0 | [10 empty] | 0 | Wien, NHM 45690/53 |  | AES | Group 1 | Copper | [5 empty] | SAM 1968, vol. 2; Krause 2003, n° 6038
SAM 6039 | Ösenringbarren | Ösenringbarren | 702 | [5 empty] | Geitzendorf | 3 | A1 |  |  |  | 0.02 | 0 | 0.63 | 0.5 | 0.34 | 0.03 | 0.037 | 0 | 0 | 0 | 0 |  |  | 0 | [10 empty] | 0 | Wien, NHM 45690/54 |  | AES | Group 12 | Fahlerz | [5 empty] | SAM 1968, vol. 2; Krause 2003, n° 6039
SAM 6040 | Ösenringbarren | Ösenringbarren | 702 | [5 empty] | Geitzendorf | 3 | A1 |  |  |  | 0 | 0 | 0.04 | 0 | 0.005 | 0.03 | 0.0002 | 0 | 0 | 0 | 0.02 |  |  | 0 | [10 empty] | 0 | Wien, NHM 4569 0/55 |  | AES | Group 1 | Copper | [5 empty] | SAM 1968, vol. 2; Krause 2003, n° 6040
SAM 6041 | Ösenringbarren | Ösenringbarren | 702 | [5 empty] | Geitzendorf | 3 | A1 |  |  |  | 0 | 0.002 | 1.55 | 1.15 | 0.52 | 0.01 | 0.063 | 0 | 0 | 0 | 0 |  |  | 0 | [10 empty] | 0 | Wien, NHM 45690/56 |  | AES | Group 12 | Fahlerz | [5 empty] | SAM 1968, vol. 2; Krause 2003, n° 6041
SAM 6042 | Ösenringbarren | Ösenringbarren | 702 | [5 empty] | Geitzendorf | 3 | A1 |  |  |  | 0 | 0 | 1.5 | 1.3 | 0.7 | 0.002 | 0.082 | 0 | 0 | 0 | 0 |  |  | 0 | [10 empty] | 0 | Wien, NHM 45690/57 |  | AES | Group 12 | Fahlerz | [5 empty] | SAM 1968, vol. 2; Krause 2003, n° 6042
SAM 6080 | ösenhalsringe | Ösenhalsringe | 335 | [5 empty] | Königshöhle | 22 | CA |  |  |  | 0 | 0 | 0 | 0.02 | 0.005 | 0 | 0 | 0 | 0 | 0 | 0 |  |  | 0 | [10 empty] | 0 | Baden b.Wien, |  | AES | Group 1 | Copper | [5 empty] | SAM 1968, vol. 2; Krause 2003, n° 6080
SAM 6081 | ösenhalsringe | Ösenhalsringe | 335 | [5 empty] | Eichwald | 3 | A1 |  |  |  | 0 | 0 | 1.65 | 0.87 | 0.38 | 0.005 | 0.052 | 0 | 0 | 0 | 0 |  |  | 0 | [10 empty] | 0 | Baden b.Wien, |  | AES | Group 12 | Fahlerz | [5 empty] | SAM 1968, vol. 2; Krause 2003, n° 6081
SAM 6086 | Blechtutulus | flat brooch | 518 | [5 empty] | Lange Wand | 5 | A2b |  |  |  | 15 | 0.002 | 0.07 | 0.06 | 0.01 | 0.11 | 0 | 0 | 0.002 | 0 | 0.05 |  |  | 0 | [10 empty] | 0 | Baden b.Wien, 208 |  | AES | Group 5 | Bronze | [5 empty] | SAM 1968, vol. 2; Krause 2003, n° 6086
SAM 6087 | spiral cylindre | spiral cylindre | 417 | [5 empty] | Lange Wand | 5 | A2b |  |  |  | 15 | 0.002 | 0.97 | 0.08 | 0.03 | 0.29 | 0 | 0 | 0 | 0 | 0.001 |  |  | 0 | [10 empty] | 0 | Baden b.Wien, 13796 |  | AES | Group 11 | Bronze | [5 empty] | SAM 1968, vol. 2; Krause 2003, n° 6087
SAM 6088 | spiral cylindre | spiral cylindre | 417 | [5 empty] | Lange Wand | 5 | A2b |  |  |  | 6.2 | 0.05 | 0.62 | 0.21 | 0.15 | 0.49 | 0.011 | 0 | 0 | 0 | 0.02 |  |  | 0 | [10 empty] | 0 | Baden b.Wien, 13796 |  | AES | Group 16 | Bronze | [5 empty] | SAM 1968, vol. 2; Krause 2003, n° 6088
SAM 6089 | spiral cylindre | spiral cylindre | 417 | [5 empty] | Lange Wand | 5 | A2b |  |  |  | 9.4 | 1.3 | 0.14 | 0.24 | 0.27 | 0.02 | 0.015 | 0.0002 | 0 | 0 | 0.02 |  |  | 0 | [10 empty] | 0 | Baden b.Wien, 13796 |  | AES | Group 12 | Bronze | [5 empty] | SAM 1968, vol. 2; Krause 2003, n° 6089
SAM 6090 | spiral cylindre | spiral cylindre | 417 | [5 empty] | Lange Wand | 5 | A2b |  |  |  | 10 | 0.002 | 0.9 | 0.1 | 0.02 | 0.32 | 0 | 0 | 0 | 0 | 0.02 |  |  | 0 | [10 empty] | 0 | Vienna, 13796 |  | AES | Group 14 | Bronze | [5 empty] | SAM 1968, vol. 2; Krause 2003, n° 6090
SAM 622 | Dolch m. 2 seitl. Kerben u. beids. Mittelgr. | dagger with 2 grooves parallel to the edges and median rib on both sides | 201 | [5 empty] | Pavia, Prov. | 25 | CA |  |  |  | 0 | 0 | 0.95 | 0 | 0.005 | 0.01 | 0.011 | 0 | 0 | 0 | 0.01 |  |  | 0 | [10 empty] | 0 | Pavia 1636 |  | AES | Group 2 | Arsenical copper | [5 empty] | SAM 1960; Krause 2003, n° 622
SAM 6220 | Armmanschette, verz | armcuff, decorated | 410 | [5 empty] | Wartberg I | 3 | A1 |  |  |  | 0.01 | 0 | 0.6 | 2.9 | 0.64 | 0.96 | 0.004 | 0 | 0 | 0.13 | 0.02 |  |  | 0 | [10 empty] | 0 | Eggenburg 310 2 |  | AES | Group 16 | Fahlerz | [5 empty] | SAM 1968, vol. 2; Krause 2003, n° 6220
SAM 6221 | Schafthalsaxt | Schaft hole axe | 122 | [5 empty] | Wartberg I | 3 | A1 |  |  |  | 0.02 | 0.18 | 0.96 | 5 | 1.3 | 0.79 | 0.03 | 0 | 0 | 0.13 | 0.02 |  |  | 0 | [10 empty] | 0 | Eggenburg 3103 |  | AES | Group 16 | Fahlerz | [5 empty] | SAM 1968, vol. 2; Krause 2003, n° 6221
SAM 624 | Kugelkopfnadel | globular head pin | 616 | [5 empty] | Peschiera | 4 | A2a |  |  |  | 5.9 | 0.12 | 0.18 | 0.01 | 0.01 | 0.03 | 0.2 | 0 | 0.002 | 0.15 | 1 |  |  | 0 | [10 empty] | 0 | Verona |  | AES | Group 2 | Bronze | [5 empty] | SAM 1960; Krause 2003, n° 624
SAM 6251 | Nietdolch, 2 Niete, Klinge | dagger, 2 rivets, blade | 212 | [5 empty] | Limberg | 4 | A2a |  |  |  | 7.5 | 0 | 1.2 | 0.09 | 0.01 | 0.15 | 0 | 0 | 0 | 0 | 0.02 |  |  | 0 | [10 empty] | 0 | Eggenburg 8344 |  | AES | Group 11 | Bronze | [5 empty] | SAM 1968, vol. 2; Krause 2003, n° 6251
SAM 6252 | Niet v.SAMNR.6251 | rivet v.SAMNR.6251 | 213 | [5 empty] | Limberg | 4 | A2a |  |  |  | 10 | 0 | 0.98 | 0.05 | 0.01 | 0.28 | 0 | 0 | 0 | 0 | 0.03 |  |  | 0 | [10 empty] | 0 | Eggenburg 8344 |  | AES | Group 11 | Bronze | [5 empty] | SAM 1968, vol. 2; Krause 2003, n° 6252
SAM 6296 | Dolchklinge, triang., verz. | daggerblade, triang., decorated | 212 | [5 empty] | Heidenstatt | 3 | A1 |  |  |  | 10 | 0.4 | 0.05 | 0.08 | 0.06 | 0.05 | 0 | 0 | 0 | 0 | 0 |  |  | 0 | [10 empty] | 0 | Eggenburg A 16784 |  | AES | Group 1 | Bronze | [5 empty] | SAM 1968, vol. 2; Krause 2003, n° 6296
SAM 6297 | Randleistenbeil | flanged axe | 111 | [5 empty] | Heidenstatt | 4 | A2a |  |  |  | 6.6 | 0.002 | 0.16 | 0.18 | 0.25 | 0.03 | 0 | 0 | 0 | 0 | 0.001 |  |  | 0 | [10 empty] | 0 | Eggenburg A 16787 |  | AES | Group 12 | Bronze | [5 empty] | SAM 1968, vol. 2; Krause 2003, n° 6297
SAM 635 | Flachbeil | flat axe | 104 | [5 empty] | Portalbera | 25 | CA |  | A2 |  | 0.78 | 0 | 0.03 | 0.002 | 0 | 0.02 | 0.0005 | 0 | 0 | 0 | 0.04 |  |  | 0 | [10 empty] | 0 | Pavia 1645 |  | AES | Group 1 | Copper | [5 empty] | SAM 1960; Krause 2003, n° 635; de Marinis 2006a, tab. 3; de Marinis 2006a, fig. 3
SAM 637 | Flachbeil | flat axe | 104 | [5 empty] | Quinzano D'Oglio | 25 | CA |  | CA |  | 0 | 0 | 0 | 0.002 | 0.04 | 0.02 | 0.0005 | 0 | 0 | 0 | 0.01 |  |  | 0 | [10 empty] | 0 | Verona |  | AES | Group 1 | Copper | [5 empty] | SAM 1960; Krause 2003, n° 637; de Marinis 2006b, tab. 4
SAM 638 | Dolch mit 3-4 Nieten | dagger with 3-4 rivets | 212 | [5 empty] | Remedello Sotto | 25 | CA |  |  |  | 0.01 | 0 | 0.8 | 0.002 | 0.005 | 0.02 | 0.01 | 0 | 0 | 0 | 0.04 |  |  | 0 | [10 empty] | 0 | Reggio Emilia |  | AES | Group 2 | Arsenical copper | [5 empty] | SAM 1960; Krause 2003, n° 638
SAM 639 | Stielknopf | handle button | 814 | [5 empty] | Remedello Sotto | 25 | CA |  | CA |  | 0.01 | 0 | 0.62 | 0.002 | 0.08 | 0.01 | 0.02 | 0 | 0.002 | 0 | 0.03 |  |  | 0 | [10 empty] | 0 | Reggio Emilia |  | AES | Group 2 | Arsenical copper | [5 empty] | SAM 1960; Krause 2003, n° 639; de Marinis 2006b, tab. 2, de Marinis 2005, tab. 1
SAM 640 | Stielknopf | handle button | 814 | [5 empty] | Remedello Sotto | 25 | CA |  | CA |  | 0.01 | 0 | 0.68 | 0.002 | 0.08 | 0.01 | 0.03 | 0 | 0.002 | 0 | 0.03 |  |  | 0 | [10 empty] | 0 | Reggio Emilia |  | AES | Group 2 | Arsenical copper | [5 empty] | SAM 1960; Krause 2003, n° 640; de Marinis 2006b, tab. 2, de Marinis 2005, tab. 1
SAM 641 | Dolch mit 2-5 Nietlöchern | dagger with 2-5 rivet holes | 212 | [5 empty] | Remedello Sotto | 25 | CA |  | CA |  | 0.01 | 0 | 4.1 | 0 | 0.11 | 0.01 | 0.09 | 0 | 0 | 0 | 0.03 |  |  | 0 | [10 empty] | 0 | Reggio Emilia |  | AES | Group 9 | Fahlerz | [5 empty] | SAM 1960; Krause 2003, n° 641; de Marinis 2006b, tab. 2, de Marinis 2005, tab. 1
SAM 655 | Kugelkopfnadel. m. horizontal durchb. Kopf | globular head pin. with horizontally perforated head | 626 | [5 empty] | Barche di Solferino | 5 | A2b |  |  |  | 8.5 | 0.96 | 0.07 | 0.16 | 0.02 | 0.02 | 0.009 | 0 | 0.1 | 0 | 0.15 |  |  | 0 | [10 empty] | 0 | Verona, |  | AES | Group 3 | Bronze | [5 empty] | SAM 1960; Krause 2003, n° 655
SAM 656 | dagger | dagger | 212 | [5 empty] | Barche di Solferino | 3 | A1 |  | A1 |  | 0.01 | 0 | 0.85 | 2.6 | 0.67 | 1.16 | 0.006 | 0 | 0 | 0.005 | 0.04 |  |  | 0 | [10 empty] | 0 | Pigorini, |  | AES | Group 16 | Fahlerz | [5 empty] | SAM 1960; Krause 2003, n° 656; de Marinis 2005, tab. 3; de Marinis 2005; fig. 3,7
SAM 657 | axe torbole's type | axe Torbole type | 111 | [5 empty] | Barche di Solferino | 3 | A1 |  | A1 |  | 0.05 | 0.004 | 0.56 | 0.002 | 0.8 | 1.3 | 0.0002 | 0 | 0 | 0.07 | 0.01 |  |  | 0 | [10 empty] | 0 | Verona, |  | AES | Group 15 | Fahlerz | [5 empty] | SAM 1960; Krause 2003, n° 657; de Marinis 2005, tab. 2
SAM 658 | Randleistenbeil with semicircular cut | flanged axe with semicircular cut | 111 | [5 empty] | Barche di Solferino | 4 | A2a |  | A2b |  | 6.1 | 0.005 | 0 | 0.002 | 0.19 | 0.54 | 0.0005 | 0 | 0 | 0.005 | 0.01 |  |  | 0 | [10 empty] | 0 | Pigorini, |  | AES | Group 8 | Bronze | [5 empty] | SAM 1960; Krause 2003, n° 658; de Marinis 2005, tab. 5
SAM 659 | Randleistenbeil | flanged axe | 111 | [5 empty] | Barche di Solferino | 3 | A1 |  |  |  | 5.5 | 0.42 | 0.1 | 0.11 | 0.09 | 0.5 | 0.003 | 0 | 0 | 0 | 0.01 |  |  | 0 | [10 empty] | 0 | Verona, |  | AES | Group 14 | Bronze | [5 empty] | SAM 1960; Krause 2003, n° 659
SAM 6591 | Noppenring, klein | bumped ring, small | 414 | [5 empty] | Unterwölbling II | 3 | A1 |  |  |  | 10 | 0.22 | 0.004 | 0.07 | 0.09 | 0.002 | 0.002 | 0 | 0 | 0 | 0.001 |  |  | 0 | [10 empty] | 0 | Wien, NHM 5 1794 |  | AES | Group 4 | Bronze | [5 empty] | SAM 1968, vol. 2; Krause 2003, n° 6591
SAM 6592 | Noppenring, groß, fragm. | bumped ring, big, fragm. | 413 | [5 empty] | Unterwölbling II | 3 | A1 |  |  |  | 0 | 0 | 0.6 | 1 | 0.74 | 0.05 | 0.003 | 0 | 0 | 0 | 0 |  |  | 0 | [10 empty] | 0 | Wien, NHM 51812 |  | AES | Group 12 | Fahlerz | [5 empty] | SAM 1968, vol. 2; Krause 2003, n° 6592
SAM 6593 | Ring, fragm. | ring, fragm. | 418 | [5 empty] | Unterwölbling II | 3 | A1 |  |  |  | 0.01 | 0 | 0.25 | 0.67 | 1.05 | 0.14 | 0 | 0 | 0 | 0 | 0 |  |  | 0 | [10 empty] | 0 | Wien, NHM 51804 |  | AES | Group 16 | Fahlerz | [5 empty] | SAM 1968, vol. 2; Krause 2003, n° 6593
SAM 6594 | Blechstück, gewellt | piece of metal sheet, wawy | 506 | [5 empty] | Unterwölbling II | 3 | A1 |  |  |  | 10 | 0 | 0 | 0.002 | 0.002 | 0.05 | 0.0002 | 0 | 0 | 0 | 0 |  |  | 0 | [10 empty] | 0 | Wien, NHM 51821 |  | AES | Group 1 | Bronze | [5 empty] | SAM 1968, vol. 2; Krause 2003, n° 6594
SAM 6595 | Hülsennadel? | socket pin? | 606 | [5 empty] | Unterwölbling II | 3 | A1 |  |  |  | 10 | 0 | 0.004 | 0.002 | 0.005 | 0.02 | 0 | 0 | 0 | 0 | 0.02 |  |  | 0 | [10 empty] | 0 | Wien, NHM 51821 |  | AES | Group 1 | Bronze | [5 empty] | SAM 1968, vol. 2; Krause 2003, n° 6595
SAM 6596 | Spiralröllchen, klein | spiral, small | 417 | [5 empty] | Unterwölbling II | 3 | A1 |  |  |  | 0.05 | 0 | 0.46 | 0.87 | 0.48 | 1 | 0 | 0 | 0 | 0.4 | 0.03 |  |  | 0 | [10 empty] | 0 | Wien, NHM 51823 |  | AES | Group 16 | Fahlerz | [5 empty] | SAM 1968, vol. 2; Krause 2003, n° 6596
SAM 6597 | Spiralröllchen, klein | spiral, small | 417 | [5 empty] | Unterwölbling II | 3 | A1 |  |  |  | 0.26 | 0 | 0.42 | 0.93 | 0.72 | 1.2 | 0 | 0 | 0 | 0 | 0 |  |  | 0 | [10 empty] | 0 | Wien, NHM 51823 |  | AES | Group 16 | Fahlerz | [5 empty] | SAM 1968, vol. 2; Krause 2003, n° 6597
SAM 6598 | Spiralröllchen, klein, fragm. | spiral, small, fragm. | 417 | [5 empty] | Unterwölbling II | 3 | A1 |  |  |  | 0 | 0 | 0.78 | 0.92 | 0.72 | 0.01 | 0 | 0 | 0 | 0 | 0.001 |  |  | 0 | [10 empty] | 0 | Wien, NHM 51801 |  | AES | Group 12 | Fahlerz | [5 empty] | SAM 1968, vol. 2; Krause 2003, n° 6598
SAM 6599 | Spiralring | Spiralring | 416 | [5 empty] | Unterwölbling II | 3 | A1 |  |  |  | 0 | 0 | 1.3 | 1 | 0.81 | 0.02 | 0.037 | 0 | 0 | 0 | 0 |  |  | 0 | [10 empty] | 0 | Wien, NHM 51799 |  | AES | Group 12 | Fahlerz | [5 empty] | SAM 1968, vol. 2; Krause 2003, n° 6599
SAM 660 | dagger with 3 rivets and median rib | dagger with 3 rivets and median rib | 212 | [5 empty] | Barche di Solferino | 4 | A2a |  |  |  | 7.8 | 0 | 0.13 | 0.26 | 0.51 | 0.08 | 0.01 | 0 | 0 | 0 | 0.1 |  |  | 0 | [10 empty] | 0 | Verona, |  | AES | Group 12 | Bronze | [5 empty] | SAM 1960; Krause 2003, n° 660
SAM 6600 | Noppenring, klein | bumped ring, small | 414 | [5 empty] | Unterwölbling II | 3 | A1 |  |  |  | 2.2 | 0.03 | 0.05 | 0.84 | 0.88 | 0.2 | 0.023 | 0 | 0 | 0 | 0 |  |  | 0 | [10 empty] | 0 | Wien, NHM 51800 |  | AES | Group 13 | Bronze | [5 empty] | SAM 1968, vol. 2; Krause 2003, n° 6600
SAM 6601 | Noppenring, klein | bumped ring, small | 414 | [5 empty] | Unterwölbling II | 3 | A1 |  |  |  | 2.2 | 0.34 | 0.06 | 0.61 | 0.73 | 0.23 | 0.021 | 0 | 0 | 0 | 0.02 |  |  | 0 | [10 empty] | 0 | Wien, NHM 51800 |  | AES | Group 13 | Bronze | [5 empty] | SAM 1968, vol. 2; Krause 2003, n° 6601
SAM 6602 | Noppenring, klein | bumped ring, small | 414 | [5 empty] | Unterwölbling II | 3 | A1 |  |  |  | 1.3 | 0.002 | 0.06 | 0.48 | 0.78 | 0.19 | 0.011 | 0 | 0 | 0 | 0 |  |  | 0 | [10 empty] | 0 | Wien, NHM 51800 |  | AES | Group 13 | Bronze | [5 empty] | SAM 1968, vol. 2; Krause 2003, n° 6602
SAM 6603 | Spiraltutulus | spiral brooch | 519 | [5 empty] | Unterwölbling II | 3 | A1 |  |  |  | 7.9 | 0 | 0.002 | 0.05 | 0.03 | 0.002 | 0.0005 | 0 | 0 | 0 | 0 |  |  | 0 | [10 empty] | 0 | Wien, NHM 51819 |  | AES | Group 1 | Bronze | [5 empty] | SAM 1968, vol. 2; Krause 2003, n° 6603
SAM 6604 | Schleifennadel | knot-headed pin | 607 | [5 empty] | Unterwölbling II | 3 | A1 |  |  |  | 6.8 | 0 | 0.05 | 0.002 | 0.005 | 0.04 | 0.0005 | 0 | 0 | 0 | 0 |  |  | 0 | [10 empty] | 0 | Wien, NHM 1815 |  | AES | Group 1 | Bronze | [5 empty] | SAM 1968, vol. 2; Krause 2003, n° 6604
SAM 6605 | Spiralring, fragm. | Spiralring, fragm. | 414 | [5 empty] | Unterwölbling II | 3 | A1 |  |  |  | 10 | 0 | 0.45 | 0.13 | 0.09 | 0.13 | 0.011 | 0 | 0 | 0 | 0.02 |  |  | 0 | [10 empty] | 0 | Wien, NHM 51816 |  | AES | Group 16 | Bronze | [5 empty] | SAM 1968, vol. 2; Krause 2003, n° 6605
SAM 6606 | Noppenring, klein | bumped ring, small | 414 | [5 empty] | Unterwölbling II | 3 | A1 |  |  |  | 10 | 0 | 0.05 | 0.16 | 0.18 | 0.07 | 0.011 | 0 | 0 | 0 | 0 |  |  | 0 | [10 empty] | 0 | Wien, NHM 51816 |  | AES | Group 7 | Bronze | [5 empty] | SAM 1968, vol. 2; Krause 2003, n° 6606
SAM 6607 | Noppenring, klein | bumped ring, small | 414 | [5 empty] | Unterwölbling II | 3 | A1 |  |  |  | 15 | 0 | 0.007 | 0.002 | 0.005 | 0.05 | 0.0005 | 0 | 0 | 0 | 0.02 |  |  | 0 | [10 empty] | 0 | Wien, NHM 51820 |  | AES | Group 1 | Bronze | [5 empty] | SAM 1968, vol. 2; Krause 2003, n° 6607
SAM 6608 | Noppenring, klein | bumped ring, small | 414 | [5 empty] | Unterwölbling II | 3 | A1 |  |  |  | 0.01 | 0 | 0.99 | 0.67 | 0.55 | 0 | 0.004 | 0 | 0 | 0 | 0.001 |  |  | 0 | [10 empty] | 0 | Wien, NHM 51820 |  | AES | Group 12 | Fahlerz | [5 empty] | SAM 1968, vol. 2; Krause 2003, n° 6608
SAM 6609 | Noppenring, klein | bumped ring, small | 414 | [5 empty] | Unterwölbling II | 3 | A1 |  |  |  | 0 | 0 | 0.65 | 0.84 | 1.15 | 0 | 0.0002 | 0 | 0 | 0 | 0 |  |  | 0 | [10 empty] | 0 | Wien, NHM 51820 |  | AES | Group 12 | Fahlerz | [5 empty] | SAM 1968, vol. 2; Krause 2003, n° 6609
SAM 6610 | Kugelkopfnadel | globular head pin | 616 | [5 empty] | Unterwölbling II | 4 | A2a |  |  |  | 9.8 | 0.002 | 0.07 | 0.07 | 0.13 | 0.08 | 0.004 | 0 | 0 | 0 | 0 |  |  | 0 | [10 empty] | 0 | Wien, NHM 51780 |  | AES | Group 4 | Bronze | [5 empty] | SAM 1968, vol. 2; Krause 2003, n° 6610
SAM 6611 | Ring, offen | ring, open | 407 | [5 empty] | Unterwölbling II | 4 | A2a |  |  |  | 10 | 0.03 | 0.06 | 0.12 | 0.03 | 0.05 | 0.001 | 0 | 0 | 0 | 0.001 |  |  | 0 | [10 empty] | 0 | Wien, NHM 51779 |  | AES | Group 3 | Bronze | [5 empty] | SAM 1968, vol. 2; Krause 2003, n° 6611
SAM 6612 | Spiralring, fragm. | Spiralring, fragm. | 416 | [5 empty] | Unterwölbling II | 4 | A2a |  |  |  | 10 | 0 | 0.09 | 0.03 | 0.12 | 0.11 | 0.004 | 0 | 0 | 0 | 0.001 |  |  | 0 | [10 empty] | 0 | Wien, NHM 51781 |  | AES | Group 15 | Bronze | [5 empty] | SAM 1968, vol. 2; Krause 2003, n° 6612
SAM 6613 | Spiralring, fragm. | Spiralring, fragm. | 414 | [5 empty] | Unterwölbling II | 4 | A2a |  |  |  | 10 | 0 | 0.08 | 0.02 | 0.1 | 0.11 | 0.003 | 0 | 0 | 0 | 0.001 |  |  | 0 | [10 empty] | 0 | Wien, NHM 51781 |  | AES | Group 8 | Bronze | [5 empty] | SAM 1968, vol. 2; Krause 2003, n° 6613
SAM 6614 | Noppenring, klein | bumped ring, small | 414 | [5 empty] | Unterwölbling II | 4 | A2a |  |  |  | 10 | 0 | 0.06 | 0.02 | 0.14 | 0.13 | 0.002 | 0 | 0 | 0 | 0.001 |  |  | 0 | [10 empty] | 0 | Wien, NHM 51781 |  | AES | Group 8 | Bronze | [5 empty] | SAM 1968, vol. 2; Krause 2003, n° 6614
SAM 6621 | Perle, tonnenförmig | bead, barrel-shaped | 801 | [5 empty] | Stockerau | 4 | A2a |  |  |  | 8.6 | 0.03 | 2.5 | 2.4 | 1.1 | 0.005 | 0.13 | 0 | 0 | 0 | 0.02 |  |  | 0 | [10 empty] | 0 | Wien, NHM 13827 |  | AES | Group 12 | Bronze | [5 empty] | SAM 1968, vol. 2; Krause 2003, n° 6621
SAM 6622 | Perle, tonnenförmig | bead, barrel-shaped | 801 | [5 empty] | Stockerau | 4 | A2a |  |  |  | 7.2 | 0.03 | 2.3 | 2.4 | 0.88 | 0.005 | 0.14 | 0 | 0 | 0 | 0.02 |  |  | 0 | [10 empty] | 0 | Wien, NHM 13827 |  | AES | Group 12 | Bronze | [5 empty] | SAM 1968, vol. 2; Krause 2003, n° 6622
SAM 6623 | Perle, tonnenförmig | bead, barrel-shaped | 801 | [5 empty] | Stockerau | 4 | A2a |  |  |  | 8.5 | 0 | 2.3 | 2.4 | 1.05 | 0.005 | 0.13 | 0 | 0 | 0 | 0.001 |  |  | 0 | [10 empty] | 0 | Wien, NHM 13827 |  | AES | Group 12 | Bronze | [5 empty] | SAM 1968, vol. 2; Krause 2003, n° 6623
SAM 6624 | Armspirale, 14 Wind. | Armspiral, 14 winds | 409 | [5 empty] | Stockerau | 4 | A2a |  |  |  | 6.3 | 0 | 0.75 | 0.1 | 0.005 | 0.03 | 0 | 0 | 0 | 0 | 0.02 |  |  | 0 | [10 empty] | 0 | Wien, NHM 13830 |  | AES | Group 6 | Bronze | [5 empty] | SAM 1968, vol. 2; Krause 2003, n° 6624
SAM 6625 | Armberge | Armberge | 409 | [5 empty] | Stockerau | 4 | A2a |  |  |  | 7.7 | 0 | 0.73 | 0.07 | 0.005 | 0.37 | 0.0002 | 0 | 0 | 0 | 0.02 |  |  | 0 | [10 empty] | 0 | Wien, NHM 13829 |  | AES | Group 11 | Bronze | [5 empty] | SAM 1968, vol. 2; Krause 2003, n° 6625
SAM 6626 | Armberge | Armberge | 409 | [5 empty] | Stockerau | 4 | A2a |  |  |  | 5.7 | 0 | 0.46 | 0.04 | 0.005 | 0.23 | 0 | 0 | 0 | 0 | 0.02 |  |  | 0 | [10 empty] | 0 | Wien, NHM 13829 |  | AES | Group 11 | Bronze | [5 empty] | SAM 1968, vol. 2; Krause 2003, n° 6626
SAM 6627 | Spiralende v.Armspirale | end of a armspiral | 409 | [5 empty] | Stockerau | 4 | A2a |  |  |  | 10 | 0 | 0.01 | 0.04 | 0.005 | 0.07 | 0.0005 | 0 | 0 | 0 | 0.001 |  |  | 0 | [10 empty] | 0 | Wien, NHM |  | AES | Group 1 | Bronze | [5 empty] | SAM 1968, vol. 2; Krause 2003, n° 6627
SAM 6628 | Spirale, eng | spiral, rolled | 416 | [5 empty] | Stockerau | 4 | A2a |  |  |  | 10 | 0 | 0.34 | 0.87 | 1.1 | 0.002 | 0.047 | 0 | 0 | 0 | 0.02 |  |  | 0 | [10 empty] | 0 | Wien, NHM 13831 |  | AES | Group 12 | Bronze | [5 empty] | SAM 1968, vol. 2; Krause 2003, n° 6628
SAM 6629 | Spirale, eng | spiral, rolled | 416 | [5 empty] | Stockerau | 4 | A2a |  |  |  | 10 | 0.51 | 0.01 | 0.04 | 0.04 | 0.05 | 0.0005 | 0 | 0 | 0 | 0.02 |  |  | 0 | [10 empty] | 0 | Wien, NHM 138 |  | AES | Group 1 | Bronze | [5 empty] | SAM 1968, vol. 2; Krause 2003, n° 6629
SAM 663 | Dolch mit 5 Nietlöchern | dagger with 5 rivet holes | 212 | [5 empty] | Turin, prov. | 3 | A1 |  |  |  | 0.03 | 0.13 | 2.5 | 0.12 | 0.24 | 2.15 | 0.001 | 0 | 0 | 0.1 | 0.03 |  |  | 0 | [10 empty] | 0 | Turin |  | AES | Group 16 | Fahlerz | [5 empty] | SAM 1960; Krause 2003, n° 663; SAM 1960, fig. 663
SAM 6630 | Spiraltutulus | spiral brooch | 519 | [5 empty] | Stockerau | 4 | A2a |  |  |  | 10 | 0 | 0.12 | 0.16 | 0.31 | 0.05 | 0.01 | 0 | 0 | 0 | 0.02 |  |  | 0 | [10 empty] | 0 | Wien, NHM 13832 |  | AES | Group 12 | Bronze | [5 empty] | SAM 1968, vol. 2; Krause 2003, n° 6630
SAM 6631 | Spiraltutulus | spiral brooch | 519 | [5 empty] | Stockerau | 4 | A2a |  |  |  | 10 | 0.16 | 0.1 | 0.12 | 0.2 | 0.17 | 0.013 | 0 | 0 | 0 | 0.02 |  |  | 0 | [10 empty] | 0 | Wien, NHM 13832 |  | AES | Group 16 | Bronze | [5 empty] | SAM 1968, vol. 2; Krause 2003, n° 6631
SAM 6632 | Armspirale m.eingerollten Enden | Armspiral rolled ends | 409 | [5 empty] | Stockerau | 4 | A2a |  |  |  | 8.3 | 0 | 0.85 | 0.002 | 0.002 | 0.9 | 0 | 0 | 0 | 0 | 0.02 |  |  | 0 | [10 empty] | 0 | Wien, NHM 13828 |  | AES | Group 11 | Bronze | [5 empty] | SAM 1968, vol. 2; Krause 2003, n° 6632
SAM 6633 | Armspirale m.eingerollten Enden | Armspiral rolled ends | 409 | [5 empty] | Stockerau | 4 | A2a |  |  |  | 8.8 | 0 | 0.19 | 0.002 | 0.002 | 0.32 | 0.0005 | 0 | 0 | 0 | 0.02 |  |  | 0 | [10 empty] | 0 | Wien, NHM 13828 |  | AES | Group 11 | Bronze | [5 empty] | SAM 1968, vol. 2; Krause 2003, n° 6633
SAM 6634 | Perle, tonnenförmig | bead, barrel-shaped | 801 | [5 empty] | Stockerau | 4 | A2a |  |  |  | 4.8 | 0.12 | 1.45 | 1.25 | 0.92 | 0.01 | 0.058 | 0 | 0 | 0 | 0 |  |  | 0 | [10 empty] | 0 | Wien, NHM 13826 |  | AES | Group 12 | Bronze | [5 empty] | SAM 1968, vol. 2; Krause 2003, n° 6634
SAM 6635 | Perle, tonnenförmig | bead, barrel-shaped | 801 | [5 empty] | Stockerau | 4 | A2a |  |  |  | 9.3 | 0.1 | 2.3 | 2.1 | 0.95 | 0.01 | 0.14 | 0 | 0 | 0 | 0 |  |  | 0 | [10 empty] | 0 | Wien, NHM 13827 |  | AES | Group 12 | Bronze | [5 empty] | SAM 1968, vol. 2; Krause 2003, n° 6635
SAM 6636 | Armspirale m.eingerollten Enden | Armspiral rolled ends | 409 | [5 empty] | Maiersdorf | 4 | A2a |  |  |  | 10 | 0 | 0.92 | 0.07 | 0.01 | 0.38 | 0 | 0 | 0 | 0 | 0.02 |  |  | 0 | [10 empty] | 0 | Wien, NHM 34772 |  | AES | Group 11 | Bronze | [5 empty] | SAM 1968, vol. 2; Krause 2003, n° 6636
SAM 6637 | Spiralröllchen, klein | spiral, small | 417 | [5 empty] | Maiersdorf | 4 | A2a |  |  |  | 8.4 | 0 | 1.35 | 0.72 | 0.005 | 1.1 | 0 | 0 | 0 | 0.08 | 0.03 |  |  | 0 | [10 empty] | 0 | Wien, NHM 17744 |  | AES | Group 14 | Bronze | [5 empty] | SAM 1968, vol. 2; Krause 2003, n° 6637
SAM 6638 | Spiralröllchen | spiral | 417 | [5 empty] | Maiersdorf | 4 | A2a |  |  |  | 10 | 0 | 0.03 | 0 | 0.002 | 0.07 | 0.0002 | 0 | 0 | 0 | 0.02 |  |  | 0 | [10 empty] | 0 | Wien, NHM 13823 |  | AES | Group 1 | Bronze | [5 empty] | SAM 1968, vol. 2; Krause 2003, n° 6638
SAM 6639 | Armspirale, 5 Wind | Armspiral, 5 Wind | 409 | [5 empty] | Maiersdorf | 4 | A2a |  |  |  | 8.8 | 0 | 0.47 | 0.02 | 0.005 | 0.33 | 0.0002 | 0 | 0 | 0 | 0.02 |  |  | 0 | [10 empty] | 0 | Wien, NHM 34773 |  | AES | Group 11 | Bronze | [5 empty] | SAM 1968, vol. 2; Krause 2003, n° 6639
SAM 6640 | Armspirale, 5 Wind. | Armspiral, 5 winds | 409 | [5 empty] | Maiersdorf | 4 | A2a |  |  |  | 7.2 | 0 | 0.35 | 0.02 | 0.005 | 0.31 | 0.0002 | 0 | 0 | 0 | 0.03 |  |  | 0 | [10 empty] | 0 | Wien, NHM 13814 |  | AES | Group 11 | Bronze | [5 empty] | SAM 1968, vol. 2; Krause 2003, n° 6640
SAM 6641 | Armspirale, 5 Wind. | Armspiral, 5 winds | 409 | [5 empty] | Maiersdorf | 4 | A2a |  |  |  | 10 | 0 | 0.21 | 0.08 | 0.002 | 0.32 | 0.0005 | 0 | 0 | 0 | 0.02 |  |  | 0 | [10 empty] | 0 | Wien, NHM 13815 |  | AES | Group 11 | Bronze | [5 empty] | SAM 1968, vol. 2; Krause 2003, n° 6641
SAM 6642 | Vollgriffdolch, verz. | metal-hilted dagger, decorated | 206 | [5 empty] | Maiersdorf | 4 | A2a |  |  |  | 15 | 0 | 1.05 | 0.07 | 0.01 | 0.31 | 0 | 0 | 0 | 0 | 0.001 |  |  | 0 | [10 empty] | 0 | Wien, NHM 17741 |  | AES | Group 11 | Bronze | [5 empty] | SAM 1968, vol. 2; Krause 2003, n° 6642
SAM 6643 | spiral cylindre | spiral cylindre | 417 | [5 empty] | Lange Wand | 22 | CA |  |  |  | 0 | 0 | 0 | 0 | 0.002 | 0 | 0 | 0 | 0 | 0 | 0 |  |  | 0 | [10 empty] | 0 | Vienna, 13796 |  | AES | Group 1 | Copper | [5 empty] | SAM 1968, vol. 2; Krause 2003, n° 6643
SAM 6644 | spiral cylindre | spiral cylindre | 417 | [5 empty] | Lange Wand | 22 | CA |  |  |  | 0 | 0 | 0 | 0 | 0.005 | 0 | 0 | 0 | 0 | 0 | 0 |  |  | 0 | [10 empty] | 0 | Vienna, 13796 |  | AES | Group 1 | Copper | [5 empty] | SAM 1968, vol. 2; Krause 2003, n° 6644
SAM 665 | Dolch m. beids. Mittelgr. Griffz. abgebr. | dagger with and median rib on both sides | 201 | [5 empty] | Turin, prov. | 4 | A2a |  |  |  | 7.2 | 0.45 | 0.2 | 0.02 | 0.005 | 0.03 | 0.003 | 0 | 0 | 0 | 0.03 |  |  | 0 | [10 empty] | 0 | Turin |  | AES | Group 2 | Bronze | [5 empty] | SAM 1960; Krause 2003, n° 665; SAM 1960, fig. 665
SAM 666 | Dolch mit beidseitiger Mittelrippe | dagger with beidseitiger median rib | 201 | [5 empty] | Turin, prov. | 4 | A2a |  |  |  | 5.3 | 1.35 | 0.46 | 0.002 | 0.14 | 0.02 | 0.1 | 0 | 0.002 | 0 | 1 |  |  | 0 | [10 empty] | 0 | Turin |  | AES | Group 9 | Bronze | [5 empty] | SAM 1960; Krause 2003, n° 666; SAM 1960, fig. 666
SAM 667 | Griffzungendolch m. beids. Mittelgr. u. 2 Nietl. | grip-tongue dagger with with tongues on both of the sides and 2 rivets | 215 | [5 empty] | Turin, prov. | 4 | A2a |  |  |  | 9.5 | 2.9 | 0.15 | 0.05 | 0.09 | 0.09 | 0.02 | 0 | 0 | 0.14 | 1 |  |  | 0 | [10 empty] | 0 | Turin | Sb<0.1 | AES | Group 2 | Bronze | [5 empty] | SAM 1960; Krause 2003, n° 667; SAM 1960, fig. 667
SAM 668 | Dolch mit beidseitigem Mittelgrat | dagger with beidseitigem withtelgrat | 212 | [5 empty] | Turin, prov. | 4 | A2a |  |  |  | 8.1 | 2.3 | 0.16 | 0.05 | 0.05 | 0.04 | 0.05 | 0 | 0 | 0.015 | 1 |  |  | 0 | [10 empty] | 0 | Turin | Sb<0.1 | AES | Group 2 | Bronze | [5 empty] | SAM 1960; Krause 2003, n° 668; SAM 1960, fig. 668
SAM 669 | Dolch m. 3-4 Nietl. u. beids. Mittelgrat | dagger with 3-4 rivets and middlerib on both sides | 215 | [5 empty] | Piemont | 3 | A1 |  |  |  | 8.4 | 0.78 | 0.16 | 0.05 | 0.06 | 0.05 | 0.02 | 0 | 0 | 0.15 | 1 |  |  | 0 | [10 empty] | 0 | Turin 3120 | Sb<0.1 | AES | Group 2 | Bronze | [5 empty] | SAM 1960; Krause 2003, n° 669; SAM 1960, fig. 669
SAM 670 | Dolch mit beidseitigem Mittelgrat | dagger with and median rib on both sides | 201 | [5 empty] | Piemont | 3 | A1 |  |  |  | 11 | 0.26 | 0.03 | 0.002 | 0.03 | 0.02 | 0.005 | 0 | 0.002 | 0.05 | 0.4 |  |  | 0 | [10 empty] | 0 | Turin 3123 |  | AES | Group 1 | Bronze | [5 empty] | SAM 1960; Krause 2003, n° 670; SAM 1960, fig. 670
SAM 671 | Dolchfragment m. 3 Nietl. u. beids. Mittelg. | fragment of a dagger with 3 rivets and median rib on both sides | 212 | [5 empty] | Piemont | 3 | A1 |  |  |  | 10 | 2.9 | 0.17 | 0.002 | 0.002 | 0.002 | 0.006 | 0 | 0 | 0.005 | 0.3 |  |  | 0 | [10 empty] | 0 | Turin 3129 |  | AES | Group 2 | Bronze | [5 empty] | SAM 1960; Krause 2003, n° 671; SAM 1960, fig. 671
SAM 6714 | Armspirale, 5 Wind. | Armspiral, 5 winds | 409 | [5 empty] | Singen | 3 | A1 |  |  |  | 0.72 | 0.002 | 0.52 | 0.34 | 1.1 | 1.45 | 0.0002 | 0 | 0 | 0.07 | 0 |  |  | 0 | [10 empty] | 0 | Singen Sn 58/3:2 |  | AES | Group 16 | Fahlerz | [5 empty] | SAM 1968, vol. 2; Krause 2003, n° 6714
SAM 6715 | Dolch, kl., 3 Niete | dagger, small, 3 rivets | 212 | [5 empty] | Singen | 3 | A1 |  |  |  | 0.05 | 0.005 | 0.7 | 0.26 | 0.6 | 1.65 | 0.003 | 0 | 0 | 0.08 | 0 |  |  | 0 | [10 empty] | 0 | Singen Sn 58/1:1 |  | AES | Group 16 | Fahlerz | [5 empty] | SAM 1968, vol. 2; Krause 2003, n° 6715
SAM 6716 | Dolch, 6 Niete, atlant. Dolch | dagger, 6 rivets, atlant. dagger | 212 | [5 empty] | Singen | 3 | A1 |  |  |  | 4.7 | 0 | 2.7 | 0.23 | 0.15 | 0.06 | 0.007 | 0 | 0 | 0 | 0 |  |  | 0 | [10 empty] | 0 | Singen Sn 58/7:3 |  | AES | Group 12 | Bronze | [5 empty] | SAM 1968, vol. 2; Krause 2003, n° 6716
SAM 6720 | Randleistenbeil | flanged axe | 110 | [5 empty] | Plateau des Claparédes | 5 | A2b |  |  |  | 7.6 | 0.29 | 0.18 | 0.14 | 0.16 | 0.13 | 0.023 | 0 | 0.002 | 0 | 0.001 |  |  | 0 | [10 empty] | 0 | Cavaillon |  | AES | Group 16 | Bronze | [5 empty] | SAM 1968, vol. 2; Krause 2003, n° 6720
SAM 6724 | Randleistenbeil | flanged axe | 110 | [5 empty] | Caseneuve | 4 | A2a |  |  |  | 3.9 | 0.09 | 0.002 | 0.02 | 0.002 | 0 | 0.0002 | 0 | 0.002 | 0 | 0 |  |  | 0 | [10 empty] | 0 | Cavaillon |  | AES | Group 1 | Bronze | [5 empty] | SAM 1968, vol. 2; Krause 2003, n° 6724
SAM 674 | Dolch m. beids. Mittelrippe u. Heftkerben | dagger with median rib on both sides rib and grooved hilt | 201 | [5 empty] | Piemont | 3 | A1 |  |  |  | 9 | 1 | 0.14 | 0.1 | 0.04 | 0.03 | 0.002 | 0 | 0 | 0.1 | 0.05 |  |  | 0 | [10 empty] | 0 | Turin 3127 |  | AES | Group 6 | Bronze | [5 empty] | SAM 1960; Krause 2003, n° 674; SAM 1960, fig. 674
SAM 6981 | Randleistenbeil, Typ Möhlin ? | flanged axe, Möhlin type? | 110 | [5 empty] | Vaison-la-Romaine | 5 | A2b |  |  |  | 10 | 2.2 | 0.91 | 0.11 | 0.08 | 0.005 | 0.022 | 0 | 0.1 | 0 | 0.02 |  |  | 0 | [10 empty] | 0 | Avignon 396A |  | AES | Group 6 | Bronze | [5 empty] | SAM 1968, vol. 2; Krause 2003, n° 6981
SAM 6994 | Pfriem m.Mittelschwellung | awl bumped in the middle | 806 | [5 empty] | Drôme | 4 | A2a |  |  |  | 6 | 0 | 0.006 | 0.08 | 0.11 | 0.002 | 0.0005 | 0 | 0 | 0 | 0.02 |  |  | 0 | [10 empty] | 0 | Avignon |  | AES | Group 4 | Bronze | [5 empty] | SAM 1968, vol. 2; Krause 2003, n° 6994
SAM 6995 | Vierkantpfriem | awl with square shaft | 806 | [5 empty] | Drôme | 9 | II_Millennium |  |  |  | 6.3 | 0.79 | 0.19 | 0.43 | 0.14 | 0.29 | 0.009 | 0 | 0 | 0 | 0.001 |  |  | 0 | [10 empty] | 0 | Avignon |  | AES | Group 16 | Bronze | [5 empty] | SAM 1968, vol. 2; Krause 2003, n° 6995
SAM 7 | awl with square shaft and pointed end | awl with square shaft and pointed end | 806 | [5 empty] | Altheim | 3 | A1 |  |  |  | 12 | 0.7 | 0.36 | 0.2 | 0.07 | 0.81 | 0.001 | 0 | 0.01 | 0.01 | 0.15 |  |  | 0 | [10 empty] | 0 | Munich, 1919.601-604 |  | AES | Group 14 | Bronze | [5 empty] | SAM 1960; Krause 2003, n° 7
SAM 7046 | uncertain type of flat dagger | uncertain type of flat dagger | 212 | [5 empty] | Estavayer | 25 | CA |  |  |  | 0 | 0 | 1.55 | 0 | 0.005 | 0.02 | 0.006 | 0 | 0 | 0 | 0 |  |  | 0 | [10 empty] | 0 | Geneva, B 5247 |  | AES | Group 2 | Arsenical copper | [5 empty] | SAM 1968, vol. 2; Krause 2003, n° 7046
SAM 7047 | Dolchklinge, triang., verz. | daggerblade, triang., decorated | 212 | [5 empty] | Champs de Vex Vallais | 4 | A2a | A2b |  |  | 9.2 | 0 | 0.23 | 0.14 | 0.17 | 0.21 | 0 | 0 | 0 | 0 | 0.001 |  |  | 0 | [10 empty] | 0 | Genf B 795 |  | AES | Group 16 | Bronze | [5 empty] | SAM 1968, vol. 2; Krause 2003, n° 7047; David Elbiali 2000, card 261, ill. 3,5; Bocks 1964, 102, fig. 24, 24
SAM 7048 | Staff dagger blade type Orpund | Staff dagger blade Orpund type | 212 | [5 empty] | Les Roseaux | 3 | A1 |  |  |  | 0 | 0 | 0.15 | 0.01 | 0.005 | 0.01 | 0.0005 | 0 | 0.002 | 0 | 0.001 |  |  | 0 | [10 empty] | 0 | Geneva, 12077 |  | AES | Group 2 | Arsenical copper | [5 empty] | SAM 1968, vol. 2; Krause 2003, n° 7048
SAM 7049 | Ösenringbarren | Ösenringbarren | 702 | [5 empty] | Villeneuve | 3 | A1 | A2a |  |  | 4.6 | 0.05 | 0.04 | 0.42 | 0.35 | 0.32 | 0.0005 | 0 | 0 | 0 | 0.001 |  |  | 0 | [10 empty] | 0 | Genf 1825 |  | AES | Group 13 | Bronze | [5 empty] | SAM 1968, vol. 2; Krause 2003, n° 7049; David Elbiali 2000, card 536; Bocks 1964, fig. 24,27
SAM 7050 | Ösenringbarren | Ösenringbarren | 702 | [5 empty] | Zürich | 3 | A1 |  |  |  | 0 | 0 | 1.2 | 0.95 | 0.43 | 0.002 | 0.044 | 0 | 0 | 0 | 0.02 |  |  | 0 | [10 empty] | 0 | Genf B 5871 |  | AES | Group 12 | Fahlerz | [5 empty] | SAM 1968, vol. 2; Krause 2003, n° 7050
SAM 7051 | Flachbeil, sehr groß | flat axe, sehr big | 104 | [5 empty] | Crêts St. Laurent | 25 | CA |  |  |  | 0 | 0 | 0.88 | 0.004 | 0.01 | 0 | 0.0005 | 0 | 0 | 0 | 0.02 |  |  | 0 | [10 empty] | 0 | Genf 8636 |  | AES | Group 2 | Arsenical copper | [5 empty] | SAM 1968, vol. 2; Krause 2003, n° 7051
SAM 7052 | Randleistenbeil | flanged axe | 110 | [5 empty] | La Rade | 4 | A2a |  |  |  | 2.4 | 0 | 0.85 | 0.19 | 0.09 | 0.23 | 0 | 0 | 0 | 0 | 0 |  |  | 0 | [10 empty] | 0 | Genf B 1395 |  | AES | Group 14 | Bronze | [5 empty] | SAM 1968, vol. 2; Krause 2003, n° 7052
SAM 7053 | Randleistenbeil, Typ Möhlin | flanged axe, Möhlin type | 111 | [5 empty] | Roggwyl | 5 | A2b |  |  |  | 5.5 | 0.002 | 1.25 | 0.23 | 0.07 | 0.76 | 0.006 | 0 | 0 | 0 | 0.02 |  |  | 0 | [10 empty] | 0 | Genf B 1045 |  | AES | Group 14 | Bronze | [5 empty] | SAM 1968, vol. 2; Krause 2003, n° 7053
SAM 7055 | Randleistenbeil, Knick | flanged axe, Knick | 111 | [5 empty] | Pierres du Niton | 5 | A2b | B_C |  |  | 7.2 | 0.06 | 0.59 | 0.1 | 0.02 | 0.14 | 0.0002 | 0 | 0 | 0 | 0.02 |  |  | 0 | [10 empty] | 0 | Genf B 1396 |  | AES | Group 14 | Bronze | [5 empty] | SAM 1968, vol. 2; Krause 2003, n° 7055; David Elbiali 2000, card 34, ill. 41,7; Abels 1972, 53, ill. 26,361; Rychner et Kläntschi 1989, 173, n° 540; 1995, 29, n° 540
SAM 7057 | Spatelbeil ? | Spatelbeil ? | 111 | [5 empty] | Jonction | 5 | A2b | A2 |  |  | 7.7 | 0.002 | 0.03 | 0.08 | 0.06 | 0.04 | 0.0005 | 0 | 0.002 | 0 | 0.001 |  |  | 0 | [10 empty] | 0 | Genf B 5994 |  | AES | Group 1 | Bronze | [5 empty] | SAM 1968, vol. 2; Krause 2003, n° 7057; David Elbiali 2000, card 129, ill. 32,4; Abels 1972, 76, fig. 36,519
SAM 7058 | Stabdolchklinge | halberdblade | 210 | [5 empty] | Larco | 3 | A1 |  |  |  | 0 | 0 | 0.9 | 0.06 | 0.002 | 0.4 | 0 | 0 | 0 | 0 | 0.001 |  |  | 0 | [10 empty] | 0 | Genf 5128 |  | AES | Group 11 | Fahlerz | [5 empty] | SAM 1968, vol. 2; Krause 2003, n° 7058
SAM 7059 | Kleeblattnadel | clover-head pin | 608 | [5 empty] | St-Maurice | 3 | A1 | A2a |  |  | 10 | 0 | 0 | 0.002 | 0.002 | 0 | 0.0002 | 0 | 0 | 0 | 0 |  |  | 0 | [10 empty] | 0 | Genf M 758 |  | AES | Group 1 | Bronze | [5 empty] | SAM 1968, vol. 2; Krause 2003, n° 7059; David Elbiali 2000, card 216, ill. 60,4; Bocks 1964, 79; Spindler 1972-73, 44, fig. 22,1
SAM 7060 | Rautennadel | rhombed-headed pin | 619 | [5 empty] | Vétroz | 3 | A1 | A2a |  |  | 7.5 | 0.002 | 0 | 0.03 | 0.01 | 0.02 | 0.0005 | 0 | 0 | 0 | 0.001 |  |  | 0 | [10 empty] | 0 | Genf M 830 |  | AES | Group 1 | Bronze | [5 empty] | SAM 1968, vol. 2; Krause 2003, n° 7060; David Elbiali 2000, card 193, ill. 61,24; Bocks 1964, 102, fig. 25,32
SAM 7061 | Randleistenbeil | flanged axe | 110 | [5 empty] | Valais | 3 | A1 |  |  |  | 5.8 | 0 | 0.002 | 0.02 | 0.005 | 0.002 | 0.0002 | 0 | 0 | 0 | 0.001 |  |  | 0 | [10 empty] | 0 | Geneva, B 5652 |  | AES | Group 1 | Bronze | [5 empty] | SAM 1968, vol. 2; Krause 2003, n° 7061
SAM 7062 | Randleistenbeil, verziert | flanged axe, decorated | 110 | [5 empty] | Martigny | 5 | A2b | A2a |  |  | 7.4 | 0 | 0 | 0.02 | 0.005 | 0.002 | 0 | 0 | 0 | 0 | 0.001 |  |  | 0 | [10 empty] | 0 | Genf B 5163 |  | AES | Group 1 | Bronze | [5 empty] | SAM 1968, vol. 2; Krause 2003, n° 7062; David Elbiali 2000, card 85, ill. 60,2; fig. 9A,1; Bocks 1964, 86, fig. 24,2; Spindler 1972-73, 50, fig. 22,4
SAM 7063 | Kleeblattnadel m.Drahtring in Rolle | clover-head pin with wire hoop in circles | 608 | [5 empty] | St-Maurice | 3 | A1 | A2a |  |  | 10 | 0.1 | 0.02 | 0.09 | 0.05 | 0.03 | 0.0005 | 0 | 0 | 0 | 0.001 |  |  | 0 | [10 empty] | 0 | Genf M 757 |  | AES | Group 3 | Bronze | [5 empty] | SAM 1968, vol. 2; Krause 2003, n° 7063; David Elbiali 2000, card 216, ill. 60,5; Bocks 1964, 79; Spindler 1972-73, 44, fig. 22,3
SAM 7064 | Doppelkleeblattnadel | doubleclover-head pin | 608 | [5 empty] | Conthey | 3 | A1 | A2a |  |  | 6.9 | 0.09 | 0.27 | 0.25 | 0.19 | 0.29 | 0.007 | 0 | 0 | 0 | 0.001 |  |  | 0 | [10 empty] | 0 | Genf M 952 |  | AES | Group 16 | Bronze | [5 empty] | SAM 1968, vol. 2; Krause 2003, n° 7064; David Elbiali 2000, card 290, ill. 59,2; Bocks 1964, 82, fig. 24,14; Spindler 1972-73, 45, fig. 24,1
SAM 7065 | Löffelbeil | spooned axe | 118 | [5 empty] | Eaux Vives | 4 | A2a |  |  |  | 6.6 | 0.19 | 0.006 | 0.12 | 0.005 | 0.002 | 0.003 | 0 | 0 | 0 | 0.02 |  |  | 0 | [10 empty] | 0 | Genf B 2663 |  | AES | Group 3 | Bronze | [5 empty] | SAM 1968, vol. 2; Krause 2003, n° 7065
SAM 7066 | Löffelbeil | spooned axe | 118 | [5 empty] | Saillon | 3 | A1 | A2b |  |  | 15 | 0 | 0.007 | 0.02 | 0.02 | 0.001 | 0 | 0 | 0 | 0 | 0.001 |  |  | 0 | [10 empty] | 0 | Geneva, B 5733 |  | AES | Group 1 | Bronze | [5 empty] | SAM 1968, vol. 2; Krause 2003, n° 7066; David Elbiali 2000, card 94, ill. 29,15; Bocks 1964, 91, fig. 25,28; Abels 1972, 24, fig. 13,189
SAM 7067 | Randleistenbeil, spatelförmig | flanged axe, spatelförmig | 111 | [5 empty] | Vouvry | 5 | A2b | C |  |  | 7.4 | 0.09 | 0.55 | 0.12 | 0.48 | 0 | 0.0002 | 0 | 0 | 0 | 0.03 |  |  | 0 | [10 empty] | 0 | Genf 2517 |  | AES | Group 12 | Bronze | [5 empty] | SAM 1968, vol. 2; Krause 2003, n° 7067; David Elbiali 2000, card 69, ill. 41,17; fig. 20C,2; Bocks 1964, 103, fig. 27,44; Abels 1972, 52, ill. 25,354 Rychner et Kläntschi 1989, 174, n° 523; 1995, 28, n° 523
SAM 7068 | Randleistenbeil | flanged axe | 111 | [5 empty] | Route de la Furka | 4 | A2a | A2b |  |  | 6.8 | 0.03 | 0.51 | 0.34 | 0.46 | 0.29 | 0.007 | 0 | 0 | 0 | 0.001 |  |  | 0 | [10 empty] | 0 | Genf B 3438 |  | AES | Group 16 | Bronze | [5 empty] | SAM 1968, vol. 2; Krause 2003, n° 7068; David Elbiali 2000, card 115, ill. 35,7; Bocks 1964, 82, fig. 25,34; Abels 1972, 39, fig. 20,289
SAM 7069 | Löffelbeil | spooned axe | 118 | [5 empty] | Conthey | 4 | A2a | A2a |  |  | 10 | 0 | 0.002 | 0.14 | 0.6 | 0.48 | 0.011 | 0 | 0 | 0 | 0.001 |  |  | 0 | [10 empty] | 0 | Genf 5802 |  | AES | Group 13 | Bronze | [5 empty] | SAM 1968, vol. 2; Krause 2003, n° 7069; David Elbiali 2000, card 290, ill. 26,2; Abels 1972, 21, fig. 12,174
SAM 7070 | Nietdolch, 3 Niete | dagger, 3 rivets | 212 | [5 empty] | Eaux Vives | 4 | A2a |  |  |  | 0 | 0.002 | 1.2 | 0.06 | 0.09 | 0.13 | 0.016 | 0.0003 | 0 | 0 | 0.03 |  |  | 0 | [10 empty] | 0 | Genf B 1129 |  | AES | Group 11 | Fahlerz | [5 empty] | SAM 1968, vol. 2; Krause 2003, n° 7070
SAM 7071 | Dolchklinge, gerieft | daggerblade, serrated | 212 | [5 empty] | Pont de la Morge | 5 | A2b | A2b |  |  | 7.6 | 0.03 | 0.95 | 0.06 | 0.005 | 0.08 | 0 | 0 | 0 | 0.04 | 0.02 |  |  | 0 | [10 empty] | 0 | Genf B 2667 |  | AES | Group 2 | Bronze | [5 empty] | SAM 1968, vol. 2; Krause 2003, n° 7071; David Elbiali 2000, card 105, ill. 5,3; Bocks 1964, 100, fig. 25,4; SAM 1968, fig. 42; Gallay 1971, 137, fig. 9,c
SAM 7073 | Flachbeil | flat axe | 110 | [5 empty] | Fully | 4 | A2a |  |  |  | 0.01 | 0 | 0.72 | 0.11 | 0.16 | 0.1 | 0 | 0 | 0 | 0 | 0.001 |  |  | 0 | [10 empty] | 0 | Geneva, B5730 |  | AES | Group 16 | Fahlerz | [5 empty] | SAM 1968, vol. 2; Krause 2003, n° 7073
SAM 7080 | ring | ring | 702 | [5 empty] | Environs II | 3 | A1 | A1 |  |  | 0 | 0 | 1.35 | 1.4 | 0.9 | 0.001 | 0.077 | 0 | 0 | 0 | 0.02 |  |  | 0 | [10 empty] | 0 | Geneva, M 61 |  | AES | Group 12 | Fahlerz | [5 empty] | SAM 1968, vol. 2; Krause 2003, n° 7080; David Elbiali 2000, card 187, fig.1; Bocks 1964, 96, fig. 22,38-45
SAM 7081 | ring | ring | 702 | [5 empty] | Guntenschlucht | 3 | A1 | A1 |  |  | 0 | 0 | 1.65 | 1.3 | 1.05 | 0.001 | 0.17 | 0 | 0 | 0 | 0.02 |  |  | 0 | [10 empty] | 0 | Geneva, M 62 |  | AES | Group 12 | Fahlerz | [5 empty] | SAM 1968, vol. 2; Krause 2003, n° 7081; David Elbiali 2000, card 187, fig.1; Bocks 1964, 96, fig. 22,38-45
SAM 7082 | ring | ring | 702 | [5 empty] | Guntenschlucht | 3 | A1 | A1 |  |  | 0 | 0 | 0.02 | 0.002 | 0.002 | 0.08 | 0.0002 | 0 | 0 | 0 | 0.02 |  |  | 0 | [10 empty] | 0 | Geneva, M 63 |  | AES | Group 1 | Copper | [5 empty] | SAM 1968, vol. 2; Krause 2003, n° 7082; David Elbiali 2000, card 187, fig.1; Bocks 1964, 96, fig. 22,38-45
SAM 7083 | ring | ring | 702 | [5 empty] | Guntenschlucht | 3 | A1 | A1 |  |  | 0 | 0 | 1 | 1.5 | 0.67 | 0.001 | 0.12 | 0 | 0 | 0 | 0.001 |  |  | 0 | [10 empty] | 0 | Geneva, M 68 |  | AES | Group 12 | Fahlerz | [5 empty] | SAM 1968, vol. 2; Krause 2003, n° 7083; David Elbiali 2000, card 187, fig.1; Bocks 1964, 96, fig. 22,38-45
SAM 7084 | Nietdolch, 2 Niete | dagger, 2 rivets | 212 | [5 empty] | Pont de la Morge | 3 | A1 | A1 |  |  | 7.6 | 0 | 0.39 | 0.29 | 0.35 | 0.75 | 0.0002 | 0 | 0 | 0 | 0.001 |  |  | 0 | [10 empty] | 0 | Genf B 3341 |  | AES | Group 16 | Bronze | [5 empty] | SAM 1968, vol. 2; Krause 2003, n° 7084; David Elbiali 2000, card 105, ill. 1,15; Bocks 1964, 100, fig. 25,2
SAM 7085 | Randleistenbeil | flanged axe | 111 | [5 empty] | Annecy | 4 | A2a |  |  |  | 3 | 0.07 | 0.004 | 0.008 | 0.002 | 0 | 0.0002 | 0 | 0.05 | 0 | 0.02 |  |  | 0 | [10 empty] | 0 | Genf B 1445 |  | AES | Group 1 | Bronze | [5 empty] | SAM 1968, vol. 2; Krause 2003, n° 7085
SAM 7101 | Randleistenbeil, spatelförmig | flanged axe, spatelförmig | 111 | [5 empty] | Collonges | 5 | A2b |  |  |  | 7.3 | 0 | 0.83 | 0.18 | 0.2 | 0.44 | 0.0002 | 0 | 0 | 0 | 0.02 |  |  | 0 | [10 empty] | 0 | Genf B 5327 |  | AES | Group 16 | Bronze | [5 empty] | SAM 1968, vol. 2; Krause 2003, n° 7101
SAM 7102 | Randleistenbeil | flanged axe | 110 | [5 empty] | Jonction | 4 | A2a |  |  |  | 2.4 | 0 | 0 | 0 | 0.002 | 0 | 0.0005 | 0 | 0.002 | 0 | 0.001 |  |  | 0 | [10 empty] | 0 | Genf B 5995 |  | AES | Group 1 | Bronze | [5 empty] | SAM 1968, vol. 2; Krause 2003, n° 7102
SAM 7103 | Randleistenbeil | flanged axe | 111 | [5 empty] | Luzern | 4 | A2a |  |  |  | 1.8 | 0.002 | 0.04 | 0.07 | 0.06 | 0.07 | 0 | 0 | 0 | 0 | 0.001 |  |  | 0 | [10 empty] | 0 | Genf B 5205 |  | AES | Group 1 | Bronze | [5 empty] | SAM 1968, vol. 2; Krause 2003, n° 7103
SAM 7104 | Nietdolch, 2 Niete (description by Ottaway: flat dagger with round hafting plateplate) | flat dagger with round hafting plateplate, 2 rivets | 212 | [5 empty] | Gerolfingen | 3 | A1 | A2b |  |  | 4.1 | 0 | 0.32 | 0.26 | 0.27 | 2 | 0 | 0 | 0 | 0 | 0 |  |  | 0 | [10 empty] | 0 | Geneva, B 727 |  | AES | Group 16 | Bronze | [5 empty] | SAM 1968, vol. 2; Krause 2003, n° 7104; David Elbiali 2000, card 408; ill. 5,6; Hafner 1995, 237, fig. 17,4
SAM 7105 | blade of dagger, 4 rivets | blade of dagger, 4 rivets | 212 | [5 empty] | Hauterive | 3 | A1 | A2b |  |  | 8.7 | 0.002 | 0.95 | 0.32 | 0.32 | 0.39 | 0.0002 | 0 | 0 | 0 | 0 |  |  | 0 | [10 empty] | 0 | Geneva, B 2685 |  | AES | Group 16 | Bronze | [5 empty] | SAM 1968, vol. 2; Krause 2003, n° 7105; David Elbiali 2000, card 41; ill. 5,16; Hafner 1995, 238, fig. 23,9
SAM 7106 | Randleistenbeil | flanged axe | 110 | [5 empty] | Vingelz | 4 | A2a |  |  |  | 2.2 | 0.72 | 0.02 | 0.12 | 0.25 | 0.02 | 0.0005 | 0 | 0 | 0 | 0 |  |  | 0 | [10 empty] | 0 | Genf 13256 |  | AES | Group 7 | Bronze | [5 empty] | SAM 1968, vol. 2; Krause 2003, n° 7106
SAM 7107 | Randleistenbeil | flanged axe | 110 | [5 empty] | Corsier-Port | 3 | A1 |  |  |  | 0.22 | 0 | 0.23 | 0.77 | 0.38 | 1.2 | 0 | 0 | 0 | 0.04 | 0.02 |  |  | 0 | [10 empty] | 0 | Geneva, 4790 |  | AES | Group 16 | Fahlerz | [5 empty] | SAM 1968, vol. 2; Krause 2003, n° 7107
SAM 7108 | Kerbdolch | grooved dagger | 216 | [5 empty] | St. Blaise | 25 | CA |  |  |  | 0 | 0 | 0.54 | 0.005 | 0.005 | 0.008 | 0 | 0 | 0 | 0 | 0 |  |  | 0 | [10 empty] | 0 | Genf B4207 |  | AES | Group 2 | Arsenical copper | [5 empty] | SAM 1968, vol. 2; Krause 2003, n° 7108
SAM 7122 | Löffelbeil | spooned axe | 118 | [5 empty] | Geneva | 4 | A2a |  |  |  | 6.1 | 0.03 | 0.01 | 0.04 | 0.02 | 0.01 | 0 | 0 | 0 | 0 | 0.001 |  |  | 0 | [10 empty] | 0 | Genf B 5340 |  | AES | Group 1 | Bronze | [5 empty] | SAM 1968, vol. 2; Krause 2003, n° 7122
SAM 7123 | Axe Le Roseoux B | Axe Le Roseoux B | 110 | [5 empty] | Eaux Vives | 5 | A2b | A2 |  |  | 6.1 | 0.98 | 0.002 | 0.68 | 0.13 | 0.01 | 0.01 | 0 | 0 | 0 | 0 |  |  | 0 | [10 empty] | 0 | Genf 2108 |  | AES | Group 7 | Bronze | [5 empty] | SAM 1968, vol. 2; Krause 2003, n° 7123; David Elbiali 2000, card 124, ill.32,19; Abels 1972, 76, fig. 36,520
SAM 7124 | Randleistenbeil | flanged axe | 111 | [5 empty] | Maison Bersier | 4 | A2a | A2a |  |  | 7.3 | 0.002 | 0.25 | 0.13 | 0.26 | 0.06 | 0.008 | 0 | 0 | 0 | 0 |  |  | 0 | [10 empty] | 0 | Fribourg 3588 |  | AES | Group 12 | Bronze | [5 empty] | SAM 1968, vol. 2; Krause 2003, n° 7124; David Elbiali 2000, card 200, ill.25,7, fig 14C, 2; Abels 1972, 18, fig. 11,165; 57C,1
SAM 7125 | Nietdolch, 3 Niete | dagger, 3 rivets | 212 | [5 empty] | Maison Bersier | 5 | A2b | A2a |  |  | 6.6 | 0 | 0.05 | 0.13 | 0.11 | 0.05 | 0.0005 | 0 | 0 | 0 | 0 |  |  | 0 | [10 empty] | 0 | Fribourg 3589 |  | AES | Group 7 | Bronze | [5 empty] | SAM 1968, vol. 2; Krause 2003, n° 7125; David Elbiali 2000, card 200, ill. 1,7, fig 14C,1; SAM 2 1968, fig. 42; Abels 1972, 18, fig. 57C,2
SAM 7126 | Randleistenbeil | flanged axe | 110 | [5 empty] | La Bibera | 4 | A2a |  |  |  | 3.6 | 0 | 0 | 0 | 0.002 | 0 | 0.0002 | 0 | 0 | 0 | 0 |  |  | 0 | [10 empty] | 0 | Fribourg 1275 |  | AES | Group 1 | Bronze | [5 empty] | SAM 1968, vol. 2; Krause 2003, n° 7126
SAM 7128 | Vollgriffdolch, Griff | metal-hilted dagger, handle | 204 | [5 empty] | Montagny-les-Monts | 3 | A1 | A2a |  |  | 10 | 0 | 0 | 0.008 | 0.01 | 0 | 0.0002 | 0 | 0.002 | 0 | 0.001 |  |  | 0 | [10 empty] | 0 | Fribourg 3598 |  | AES | Group 1 | Bronze | [5 empty] | SAM 1968, vol. 2; Krause 2003, n° 7128; David Elbiali 2000, card 212 ill. 6,21; Vogt 1948, 60, fig. 3,1; Courtois 1960, 62, fig. 14,1; SAM 1968, fig. 42
SAM 7129 | Vollgriffdolch, Klinge | metal-hilted dagger, blade | 206 | [5 empty] | Montagny-les-Monts | 3 | A1 | A2a |  |  | 10 | 0 | 0 | 0.006 | 0.002 | 0 | 0.0002 | 0 | 0.002 | 0 | 0 |  |  | 0 | [10 empty] | 0 | Fribourg 3598 |  | AES | Group 1 | Bronze | [5 empty] | SAM 1968, vol. 2; Krause 2003, n° 7129; David Elbiali 2000, card 212 ill. 6,21; Vogt 1948, 60, fig. 3,1; Courtois 1960, 62, fig. 14,1; SAM 1968, fig. 43
SAM 7130 | Schleifennadel, zypr. | knot-headed pin, Cyprus type. | 607 | [5 empty] | Montagny-les-Monts | 3 | A1 | A2a |  |  | 5 | 0.1 | 0.43 | 0.26 | 0.23 | 0.07 | 0.008 | 0 | 0 | 0 | 0.02 |  |  | 0 | [10 empty] | 0 | Fribourg 3597 |  | AES | Group 12 | Bronze | [5 empty] | SAM 1968, vol. 2; Krause 2003, n° 7130; David Elbiali 2000, card 274, ill. 65, 26; fig. 14B,2; Vogt 1948, 60, fig. 3,3; Courtois 1960, 62, fig. 14,2; SAM 1968 fig. 42
SAM 7131 | Randleistenbeil | flanged axe | 110 | [5 empty] | Alterswil | 4 | A2a |  |  |  | 5.4 | 0 | 0.002 | 0.03 | 0.01 | 0.002 | 0.0002 | 0 | 0 | 0 | 0.02 |  |  | 0 | [10 empty] | 0 | Fribourg 1951 |  | AES | Group 1 | Bronze | [5 empty] | SAM 1968, vol. 2; Krause 2003, n° 7131; de Marinis 1998, fig. 148b
SAM 7133 | Gabelnadel m.durchb. Kegelkopf | forked pin, pierced. Cone-head | 628 | [5 empty] | La Pianta | 4 | A2a | A2b |  |  | 8 | 0.002 | 0.4 | 0.22 | 0.43 | 0.31 | 0 | 0 | 0 | 0 | 0 |  |  | 0 | [10 empty] | 0 | Fribourg 1253 |  | AES | Group 16 | Bronze | [5 empty] | SAM 1968, vol. 2; Krause 2003, n° 7133; David Elbiali 2000, card 173, ill. 67,15; Hafner 1995, 240, fig. 31,1
SAM 7134 | Rollennadel | roll-headed pin | 610 | [5 empty] | Le Bugnon | 3 | A1 | A2a |  |  | 10 | 0.002 | 0.008 | 0.04 | 0.04 | 0.03 | 0.0005 | 0 | 0 | 0 | 0 |  |  | 0 | [10 empty] | 0 | Fribourg 1749 |  | AES | Group 1 | Bronze | [5 empty] | SAM 1968, vol. 2; Krause 2003, n° 7134; David Elbiali 2000, card 238. ill. 63,2, fig. 14A, 3; Gallay 1971, 136, fig. 1, c; Abels 1972, fig. 57B,4
SAM 7135 | Rollennadel | roll-headed pin | 610 | [5 empty] | Le Bugnon | 3 | A1 | A2a |  |  | 10 | 0.002 | 0.02 | 0.09 | 0.12 | 0.06 | 0.001 | 0 | 0 | 0 | 0.02 |  |  | 0 | [10 empty] | 0 | Fribourg 1750 |  | AES | Group 7 | Bronze | [5 empty] | SAM 1968, vol. 2; Krause 2003, n° 7135; David Elbiali 2000, card 238. ill. 63,1, fig. 14A, 2; Gallay 1971, 136, fig. 1, f; Abels 1972, fig. 57B, 6
SAM 7136 | Rautennadel | rhombed-headed pin | 619 | [5 empty] | Le Bugnon | 3 | A1 | A2a |  |  | 7.4 | 0 | 0.004 | 0.04 | 0.02 | 0.002 | 0.0002 | 0 | 0 | 0 | 0.001 |  |  | 0 | [10 empty] | 0 | Fribourg 1751 |  | AES | Group 1 | Bronze | [5 empty] | SAM 1968, vol. 2; Krause 2003, n° 7136; David Elbiali 2000, card 238. ill. 61,23, fig. 14A,4; Gallay 1971, 136, fig. 1, d; Abels 1972, fig. 57B,3
SAM 7137 | Nietdolch, 3 Niete | dagger, 3 rivets | 212 | [5 empty] | Le Bugnon | 3 | A1 | A2a |  |  | 10 | 0 | 0.05 | 0.27 | 0.14 | 0.15 | 0.014 | 0 | 0 | 0 | 0.001 |  |  | 0 | [10 empty] | 0 | Fribourg 1746 |  | AES | Group 13 | Bronze | [5 empty] | SAM 1968, vol. 2; Krause 2003, n° 7137; David Elbiali 2000, card 238. ill. 1,8, fig. 14A, 5; Gallay 1971, 136, fig. 1, e; Abels 1972, fig. 57B, 2
SAM 7138 | Nietdolch, 3 Niete | dagger, 3 rivets | 212 | [5 empty] | Le Bugnon | 3 | A1 | A2a |  |  | 9.5 | 0 | 0.12 | 0.06 | 0.16 | 0.05 | 0.0002 | 0 | 0 | 0 | 0.001 |  |  | 0 | [10 empty] | 0 | Fribourg 1754 |  | AES | Group 9 | Bronze | [5 empty] | SAM 1968, vol. 2; Krause 2003, n° 7138; David Elbiali 2000, card 508, ill. 5,20, fig. 21C,2; Gallay 1976, 136, fig. 1,a
SAM 7139 | Rollennadel | roll-headed pin | 610 | [5 empty] | Le Bugnon | 3 | A1 | A2 |  |  | 6.4 | 0 | 0.14 | 0.23 | 0.36 | 0.26 | 0 | 0 | 0 | 0 | 0.02 |  |  | 0 | [10 empty] | 0 | Fribourg 1753 |  | AES | Group 16 | Bronze | [5 empty] | SAM 1968, vol. 2; Krause 2003, n° 7139; David Elbiali 2000, card 508, fig. 21C,2; Gallay 1976, 136, fig. 1,b
SAM 7140 | Löffelbeil | spooned axe | 114 | [5 empty] | Le Jordil | 4 | A2a | A2b |  |  | 10 | 0 | 0.21 | 0.07 | 0.13 | 0.12 | 0 | 0 | 0 | 0 | 0.02 |  |  | 0 | [10 empty] | 0 | Fribourg 1742 |  | AES | Group 15 | Bronze | [5 empty] | SAM 1968, vol. 2; Krause 2003, n° 7140; David Elbiali 2000, card 118, ill. 50,2; fig. 22A,1; Gallay 1971, 136, fig. 3,g; Abels 1972, 50, fig. 62A,2
SAM 7141 | Nietdolch, 4 Niete, gerippt | dagger, 4 rivets, gerippt | 212 | [5 empty] | Le Jordil | 5 | A2b | A2b |  |  | 7.5 | 0.002 | 0.87 | 0.78 | 0.61 | 0.17 | 0.022 | 0 | 0 | 0 | 0 |  |  | 0 | [10 empty] | 0 | Fribourg 1738 |  | AES | Group 16 | Bronze | [5 empty] | SAM 1968, vol. 2; Krause 2003, n° 7141; David Elbiali 2000, card 118, ill. 5,2; fig. 22A,3; SAM 1968, fig.43; Gallay 1971, 136, fig. 3,j; Abels 1972, fig. 62A,3
SAM 7142 | Nietdolch, 4 Niete, gerieft | dagger, 4 rivets, serrated | 212 | [5 empty] | Le Jordil | 5 | A2b | A2b |  |  | 9 | 0 | 0.28 | 0.41 | 0.43 | 0.34 | 0 | 0 | 0 | 0 | 0.02 |  |  | 0 | [10 empty] | 0 | Fribourg 1740 |  | AES | Group 16 | Bronze | [5 empty] | SAM 1968, vol. 2; Krause 2003, n° 7142; David Elbiali 2000, card 118, ill. 5,7; fig. 22A,6; Gallay 1971, 136, fig. 3,i; Abels 1972, fig. 62A,5
SAM 7143 | Nietdolch, 4 Niete, gerieft | dagger, 4 rivets, serrated | 212 | [5 empty] | Le Jordil | 5 | A2b | A2b |  |  | 10 | 0.002 | 0.46 | 0.19 | 0.08 | 0.35 | 0 | 0 | 0 | 0 | 0 |  |  | 0 | [10 empty] | 0 | Fribourg 1739 |  | AES | Group 14 | Bronze | [5 empty] | SAM 1968, vol. 2; Krause 2003, n° 7143; David Elbiali 2000, card 118, ill. 5,4; fig. 22A,4; Gallay 1971, 136, fig. 3,l; Abels 1972, fig. 62A,4
SAM 7144 | Randleistenbeil, Typ Langquaid | flanged axe, Langquaid type | 111 | [5 empty] | Villa Cailler | 4 | A2a | A2b |  |  | 8.1 | 0.16 | 0.46 | 0.82 | 0.32 | 0.36 | 0.01 | 0 | 0 | 0 | 0.001 |  |  | 0 | [10 empty] | 0 | Fribourg 1722 |  | AES | Group 16 | Bronze | [5 empty] | SAM 1968, vol. 2; Krause 2003, n° 7144; David Elbiali 2000, card 113, ill 35,5, fig. 20D,1; SAM 1968, fig. 43; Gallay 1971, 135, fig. 2,h; Abels 1972, 38, fig. 19,274
SAM 7145 | Löffelbeil | spooned axe | 118 | [5 empty] | Villa Cailler | 4 | A2a | A2b |  |  | 10 | 0 | 0.01 | 0.59 | 0.08 | 0.02 | 0.0005 | 0 | 0 | 0 | 0.02 |  |  | 0 | [10 empty] | 0 | Fribourg 1723 |  | AES | Group 3 | Bronze | [5 empty] | SAM 1968, vol. 2; Krause 2003, n° 7145; David Elbiali 2000, card 133. ill.40,4, fig. 20E,1; Gallay 1971, 135, fig. 2,a; Abels 1972, 50, fig. 25,341, 57B,1
SAM 7146 | Nietdolch, 3 Niete | dagger, 3 rivets | 212 | [5 empty] | Villa Cailler | 4 | A2a | A2b |  |  | 10 | 0.33 | 0.1 | 0.13 | 0.24 | 0.16 | 0.002 | 0 | 0 | 0 | 0 |  |  | 0 | [10 empty] | 0 | Fribourg 1724 |  | AES | Group 16 | Bronze | [5 empty] | SAM 1968, vol. 2; Krause 2003, n° 7146; David Elbiali 2000, card 133. ill. 3,6, fig. 20E,3; Gallay 1971, 135, fig. 2,b; Abels 1972, fig. 61B, 2
SAM 7147 | Randleistenbeil | flanged axe | 118 | [5 empty] | Le Bugnon | 4 | A2a | A2a |  |  | 10 | 0 | 0.002 | 0.008 | 0.01 | 0 | 0.0002 | 0 | 0 | 0 | 0.001 |  |  | 0 | [10 empty] | 0 | Fribourg 1725 (1745?) |  | AES | Group 1 | Bronze | [5 empty] | SAM 1968, vol. 2; Krause 2003, n° 7147; David Elbiali 2000, card 238, ill. 25,6; fig. 14A,6; SAM 1968, fig. 43; Gallay 1971, 136, fig. 1,i; Abels 1972, 18, fig. 11,164; 57B,1
SAM 7148 | Nietdolch, 6 Niete | dagger, 6 rivets | 212 | [5 empty] | Villa Cailler | 4 | A2a | A2b |  |  | 10 | 0 | 0.25 | 0.63 | 1.2 | 0.15 | 0.019 | 0 | 0 | 0 | 0 |  |  | 0 | [10 empty] | 0 | Fribourg 1726 |  | AES | Group 16 | Bronze | [5 empty] | SAM 1968, vol. 2; Krause 2003, n° 7148; David Elbiali 2000, card 113, ill 4,6, fig. 20D,2; SAM 1968, fig. 43; Shauer 1971, 18, fig. 1,6; Gallay 1971, 135, fig. 2,k; Abels 1972, fig. 62B,6
SAM 7149 | Kegelkopfnadel, durchbohrt | cone-head pin, pierced | 628 | [5 empty] | Villa Cailler | 4 | A2a | A2b |  |  | 9.9 | 0 | 0.03 | 0.07 | 0.06 | 0.002 | 0.0005 | 0 | 0 | 0 | 0.001 |  |  | 0 | [10 empty] | 0 | Fribourg 1729 |  | AES | Group 1 | Bronze | [5 empty] | SAM 1968, vol. 2; Krause 2003, n° 7149; David Elbiali 2000, card 113, ill 67,9, fig. 20D,3; SAM 1968, fig. 43; Gallay 1971, 135, fig. 2,j; Abels 1972, fig. 62B,2
SAM 7150 | Kegelkopfnadel, durchbohrt, verz. | cone-head pin, pierced, decorated | 628 | [5 empty] | Villa Cailler | 4 | A2a | A2b |  |  | 10 | 0.002 | 0.04 | 0.86 | 0.05 | 0.01 | 0.011 | 0 | 0 | 0 | 0.02 |  |  | 0 | [10 empty] | 0 | Fribourg 1728 |  | AES | Group 3 | Bronze | [5 empty] | SAM 1968, vol. 2; Krause 2003, n° 7150; David Elbiali 2000, card 113, ill 67,12, fig. 20D,4; Gallay 1971, 135, fig. 2,i; Abels 1972, 38, fig. 62B,1
SAM 7151 | Randleistenbeil | flanged axe | 111 | [5 empty] | Bulle | 4 | A2a | B1 |  |  | 3.8 | 0.02 | 1.5 | 1.05 | 0.44 | 0.3 | 0.035 | 0 | 0 | 0 | 0.001 |  |  | 0 | [10 empty] | 0 | Freiburg, 1241 |  | AES | Group 16 | Bronze | [5 empty] | SAM 1968, vol. 2; Krause 2003, n° 7151; David Elbiali 2000, card 114, ill. 36,3; Abels 1972, 38, fig. 19,275
SAM 7152 | Ösenhalsring | Ösenhalsring | 403 | [5 empty] | Le Bugnon | 3 | A1 |  |  |  | 6.2 | 0.18 | 0.55 | 0.3 | 0.3 | 0.3 | 0.012 | 0 | 0 | 0 | 0.02 |  |  | 0 | [10 empty] | 0 | Fribourg 3594 |  | AES | Group 16 | Bronze | [5 empty] | SAM 1968, vol. 2; Krause 2003, n° 7152
SAM 7153 | Ösenhalsring | Ösenhalsring | 403 | [5 empty] | Le Bugnon | 3 | A1 |  |  |  | 6.6 | 0.13 | 0.52 | 0.25 | 0.31 | 0.33 | 0.011 | 0 | 0 | 0 | 0 |  |  | 0 | [10 empty] | 0 | Fribourg 3594 |  | AES | Group 16 | Bronze | [5 empty] | SAM 1968, vol. 2; Krause 2003, n° 7153
SAM 7154 | Ösenhalsring | Ösenhalsring | 403 | [5 empty] | Le Bugnon | 3 | A1 |  |  |  | 5.8 | 0.15 | 0.54 | 0.31 | 0.31 | 0.34 | 0.011 | 0 | 0 | 0 | 0.001 |  |  | 0 | [10 empty] | 0 | Fribourg 3594 |  | AES | Group 16 | Bronze | [5 empty] | SAM 1968, vol. 2; Krause 2003, n° 7154
SAM 7155 | Randleistenbeil | flanged axe | 110 | [5 empty] | Onnens | 5 | A2b | A2 |  |  | 8.3 | 0 | 0.06 | 0.14 | 0.09 | 0.06 | 0.001 | 0 | 0 | 0 | 0.02 |  |  | 0 | [10 empty] | 0 | Fribourg 1247 |  | AES | Group 3 | Bronze | [5 empty] | SAM 1968, vol. 2; Krause 2003, n° 7155; David Elbiali 2000, card 53. ill. 31,8; Abels 1972, 75, fig. 35,503; Hafner 1995, 239, fig. 28,3
SAM 7156 | Nietdolch, 4 Niete, gerieft | dagger, 4 rivets, serrated | 212 | [5 empty] | Chateau | 4 | A2a | A2a |  |  | 10 | 0 | 0.02 | 0.05 | 0.14 | 0.002 | 0.0002 | 0 | 0 | 0 | 0.02 |  |  | 0 | [10 empty] | 0 | Fribourg 1730 |  | AES | Group 4 | Bronze | [5 empty] | SAM 1968, vol. 2; Krause 2003, n° 7156; David Elbiali 2000, card 265. ill. 63,7, fig. 14E, 1; SAM 2 1968 fig.43; Schwab 1982, 22, fig. p. 23
SAM 7157 | Nadel | pin | 602 | [5 empty] | Chateau | 4 | A2a | A2a |  |  | 6.4 | 0 | 0.002 | 0.008 | 0.002 | 0 | 0.0002 | 0 | 0.002 | 0 | 0.001 |  |  | 0 | [10 empty] | 0 | Fribourg 1731 |  | AES | Group 1 | Bronze | [5 empty] | SAM 1968, vol. 2; Krause 2003, n° 7157; David Elbiali 2000, card 265. ill. 1,14, fig. 14E, 3; SAM 2 1968 fig.43; Schwab 1982b, 22, fig. p. 24
SAM 7158 | Rautennadel, verz. | rhombed-headed pin, decorated | 619 | [5 empty] | Chateau | 4 | A2a | A2b |  |  | 5.8 | 0 | 0 | 0.03 | 0.005 | 0.02 | 0.0005 | 0 | 0 | 0 | 0.001 |  |  | 0 | [10 empty] | 0 | Fribourg 1732 |  | AES | Group 1 | Bronze | [5 empty] | SAM 1968, vol. 2; Krause 2003, n° 7158; David Elbiali 2000, card 265. ill. 61,21, fig. 14E, 2; Schwab 1982b, 22, fig. p. 23
SAM 7159 | Rautennadel, verz. | rhombed-headed pin, decorated | 619 | [5 empty] | Chateau | 4 | A2a | A2a |  |  | 6.6 | 0.002 | 0.01 | 0.06 | 0.03 | 0.34 | 0.0005 | 0 | 0 | 0 | 0 |  |  | 0 | [10 empty] | 0 | Fribourg 1735 |  | AES | Group 5 | Bronze | [5 empty] | SAM 1968, vol. 2; Krause 2003, n° 7159; David Elbiali 2000, card 266. ill. 61,20, fig. 14D, 1; Bill 1793, 97, fig. 49,19; Schwab 1982, 22 fig. p. 23
SAM 7160 | Vollgriffdolch, Griff | metal-hilted dagger, handle | 204 | [5 empty] | Brigue | 3 | A1 | A2 |  |  | 5.3 | 0 | 0 | 0 | 0.005 | 0.01 | 0 | 0 | 0 | 0 | 0.02 |  |  | 0 | [10 empty] | 0 | Fribourg 1759 |  | AES | Group 1 | Bronze | [5 empty] | SAM 1968, vol. 2; Krause 2003, n° 7160; David Elbiali 2000, card 296; ill. 6,15; Bocks 1964, 78, fig. 25,50; SAM 1968, fig. 43
SAM 7161 | Vollgriffdolch, Klinge | metal-hilted dagger, blade | 206 | [5 empty] | Brigue | 3 | A1 | A2a |  |  | 10 | 0 | 0.002 | 0 | 0.002 | 0.002 | 0.0002 | 0 | 0.002 | 0 | 0 |  |  | 0 | [10 empty] | 0 | Fribourg 1754 (1759) |  | AES | Group 1 | Bronze | [5 empty] | SAM 1968, vol. 2; Krause 2003, n° 7161; David Elbiali 2000, card 296; ill. 6,15; Bocks 1964, 78, fig. 25,50; SAM 1968, fig. 43
SAM 7162 | Löffelbeil | spooned axe | 118 | [5 empty] | Le Jordil | 3 | A1 | A2b |  |  | 7.1 | 0.002 | 0.13 | 0.2 | 0.24 | 0.27 | 0.003 | 0 | 0 | 0 | 0.001 |  |  | 0 | [10 empty] | 0 | Freiburg, 1741 |  | AES | Group 16 | Bronze | [5 empty] | SAM 1968, vol. 2; Krause 2003, n° 7162; David Elbiali 2000, card 118, ill. 40,2; fig. 22A,2; SAM 1968, fig.43; Gallay 1971, 136, fig. 3,m; Abels 1972, 50, fig. 25,345; 62A,1
SAM 7163 | Löffelbeil | spooned axe | 118 | [5 empty] | Hubel | 3 | A1 | A2a |  |  | 9.5 | 0.002 | 0.03 | 0.08 | 0.08 | 0.02 | 0.001 | 0 | 0 | 0 | 0 |  |  | 0 | [10 empty] | 0 | Freiburg, 5791 |  | AES | Group 1 | Bronze | [5 empty] | SAM 1968, vol. 2; Krause 2003, n° 7163; David Elbiali 2000, card 182, ill. 25,10; SAM 1968, fig. 43; Abels 1972, 18 fig. 11,171
SAM 7164 | flat dagger with round hafting plateplate | flat dagger with round hafting plateplate | 212 | [5 empty] | Lanthen | 3 | A1 |  |  |  | 2.5 | 0.03 | 1.9 | 2.5 | 0.73 | 1.45 | 0 | 0 | 0 | 0.1 | 0 |  |  | 0 | [10 empty] | 0 | Freiburg, 1248 |  | AES | Group 16 | Bronze | [5 empty] | SAM 1968, vol. 2; Krause 2003, n° 7164
SAM 7165 | Schleifennadel, zypr. | knot-headed pin, Cyprus type. | 607 | [5 empty] | Estavayer | 3 | A1 |  |  |  | 7.5 | 0 | 0.002 | 0 | 0.002 | 0.002 | 0.0002 | 0 | 0 | 0 | 0.001 |  |  | 0 | [10 empty] | 0 | Freiburg |  | AES | Group 1 | Bronze | [5 empty] | SAM 1968, vol. 2; Krause 2003, n° 7165
SAM 7166 | Löffelbeil | spooned axe | 118 | [5 empty] | Villars-sous-Mont | 4 | A2a | A2b |  |  | 10 | 0 | 0.006 | 0.07 | 0.25 | 0 | 0.0005 | 0 | 0 | 0 | 0.02 |  |  | 0 | [10 empty] | 0 | Fribourg 1717 |  | AES | Group 4 | Bronze | [5 empty] | SAM 1968, vol. 2; Krause 2003, n° 7166; David Elbiali 2000, card 130, ill. 29,13; fig. 21A,1; Gallay 1971, 136, fig. 2,d; Schauer 1971, 19, fig. 1,12; Abels 1972 fig. 59E,4
SAM 7168 | Ringkopfnadel | ring-head pin | 613 | [5 empty] | La Pianta | 4 | A2a | A2b |  |  | 7.7 | 0.84 | 0.009 | 0.18 | 0.11 | 0.05 | 0.018 | 0 | 0.002 | 0 | 0.02 |  |  | 0 | [10 empty] | 0 | Fribourg (2034?) |  | AES | Group 7 | Bronze | [5 empty] | SAM 1968, vol. 2; Krause 2003, n° 7168; David Elbiali 2000, card 173
SAM 7169 | Ösenhalsring, verz. | Ösenhalsring, decorated | 403 | [5 empty] | La Bourdonette | 3 | A1 | A2a |  |  | 9.4 | 0.002 | 0.002 | 0.04 | 0.02 | 0.002 | 0.0002 | 0 | 0 | 0 | 0 |  |  | 0 | [10 empty] | 0 | Lausanne 7027 |  | AES | Group 1 | Bronze | [5 empty] | SAM 1968, vol. 2; Krause 2003, n° 7169; David Elbiali 2000, card 234, ill. 121,16; SAM 2 1968, fig. 43; Abels 1972, fig. 57D,8
SAM 7170 | Ösenhalsring, verz. | Ösenhalsring, decorated | 403 | [5 empty] | La Bourdonette | 3 | A1 | A2a |  |  | 9.4 | 0.002 | 0.004 | 0.05 | 0.02 | 0.01 | 0.002 | 0 | 0 | 0 | 0.001 |  |  | 0 | [10 empty] | 0 | Lausanne 7028 |  | AES | Group 1 | Bronze | [5 empty] | SAM 1968, vol. 2; Krause 2003, n° 7170; David Elbiali 2000, card 234, ill. 121,17-18; Abels 1972, fig. 57D,10.9
SAM 7171 | Ösenhalsring, verz. | Ösenhalsring, decorated | 403 | [5 empty] | La Bourdonette | 3 | A1 | A2a |  |  | 8.3 | 0 | 0.01 | 0.03 | 0.01 | 0.002 | 0.0002 | 0 | 0 | 0 | 0.001 |  |  | 0 | [10 empty] | 0 | Lausanne 7029 |  | AES | Group 1 | Bronze | [5 empty] | SAM 1968, vol. 2; Krause 2003, n° 7171; David Elbiali 2000, card 234, ill. 121,17-18; Abels 1972, fig. 57D,10.9
SAM 7172 | Ösenhalsring, verz. | Ösenhalsring, decorated | 403 | [5 empty] | La Bourdonette | 3 | A1 | A2a |  |  | 10 | 0 | 0.005 | 0.05 | 0.02 | 0.002 | 0.0002 | 0 | 0 | 0 | 0.001 |  |  | 0 | [10 empty] | 0 | Lausanne 7030 |  | AES | Group 1 | Bronze | [5 empty] | SAM 1968, vol. 2; Krause 2003, n° 7172; David Elbiali 2000, card 234
SAM 7173 | Ösenhalsring, verz. | Ösenhalsring, decorated | 403 | [5 empty] | La Bourdonette | 3 | A1 | A2a |  |  | 7.2 | 0 | 0.004 | 0.04 | 0.05 | 0.03 | 0.0002 | 0 | 0 | 0 | 0 |  |  | 0 | [10 empty] | 0 | Lausanne 7031 |  | AES | Group 1 | Bronze | [5 empty] | SAM 1968, vol. 2; Krause 2003, n° 7173; David Elbiali 2000, card 234
SAM 7174 | Blechröhrchen | copper tube | 503 | [5 empty] | La Bourdonette | 3 | A1 | A2 |  |  | 5.9 | 0 | 0.007 | 0.04 | 0.03 | 0.002 | 0.0002 | 0 | 0 | 0 | 0.02 |  |  | 0 | [10 empty] | 0 | Lausanne 7036 |  | AES | Group 1 | Bronze | [5 empty] | SAM 1968, vol. 2; Krause 2003, n° 7174; David Elbiali 2000, card 234, ill. 126,4; SAM 1968, fig. 43
SAM 7175 | Rautennadel | rhombed-headed pin | 619 | [5 empty] | La Bourdonette | 3 | A1 | A2a |  |  | 5.4 | 0.002 | 0.07 | 0.09 | 0.18 | 0.05 | 0.012 | 0 | 0 | 0 | 0.02 |  |  | 0 | [10 empty] | 0 | Lausanne 7039 |  | AES | Group 4 | Bronze | [5 empty] | SAM 1968, vol. 2; Krause 2003, n° 7175; David Elbiali 2000, card 234, ill. 28,8; Abels 1972, fig. 57D,4
SAM 7176 | Rollennadel, verz. | roll-headed pin, decorated | 610 | [5 empty] | La Bourdonette | 3 | A1 | A2 |  |  | 8.3 | 0 | 0.02 | 0.07 | 0.04 | 0.04 | 0.0002 | 0 | 0 | 0 | 0 |  |  | 0 | [10 empty] | 0 | Lausanne 7040 |  | AES | Group 1 | Bronze | [5 empty] | SAM 1968, vol. 2; Krause 2003, n° 7176; David Elbiali 2000, card 234, ill. 63,6; Abels 1972, fig. 57D,2
SAM 7177 | Ringkopfnadel m.Rolle | ring-head pin, with roll | 613 | [5 empty] | La Bourdonette | 3 | A1 | A2a |  |  | 10 | 0.002 | 0.2 | 0.21 | 0.23 | 0.05 | 0.01 | 0 | 0 | 0 | 0.02 |  |  | 0 | [10 empty] | 0 | Lausanne 7038 |  | AES | Group 12 | Bronze | [5 empty] | SAM 1968, vol. 2; Krause 2003, n° 7177; David Elbiali 2000, card 234, ill. 70,1; Abels 1972, fig. 57D,3
SAM 7178 | Löffelbeil, Typ Rame | spooned axe, Rame type | 118 | [5 empty] | La Bourdonette | 4 | A2a | A2a |  |  | 9.2 | 0 | 0.007 | 0.05 | 0.05 | 0.03 | 0.0002 | 0 | 0 | 0 | 0 |  |  | 0 | [10 empty] | 0 | Lausanne 7034 |  | AES | Group 1 | Bronze | [5 empty] | SAM 1968, vol. 2; Krause 2003, n° 7178; David Elbiali 2000, card 234, ill. 25,8; SAM 1968, fig. 43; Abels 1972, fig. 57D,7
SAM 7179 | Vollgriffdolch, Klinge | metal-hilted dagger, blade | 206 | [5 empty] | La Bourdonette | 3 | A1 | A2 |  |  | 9 | 0 | 0.002 | 0.007 | 0.005 | 0 | 0.0002 | 0 | 0.22 | 0 | 0.001 |  |  | 0 | [10 empty] | 0 | Lausanne 7032 |  | AES | Group 1 | Bronze | [5 empty] | SAM 1968, vol. 2; Krause 2003, n° 7179; David Elbiali 2000, card 234, ill. 6,18; Abels 1972, fig. 57D,6
SAM 7180 | Vollgriffdolch, Griff | metal-hilted dagger, handle | 204 | [5 empty] | La Bourdonette | 3 | A1 | A2 |  |  | 8.6 | 0 | 0 | 0 | 0.01 | 0.002 | 0.0002 | 0 | 0.25 | 0 | 0.03 |  |  | 0 | [10 empty] | 0 | Lausanne 7032 |  | AES | Group 1 | Bronze | [5 empty] | SAM 1968, vol. 2; Krause 2003, n° 7180; David Elbiali 2000, card 234, ill. 6,18; Abels 1972, fig. 57D,6
SAM 7181 | Dolchklinge, triang., verz. | daggerblade, triang., decorated | 212 | [5 empty] | La Bourdonette | 3 | A1 | A2a |  |  | 10 | 0 | 0 | 0 | 0.005 | 0.002 | 0.0002 | 0 | 0 | 0 | 0.001 |  |  | 0 | [10 empty] | 0 | Lausanne 7033 |  | AES | Group 1 | Bronze | [5 empty] | SAM 1968, vol. 2; Krause 2003, n° 7181; David Elbiali 2000, card 234, ill. 2,2; Abels 1972, fig. 57D,4
SAM 7182 | Nietdolch, 3 Niete, gerieft | dagger, 3 rivets, serrated | 212 | [5 empty] | St-Sulpice | 5 | A2b | A2a |  |  | 7.7 | 0.002 | 0.002 | 0.02 | 0.02 | 0.02 | 0.0002 | 0 | 0 | 0 | 0.001 |  |  | 0 | [10 empty] | 0 | Lausanne 33273 |  | AES | Group 1 | Bronze | [5 empty] | SAM 1968, vol. 2; Krause 2003, n° 7182; David Elbiali 2000, card 316, ill. 1.6, fig 10C,1; Reinbold 1950, 17, fig. 4
SAM 7183 | Halsring, verz. | collar, decorated | 403 | [5 empty] | St-Sulpice | 5 | A2b | A2a |  |  | 15 | 0 | 0.002 | 0.03 | 0.01 | 0.002 | 0.0002 | 0 | 0 | 0 | 0.001 |  |  | 0 | [10 empty] | 0 | Lausanne 33278 |  | AES | Group 1 | Bronze | [5 empty] | SAM 1968, vol. 2; Krause 2003, n° 7183; David Elbiali 2000, card 317, ill. 120,8, fig 9D,1; Reinbold 1950, 17, fig. 5
SAM 7184 | Blechröhrchen | copper tube | 503 | [5 empty] | St-Sulpice | 5 | A2b | A2a |  |  | 10 | 0.002 | 0.008 | 0.06 | 0.05 | 0.03 | 0.002 | 0.0003 | 0.002 | 0 | 0.001 |  |  | 0 | [10 empty] | 0 | Lausanne 33279 |  | AES | Group 1 | Bronze | [5 empty] | SAM 1968, vol. 2; Krause 2003, n° 7184; David Elbiali 2000, card 317, ill. 126,5, fig 9D,2; Reinbold 1950, 18, fig. 5
SAM 7185 | Vollgriffdolch, Griff, Alpiner Typ | metal-hilted dagger, handle, Alpine type | 204 | [5 empty] | Villy | 3 | A1 | A2a |  |  | 6.6 | 0 | 0.001 | 0.001 | 0.005 | 0 | 0.0002 | 0 | 0.002 | 0 | 0.02 |  |  | 0 | [10 empty] | 0 | Lausanne 846 |  | AES | Group 1 | Bronze | [5 empty] | SAM 1968, vol. 2; Krause 2003, n° 7185; David Elbiali 2000, card 199; ill. 6,13; Bocks 1964, 87, fig. 25,20
SAM 7186 | Vollgriffdolch, Klinge, Alpiner Typ | metal-hilted dagger, blade, Alpine type | 206 | [5 empty] | Villy | 3 | A1 | A2a |  |  | 10 | 0 | 0.002 | 0.02 | 0.02 | 0.03 | 0.0002 | 0 | 0 | 0 | 0.001 |  |  | 0 | [10 empty] | 0 | Lausanne 846 |  | AES | Group 1 | Bronze | [5 empty] | SAM 1968, vol. 2; Krause 2003, n° 7186; David Elbiali 2000, card 199; ill. 6,13; Bocks 1964, 87, fig. 25,20
SAM 7187 | double clover needle | double clover needle | 608 | [5 empty] | Bex I | 3 | A1 | A2a |  |  | 10 | 0.002 | 0.002 | 0.06 | 0.06 | 0.002 | 0.0002 | 0 | 0 | 0 | 0.001 |  |  | 0 | [10 empty] | 0 | Lausanne, CT/1580 |  | AES | Group 1 | Bronze | [5 empty] | SAM 1968, vol. 2; Krause 2003, n° 7187; David Elbiali 2000, card 211, ill. 59,4; Bocks 1964, 76, fig. 23,14; Spindler 1972-73, 44, fig. 17,5
SAM 7188 | Löffelbeil | spooned axe | 118 | [5 empty] | Villy | 3 | A1 | A2b |  |  | 15 | 0 | 0.06 | 0.23 | 0.06 | 0.05 | 0.003 | 0 | 0 | 0 | 0.001 |  |  | 0 | [10 empty] | 0 | Lausanne, 31349 |  | AES | Group 3 | Bronze | [5 empty] | SAM 1968, vol. 2; Krause 2003, n° 7188; David Elbiali 2000, card 208, ill. 40,5; Bocks 1964, 87, fig. 25,22; Abels 1972, 50, fig. 25,344
SAM 7189 | Dolchklinge, triang., verz. | daggerblade, triang., decorated | 212 | [5 empty] | Derrière la Roche | 3 | A1 | A2a |  |  | 8.2 | 0.02 | 0.002 | 0.008 | 0.08 | 0 | 0.0002 | 0 | 0 | 0 | 0.02 |  |  | 0 | [10 empty] | 0 | Lausanne 19 |  | AES | Group 1 | Bronze | [5 empty] | SAM 1968, vol. 2; Krause 2003, n° 7189; David Elbiali 2000, card 134, ill. 2,3; Bocks 1964, 86, fig. 23,10; Abels 1972, fig. 56C,2
SAM 7190 | Vollgriffdolch, Griff | metal-hilted dagger, handle | 204 | [5 empty] | Bois de Vaux | 3 | A1 | A2a |  |  | 10 | 0 | 0.002 | 0.07 | 0.02 | 0.002 | 0.009 | 0 | 0 | 0 | 0.02 |  |  | 0 | [10 empty] | 0 | Lausanne 33272 |  | AES | Group 1 | Bronze | [5 empty] | SAM 1968, vol. 2; Krause 2003, n° 7190; David Elbiali 2000, card 228, ill. 6,11; Abels 1972, fig. 58,3
SAM 7191 | Vollgriffdolch, Klinge | metal-hilted dagger, blade | 206 | [5 empty] | Bois de Vaux | 3 | A1 | A2a |  |  | 10 | 0 | 0.002 | 0.07 | 0.03 | 0.002 | 0.01 | 0 | 0 | 0 | 0.001 |  |  | 0 | [10 empty] | 0 | Lausanne 33272 |  | AES | Group 1 | Bronze | [5 empty] | SAM 1968, vol. 2; Krause 2003, n° 7191; David Elbiali 2000, card 228, ill. 6,11; Abels 1972, fig. 58,3
SAM 7192 | Vollgriffdolch, Griff, Alpiner Typ | metal-hilted dagger, handle, Alpine type | 204 | [5 empty] | Bois de Vaux | 3 | A1 | A2a |  |  | 9.3 | 0 | 0.001 | 0.001 | 0.005 | 0 | 0.0002 | 0 | 0.002 | 0 | 0.001 |  |  | 0 | [10 empty] | 0 | Lausanne 33196 |  | AES | Group 1 | Bronze | [5 empty] | SAM 1968, vol. 2; Krause 2003, n° 7192; David Elbiali 2000, card 228, ill. 6,5; SAM 1968 fig. 43; Abels 1972, fig. 58,6; Bill 1976, 77 fig. 1
SAM 7193 | Vollgriffdolch, Klinge, Alpiner Typ | metal-hilted dagger, blade, Alpine type | 206 | [5 empty] | Bois de Vaux | 3 | A1 | A2a |  |  | 10 | 0 | 0.001 | 0.001 | 0.005 | 0 | 0.0002 | 0 | 0 | 0 | 0.001 |  |  | 0 | [10 empty] | 0 | Lausanne 33196 |  | AES | Group 1 | Bronze | [5 empty] | SAM 1968, vol. 2; Krause 2003, n° 7193; David Elbiali 2000, card 228, ill. 6,5; SAM 1968 fig. 43; Abels 1972, fig. 58,6; Bill 1976, 77 fig. 1
SAM 7194 | Vollgriffdolch, 2. Griffring, Alpiner Typ | metal-hilted dagger, 2. handlering, Alpine type | 204 | [5 empty] | Bois de Vaux | 3 | A1 | A2a |  |  | 10 | 0 | 0.001 | 0.001 | 0.002 | 0 | 0.0002 | 0 | 0.002 | 0 | 0 |  |  | 0 | [10 empty] | 0 | Lausanne 33196 |  | AES | Group 1 | Bronze | [5 empty] | SAM 1968, vol. 2; Krause 2003, n° 7194; David Elbiali 2000, card 228, ill. 6,5; SAM 1968 fig. 43; Abels 1972, fig. 58,6; Bill 1976, 77 fig. 1
SAM 7195 | Vollgriffdolch, 1. Griffring, Alpiner Typ | metal-hilted dagger, 1. handlering, Alpine type | 204 | [5 empty] | Bois de Vaux | 3 | A1 | A2a |  |  | 0.07 | 0 | 0.001 | 0.001 | 0.005 | 0.01 | 0.002 | 0 | 0.05 | 0 | 0.02 |  |  | 0 | [10 empty] | 0 | Lausanne 33196 |  | AES | Group 1 | Copper | [5 empty] | SAM 1968, vol. 2; Krause 2003, n° 7195; David Elbiali 2000, card 228, ill. 6,5; SAM 1968 fig. 43; Abels 1972, fig. 58,6; Bill 1976, 77 fig. 1
SAM 7196 | Vollgriffdolch, Griff, Alpiner Typ | metal-hilted dagger, handle, Alpine type | 204 | [5 empty] | Bois de Vaux | 3 | A1 | A2a |  |  | 10 | 0 | 0.002 | 0.02 | 0.01 | 0.03 | 0.0002 | 0 | 0 | 0 | 0.001 |  |  | 0 | [10 empty] | 0 | Lausanne 33197 |  | AES | Group 1 | Bronze | [5 empty] | SAM 1968, vol. 2; Krause 2003, n° 7196; David Elbiali 2000, card 228, ill. 6,6; Abels 1972, fig. 58,5; Bill 1976, 77 fig. 1
SAM 7197 | Vollgriffdolch, Klinge, Alpiner Typ | metal-hilted dagger, blade, Alpine type | 206 | [5 empty] | Bois de Vaux | 3 | A1 | A2a |  |  | 9.4 | 0 | 0.001 | 0.001 | 0.005 | 0 | 0.0002 | 0 | 0 | 0 | 0.001 |  |  | 0 | [10 empty] | 0 | Lausanne 33197 |  | AES | Group 1 | Bronze | [5 empty] | SAM 1968, vol. 2; Krause 2003, n° 7197; David Elbiali 2000, card 228, ill. 6,6; Abels 1972, fig. 58,5; Bill 1976, 77 fig. 2
SAM 7198 | Vollgriffdolch, 1. Griffring, Alpiner Typ | metal-hilted dagger, 1. handlering, Alpine type | 204 | [5 empty] | Bois de Vaux | 3 | A1 | A2a |  |  | 2.4 | 0 | 0.001 | 0.001 | 0.005 | 0.002 | 0.0002 | 0 | 0 | 0 | 0.02 |  |  | 0 | [10 empty] | 0 | Lausanne 33197 |  | AES | Group 1 | Bronze | [5 empty] | SAM 1968, vol. 2; Krause 2003, n° 7198; David Elbiali 2000, card 228, ill. 6,6; Abels 1972, fig. 58,5; Bill 1976, 77 fig. 3
SAM 7199 | Vollgriffdolch, 2. Griffring, Alpiner Typ | metal-hilted dagger, 2. handlering, Alpine type | 204 | [5 empty] | Bois de Vaux | 3 | A1 | A2a |  |  | 8.4 | 0 | 0.001 | 0.002 | 0.005 | 0.002 | 0.0002 | 0 | 0 | 0 | 0.001 |  |  | 0 | [10 empty] | 0 | Lausanne 33197 |  | AES | Group 1 | Bronze | [5 empty] | SAM 1968, vol. 2; Krause 2003, n° 7199; David Elbiali 2000, card 228, ill. 6,6; Abels 1972, fig. 58,5; Bill 1976, 77 fig. 4
SAM 7200 | Vollgriffdolch, Griff | metal-hilted dagger, handle | 204 | [5 empty] | Bois de Vaux | 3 | A1 | A2a |  |  | 6.6 | 0 | 0.002 | 0.03 | 0.01 | 0 | 0.006 | 0 | 0 | 0 | 0.001 |  |  | 0 | [10 empty] | 0 | Lausanne 33198 |  | AES | Group 1 | Bronze | [5 empty] | SAM 1968, vol. 2; Krause 2003, n° 7200; David Elbiali 2000, card 228, ill. 6,9; SAM 1968 fig. 43; Abels 1972, fig. 58,4
SAM 7201 | Vollgriffdolch, Klinge | metal-hilted dagger, blade | 206 | [5 empty] | Bois de Vaux | 3 | A1 | A2a |  |  | 8.5 | 0 | 0.002 | 0.02 | 0.02 | 0 | 0.009 | 0 | 0 | 0 | 0.001 |  |  | 0 | [10 empty] | 0 | Lausanne 33198 |  | AES | Group 1 | Bronze | [5 empty] | SAM 1968, vol. 2; Krause 2003, n° 7201; David Elbiali 2000, card 228, ill. 6,9; SAM 1968 fig. 43; Abels 1972, fig. 58,5
SAM 7202 | Vollgriffdolch, verz., Klinge | metal-hilted dagger, decorated, blade | 206 | [5 empty] | Bois de Vaux | 3 | A1 | A2a |  |  | 10 | 0 | 0.004 | 0.03 | 0.02 | 0 | 0.004 | 0 | 0 | 0 | 0.001 |  |  | 0 | [10 empty] | 0 | Lausanne 33198 |  | AES | Group 1 | Bronze | [5 empty] | SAM 1968, vol. 2; Krause 2003, n° 7202; David Elbiali 2000, card 228, ill. 6,9; SAM 1968 fig. 43; Abels 1972, fig. 58,6
SAM 7203 | Ösenhalsring, verz. | Ösenhalsring, decorated | 403 | [5 empty] | Bois de Vaux | 3 | A1 | A2a |  |  | 5.1 | 0.04 | 0.11 | 0.38 | 0.42 | 0.25 | 0.006 | 0 | 0 | 0 | 0.001 |  |  | 0 | [10 empty] | 0 | Lausanne 33201 |  | AES | Group 16 | Bronze | [5 empty] | SAM 1968, vol. 2; Krause 2003, n° 7203; David Elbiali 2000, card 228, ill. 121,13-15; Abels 1972, fig. 58,17,16,18
SAM 7204 | Ösenhalsring, verz. | Ösenhalsring, decorated | 403 | [5 empty] | Bois de Vaux | 3 | A1 | A2a |  |  | 9.1 | 0 | 0.01 | 0.08 | 0.03 | 0.002 | 0.009 | 0 | 0 | 0 | 0.001 |  |  | 0 | [10 empty] | 0 | Lausanne 33202 |  | AES | Group 1 | Bronze | [5 empty] | SAM 1968, vol. 2; Krause 2003, n° 7204; David Elbiali 2000, card 228, ill. 121,13-15; Abels 1972, fig. 58,17,16,18
SAM 7205 | Ösenhalsring, verz. | Ösenhalsring, decorated | 403 | [5 empty] | Bois de Vaux | 3 | A1 | A2a |  |  | 7.1 | 0 | 0.004 | 0.03 | 0.02 | 0.002 | 0.0002 | 0 | 0 | 0 | 0 |  |  | 0 | [10 empty] | 0 | Lausanne 33203 |  | AES | Group 1 | Bronze | [5 empty] | SAM 1968, vol. 2; Krause 2003, n° 7205; David Elbiali 2000, card 228, ill. 121,13-15; Abels 1972, fig. 58,17,16,18
SAM 7206 | Ösenhalsring, verz. | Ösenhalsring, decorated | 403 | [5 empty] | Bois de Vaux | 3 | A1 | A2a |  |  | 10 | 0.03 | 0.005 | 0.05 | 0.03 | 0.002 | 0.0002 | 0 | 0 | 0 | 0 |  |  | 0 | [10 empty] | 0 | Lausanne 33200 |  | AES | Group 1 | Bronze | [5 empty] | SAM 1968, vol. 2; Krause 2003, n° 7206; David Elbiali 2000, card 228, ill. 121,13-15; Abels 1972, fig. 58,17,16,18
SAM 7207 | Ösenhalsring, verz. | Ösenhalsring, decorated | 403 | [5 empty] | Bois de Vaux | 3 | A1 | A2a |  |  | 7.5 | 0 | 0.002 | 0.008 | 0.01 | 0.002 | 0.0002 | 0 | 0 | 0 | 0.001 |  |  | 0 | [10 empty] | 0 | Lausanne 33199 |  | AES | Group 1 | Bronze | [5 empty] | SAM 1968, vol. 2; Krause 2003, n° 7207; David Elbiali 2000, card 228, ill. 121,13-15; Abels 1972, fig. 58,17,16,18
SAM 7208 | Kleeblattnadel, verz. | clover-head pin, decorated | 608 | [5 empty] | Bois de Vaux | 3 | A1 | A2a |  |  | 7.9 | 0.002 | 0.02 | 0.08 | 0.1 | 0.04 | 0.0005 | 0 | 0 | 0 | 0 |  |  | 0 | [10 empty] | 0 | Lausanne 33206 |  | AES | Group 4 | Bronze | [5 empty] | SAM 1968, vol. 2; Krause 2003, n° 7208; David Elbiali 2000, card 228, ill. 60,3; SAM 1968, fig. 43; Abels 1972, fig. 58,7; Spindler 1972-73, 47, fig. 21,7
SAM 7209 | Rautennadel | rhombed-headed pin | 619 | [5 empty] | Bois de Vaux | 3 | A1 | A2a |  |  | 9.3 | 0.002 | 0.01 | 0.05 | 0.04 | 0.02 | 0.0002 | 0 | 0 | 0 | 0 |  |  | 0 | [10 empty] | 0 | Lausanne 33212 |  | AES | Group 1 | Bronze | [5 empty] | SAM 1968, vol. 2; Krause 2003, n° 7209; David Elbiali 2000, card 228, ill. 61,5; Abels 1972, fig. 58,11
SAM 7210 | Rautennadel | rhombed-headed pin | 619 | [5 empty] | Bois de Vaux | 3 | A1 | A2a |  |  | 7 | 0 | 0.02 | 0.11 | 0.02 | 0.04 | 0.001 | 0 | 0 | 0 | 0 |  |  | 0 | [10 empty] | 0 | Lausanne 33211 |  | AES | Group 3 | Bronze | [5 empty] | SAM 1968, vol. 2; Krause 2003, n° 7210; David Elbiali 2000, card 228, ill. 61,6; Abels 1972, fig. 58,12
SAM 7211 | Rautennadel, verz. | rhombed-headed pin, decorated | 619 | [5 empty] | Bois de Vaux | 3 | A1 | A2a |  |  | 7.6 | 0 | 0 | 0.002 | 0.01 | 0 | 0.0002 | 0 | 0 | 0 | 0 |  |  | 0 | [10 empty] | 0 | Lausanne 33207 |  | AES | Group 1 | Bronze | [5 empty] | SAM 1968, vol. 2; Krause 2003, n° 7211; David Elbiali 2000, card 228, ill. 61,16; Abels 1972, fig. 58,14
SAM 7212 | Rautennadel | rhombed-headed pin | 619 | [5 empty] | Bois de Vaux | 3 | A1 | A2a |  |  | 8.6 | 0 | 0.008 | 0.05 | 0.03 | 0.002 | 0.0002 | 0 | 0 | 0 | 0 |  |  | 0 | [10 empty] | 0 | Lausanne 33210 |  | AES | Group 1 | Bronze | [5 empty] | SAM 1968, vol. 2; Krause 2003, n° 7212; David Elbiali 2000, card 228, ill. 61,7; Abels 1972, fig. 58,10
SAM 7213 | Rautennadel, verz. | rhombed-headed pin, decorated | 619 | [5 empty] | Bois de Vaux | 3 | A1 | A2a |  |  | 6.6 | 0.002 | 0.01 | 0.09 | 0.07 | 0.02 | 0.0005 | 0 | 0 | 0 | 0 |  |  | 0 | [10 empty] | 0 | Lausanne 33208 |  | AES | Group 1 | Bronze | [5 empty] | SAM 1968, vol. 2; Krause 2003, n° 7213; David Elbiali 2000, card 228, ill. 61,15; Abels 1972, fig. 58,13
SAM 7214 | Rautennadel | rhombed-headed pin | 619 | [5 empty] | Bois de Vaux | 3 | A1 | A2a |  |  | 6.5 | 0.01 | 0.14 | 0.17 | 0.22 | 0.02 | 0.0002 | 0 | 0 | 0 | 0 |  |  | 0 | [10 empty] | 0 | Lausanne 33209 |  | AES | Group 12 | Bronze | [5 empty] | SAM 1968, vol. 2; Krause 2003, n° 7214; David Elbiali 2000, card 228, ill. 61,2; Abels 1972, fig. 58,9
SAM 7215 | Ringkopfnadel, verz. | ring-head pin, decorated | 613 | [5 empty] | Bois de Vaux | 3 | A1 | A2a |  |  | 9.3 | 0.15 | 0.05 | 0.23 | 0.22 | 0.002 | 0.0002 | 0 | 0 | 0 | 0.001 |  |  | 0 | [10 empty] | 0 | Lausanne 33213 |  | AES | Group 7 | Bronze | [5 empty] | SAM 1968, vol. 2; Krause 2003, n° 7215; David Elbiali 2000, card 228, ill. 70,2; SAM 1968 fig.43; Abels 1972, fig. 58,15
SAM 7216 | Randleistenbeil, Typ Neyruz | flanged axe, Neyruz type | 110 | [5 empty] | Bois de Vaux | 4 | A2a | A2a |  |  | 6 | 0 | 0.35 | 0.3 | 0.39 | 0.05 | 0.015 | 0 | 0 | 0 | 0.02 |  |  | 0 | [10 empty] | 0 | Lausanne 33204 |  | AES | Group 12 | Bronze | [5 empty] | SAM 1968, vol. 2; Krause 2003, n° 7216; Kienlin 2008; David Elbiali 2000, card 228; Abels 1972, 33, fig. 16,34; 58,2; Sitterding 1966, 45ff Tav. 3; Hafner 1995, 71f, 140f, 205
SAM 7217 | Löffelbeil | spooned axe | 110 | [5 empty] | Bois de Vaux | 4 | A2a | A2a |  |  | 7.9 | 0.002 | 0 | 0 | 0.005 | 0 | 0.0002 | 0 | 0 | 0 | 0.02 |  |  | 0 | [10 empty] | 0 | Lausanne 33205 |  | AES | Group 1 | Bronze | [5 empty] | SAM 1968, vol. 2; Krause 2003, n° 7217; David Elbiali 2000, card 228, ill. 25,12; SAM 1968, fig. 43; Abels 1972, 20, fig. 11,172; 58,1
SAM 7218 | Rollennadel | roll-headed pin | 610 | [5 empty] | Bois de Vaux | 3 | A1 | A2a |  |  | 8.5 | 0 | 0.03 | 0.03 | 0.03 | 0.002 | 0.0002 | 0 | 0 | 0 | 0.001 |  |  | 0 | [10 empty] | 0 | Lausanne 7371 |  | AES | Group 1 | Bronze | [5 empty] | SAM 1968, vol. 2; Krause 2003, n° 7218; David Elbiali 2000, card 510, ill. 63,5, fig. 11B,2; Reinbold 1950 fig. 7; Bill 1976, 80 fig. 3,1
SAM 7219 | Rautennadel | rhombed-headed pin | 619 | [5 empty] | Bois de Vaux | 3 | A1 | A2a |  |  | 7.4 | 0 | 0.07 | 0.16 | 0.12 | 0.34 | 0 | 0 | 0 | 0 | 0.001 |  |  | 0 | [10 empty] | 0 | Lausanne 7370 |  | AES | Group 13 | Bronze | [5 empty] | SAM 1968, vol. 2; Krause 2003, n° 7219; David Elbiali 2000, card 510, ill. 61,1, fig. 11B,1; Reinbold 1950 fig. 7; Bill 1976, 80 fig. 3,2
SAM 7220 | Nietdolch, 3 Niete | dagger, 3 rivets | 212 | [5 empty] | Bois de Vaux | 3 | A1 | A2a |  |  | 5.3 | 0.002 | 0.44 | 0.55 | 0.44 | 0.03 | 0.03 | 0 | 0 | 0 | 0 |  |  | 0 | [10 empty] | 0 | Lausanne 7369 |  | AES | Group 12 | Bronze | [5 empty] | SAM 1968, vol. 2; Krause 2003, n° 7220; David Elbiali 2000, card 510, ill. 1,10, fig. 11B,3; Reinbold 1950 fig. 7; Bill 1976, 80 fig. 3,3
SAM 7221 | Blechröhrchen | copper tube | 503 | [5 empty] | Bois de Vaux | 3 | A1 | A2a |  |  | 9.2 | 0.09 | 0.02 | 0.06 | 0.11 | 0.01 | 0.001 | 0 | 0.002 | 0 | 0.02 |  |  | 0 | [10 empty] | 0 | Lausanne 7380 |  | AES | Group 4 | Bronze | [5 empty] | SAM 1968, vol. 2; Krause 2003, n° 7221; David Elbiali 2000, card 510, ill. 126,3, fig. 11B,4; Reinbold 1950 fig. 7; Bill 1976, 80 fig. 3,4-20
SAM 7222 | Blechröhrchen | copper tube | 503 | [5 empty] | Bois de Vaux | 3 | A1 | A2a |  |  | 7.7 | 0.002 | 0.004 | 0.03 | 0.03 | 0.002 | 0.0002 | 0 | 0 | 0 | 0 |  |  | 0 | [10 empty] | 0 | Lausanne 7388 |  | AES | Group 1 | Bronze | [5 empty] | SAM 1968, vol. 2; Krause 2003, n° 7222; David Elbiali 2000, card 510, ill. 126,3, fig. 11B,4; Reinbold 1950 fig. 7; Bill 1976, 80 fig. 3,4-20
SAM 7223 | Blechröhrchen | copper tube | 503 | [5 empty] | Bois de Vaux | 3 | A1 | A2a |  |  | 9 | 0.02 | 0.002 | 0.02 | 0.01 | 0.002 | 0.0002 | 0 | 0 | 0 | 0.001 |  |  | 0 | [10 empty] | 0 | Lausanne 7379 |  | AES | Group 1 | Bronze | [5 empty] | SAM 1968, vol. 2; Krause 2003, n° 7223; David Elbiali 2000, card 510, ill. 126,3, fig. 11B,4; Reinbold 1950 fig. 7; Bill 1976, 80 fig. 3,4-20
SAM 7224 | Halskragen m.Ösenenden, verz | neck collar with eylet ending | 523 | [5 empty] | Bex I | 5 | A2b | B1 |  |  | 4.9 | 0.002 | 0.9 | 0.04 | 0.005 | 0.58 | 0.0005 | 0 | 0 | 0 | 0.02 |  |  | 0 | [10 empty] | 0 | Lausanne, 2718 |  | AES | Group 11 | Bronze | [5 empty] | SAM 1968, vol. 2; Krause 2003, n° 7224; David Elbiali 2000, card 74, ill. 123,1; 25A,4; Bocks 1964, 78, fig. 5,6; SAM 2 1968, fig. 43; Gallay and Pugin 1983, 44, fig. 6
SAM 7225 | Scheibenkopfnadel, verz. | Disc-headed pin | 604 | [5 empty] | Bex I | 3 | A1 | B1 |  |  | 8.8 | 0.002 | 0.49 | 0.06 | 0.01 | 0.25 | 0 | 0 | 0 | 0 | 0.02 |  |  | 0 | [10 empty] | 0 | Lausanne, 2719 |  | AES | Group 11 | Bronze | [5 empty] | SAM 1968, vol. 2; Krause 2003, n° 7225; David Elbiali 2000, card 74, ill. 58,13; 25A,2; Bocks 1964, 78, fig. 5,2; Gallay and Pugin 1983, 44, fig. 7.1
SAM 7226 | Doppelkleeblattnadel, verz. | Doubleclover-head pin, decorated | 608 | [5 empty] | Verschiez | 3 | A1 | A2a |  |  | 10 | 0 | 0.002 | 0.006 | 0.005 | 0 | 0.0002 | 0 | 0.002 | 0 | 0.001 |  |  | 0 | [10 empty] | 0 | Lausanne 21 |  | AES | Group 1 | Bronze | [5 empty] | SAM 1968, vol. 2; Krause 2003, n° 7226; David Elbiali 2000, card 207, ill. 59,5; Bocks 1964, 86, fig. 2,1; 23,8; Spindler 1972-73, 51, fig. 23,15
SAM 7227 | Randleistenbeil, Typ Neyruz | flanged axe, Neyruz type | 110 | [5 empty] | Neyruz | 4 | A2a | A2a | A2a |  | 5.3 | 0 | 0 | 0 | 0.005 | 0.002 | 0.0002 | 0 | 0.002 | 0 | 0.001 |  |  | 0 | [10 empty] | 0 | Lausanne 24601 |  | AES | Group 1 | Bronze | [5 empty] | SAM 1968, vol. 2; Krause 2003, n° 7227; Kienlin 2008; David Elbiali 2000, 100-101, card 227, fig. 12,2; SAM 1968, fig. 44; Abels 1972, fig. 56B, 1-3,5,6; Stein 1979, 95f Nr. 208; Krause 1988, 223f; Hafner 1995, 96ff, 141ff; SPM III 1998, 384
SAM 7228 | Randleistenbeil, Typ Neyruz | flanged axe, Neyruz type | 110 | [5 empty] | Neyruz | 4 | A2a | A2a | A2a |  | 6.1 | 0.002 | 0.07 | 0.19 | 0.16 | 0.24 | 0.0005 | 0 | 0 | 0 | 0.001 |  |  | 0 | [10 empty] | 0 | Lausanne 24602 |  | AES | Group 13 | Bronze | [5 empty] | SAM 1968, vol. 2; Krause 2003, n° 7228; Kienlin 2008; David Elbiali 2000, 100-101, card 227, fig. 12,3; SAM 1968, fig. 44; Abels 1972, fig. 56B, 1-3,5,6
SAM 7229 | Randleistenbeil, Typ Neyruz | flanged axe, Neyruz type | 110 | [5 empty] | Neyruz | 4 | A2a | A2a | A1 |  | 0.26 | 0 | 0 | 0 | 0.002 | 0 | 0.0002 | 0 | 0.002 | 0 | 0.001 |  |  | 0 | [10 empty] | 0 | Lausanne 24603 |  | AES | Group 1 | Copper | [5 empty] | SAM 1968, vol. 2; Krause 2003, n° 7229; Kienlin 2008; David Elbiali 2000, 100-101, card 227, fig. 12,4; SAM 1968, fig. 44; Abels 1972, fig. 56B, 1-3,5,6
SAM 7230 | Randleistenbeil, Typ Neyruz | flanged axe, Neyruz type | 110 | [5 empty] | Neyruz | 4 | A2a | A2a | A1 |  | 0.16 | 0.03 | 0 | 0 | 0.005 | 0.005 | 0.002 | 0 | 0.002 | 0 | 0.02 |  |  | 0 | [10 empty] | 0 | Lausanne 24604 |  | AES | Group 1 | Copper | [5 empty] | SAM 1968, vol. 2; Krause 2003, Kienlin 2008; n° 7230; David Elbiali 2000, 100-101, card 227, fig. 12,5; SAM 1968, fig. 44; Abels 1972, fig. 56B, 1-3,5,6
SAM 7231 | Randleistenbeil, Typ Neyruz | flanged axe, Neyruz type | 110 | [5 empty] | Neyruz | 4 | A2a | A2a | A1 |  | 2.9 | 0 | 0 | 0.05 | 0.02 | 0.03 | 0.0002 | 0 | 0 | 0 | 0 |  |  | 0 | [10 empty] | 0 | Lausanne 24605 |  | AES | Group 1 | Bronze | [5 empty] | SAM 1968, vol. 2; Krause 2003, n° 7231; Kienlin 2008; David Elbiali 2000, 100-101, card 227, fig. 12,6; SAM 1968, fig. 44; Abels 1972, fig. 56B, 1-3,5,16
SAM 7232 | Dolchklinge, triang., verz. | daggerblade, triang., decorated | 212 | [5 empty] | Neyruz | 4 | A2a | A2a | A2a |  | 8.6 | 0 | 0 | 0 | 0.005 | 0.002 | 0.0002 | 0 | 0.002 | 0 | 0.001 |  |  | 0 | [10 empty] | 0 | Lausanne 24606 |  | AES | Group 1 | Bronze | [5 empty] | SAM 1968, vol. 2; Krause 2003, n° 7232; David Elbiali 2000, card 227, ill. 2,4; SAM 1968, fig. 44; Abels 1972, fig. 56B, 4
SAM 7233 | Blechmanschette, verz. | plate collar, decorated | 411 | [5 empty] | Verschiez | 3 | A1 | A2a |  |  | 3.4 | 0 | 0.002 | 0.006 | 0.005 | 0.002 | 0.0002 | 0 | 0.002 | 0 | 0.02 |  |  | 0 | [10 empty] | 0 | Lausanne 26 |  | AES | Group 1 | Bronze | [5 empty] | SAM 1968, vol. 2; Krause 2003, n° 7233; David Elbiali 2000, card 207, ill. 104,6; Bocks 1964, 86, fig. 23,1; SAM 2 1968, fig. 44; Paszt. 1985, 17, fig. 4,18
SAM 7234 | Blechmanschette, verz. | plate collar, decorated | 411 | [5 empty] | Verschiez | 3 | A1 | A2a |  |  | 4.2 | 0 | 0.002 | 0.002 | 0.005 | 0.005 | 0.002 | 0 | 0.07 | 0 | 0.02 |  |  | 0 | [10 empty] | 0 | Lausanne 27 |  | AES | Group 1 | Bronze | [5 empty] | SAM 1968, vol. 2; Krause 2003, n° 7234; David Elbiali 2000, card 207, ill. 104,7; Bocks 1964, 86, fig. 23,3; Paszt. 1985, 16, fig. 4,16
SAM 7235 | Blechmanschette, verz. | plate collar, decorated | 411 | [5 empty] | Verschiez | 3 | A1 | A2a |  |  | 2.9 | 0 | 0 | 0 | 0.005 | 0.002 | 0.0002 | 0 | 0.002 | 0 | 0.001 |  |  | 0 | [10 empty] | 0 | Lausanne 28 |  | AES | Group 1 | Bronze | [5 empty] | SAM 1968, vol. 2; Krause 2003, n° 7235; David Elbiali 2000, card 207, ill. 104,8; Bocks 1964, 86, fig. 23,4; Paszt. 1985, 16, fig. 4,17
SAM 7236 | Blechmanschette, verz. | plate collar, decorated | 411 | [5 empty] | Verschiez | 3 | A1 | A2a |  |  | 1.4 | 0 | 0 | 0.002 | 0.005 | 0.002 | 0.0002 | 0 | 0.002 | 0 | 0.02 |  |  | 0 | [10 empty] | 0 | Lausanne 29 |  | AES | Group 1 | Bronze | [5 empty] | SAM 1968, vol. 2; Krause 2003, n° 7236; David Elbiali 2000, card 207, ill. 104,9; Bocks 1964, 86, fig. 23,2; Paszt. 1985, 16, fig. 3,14
SAM 7237 | Blechhalsband, verz. | plate collar, decorated | 523 | [5 empty] | Verschiez | 3 | A1 | A2a |  |  | 9 | 0.002 | 0.002 | 0.009 | 0.005 | 0.002 | 0.0002 | 0 | 0 | 0 | 0.001 |  |  | 0 | [10 empty] | 0 | Lausanne 22 |  | AES | Group 1 | Bronze | [5 empty] | SAM 1968, vol. 2; Krause 2003, n° 7237; David Elbiali 2000, card 207, ill. 120,3; Bocks 1964, 86, fig. 2,2; 23,7; SAM 2 1968, fig. 44
SAM 7238 | Drahtspirale | wire spiral | 409 | [5 empty] | Verschiez | 3 | A1 | A2a |  |  | 5.9 | 0.002 | 0.08 | 0.2 | 0.08 | 0.12 | 0 | 0 | 0 | 0 | 0.02 |  |  | 0 | [10 empty] | 0 | Lausanne 25 |  | AES | Group 10 | Bronze | [5 empty] | SAM 1968, vol. 2; Krause 2003, n° 7238; David Elbiali 2000, card 207, ill. 122,9-10; Bocks 1964, 86, fig. 23,5.6
SAM 7239 | Blechmanschette, verz. | plate collar, decorated | 411 | [5 empty] | Derrière la Roche | 3 | A1 | A2a |  |  | 1.2 | 0.1 | 0.45 | 1.85 | 0.98 | 1.2 | 0 | 0 | 0 | 0.35 | 0.02 |  |  | 0 | [10 empty] | 0 | Lausanne 20 |  | AES | Group 16 | Bronze | [5 empty] | SAM 1968, vol. 2; Krause 2003, n° 7239; David Elbiali 2000, card 134, ill. 104,5; Bocks 1964, 86-87, fig. 23,13; Abels 1972, fig. 56C,1; Paszt 1985, 15, fig. 1,4
SAM 7240 | Nietdolch, 3 Niete | dagger, 3 rivets | 212 | [5 empty] | Derrière la Roche | 4 | A2a | A2b |  |  | 6.7 | 0.02 | 0.81 | 0.03 | 0.03 | 0.18 | 0 | 0 | 0 | 0 | 0.02 |  |  | 0 | [10 empty] | 0 | Lausanne CT/2554 |  | AES | Group 11 | Bronze | [5 empty] | SAM 1968, vol. 2; Krause 2003, n° 7240; David Elbiali 2000, card 134, ill. 5,18; Bocks 1964, 87, fig. 23,12; Gallay 1971, 137, fig. 9,f
SAM 7241 | Randleistenbeil, Typ Neyruz | flanged axe, Neyruz type | 110 | [5 empty] | Derrière la Roche | 4 | A2a |  |  |  | 6.7 | 0 | 0.002 | 0.01 | 0.01 | 0.02 | 0.0002 | 0 | 0 | 0 | 0.001 |  |  | 0 | [10 empty] | 0 | Lausanne 18 |  | AES | Group 1 | Bronze | [5 empty] | SAM 1968, vol. 2; Krause 2003, n° 7241
SAM 7242 | Randleistenbeil, Typ Neyruz | flanged axe, Neyruz type | 110 | [5 empty] | Derrière la Roche | 4 | A2a |  |  |  | 6.6 | 0 | 0.005 | 0.04 | 0.05 | 0.04 | 0.0002 | 0 | 0 | 0 | 0.001 |  |  | 0 | [10 empty] | 0 | Lausanne 17 |  | AES | Group 1 | Bronze | [5 empty] | SAM 1968, vol. 2; Krause 2003, n° 7242
SAM 7243 | Randleistenbeil | flanged axe | 111 | [5 empty] | Les Roseaux | 5 | A2b | A2 |  |  | 7.6 | 0.02 | 0.27 | 0.22 | 0.4 | 0.34 | 0.011 | 0 | 0 | 0 | 0.001 |  |  | 0 | [10 empty] | 0 | Lausanne, 25198R.V. |  | AES | Group 16 | Bronze | [5 empty] | SAM 1968, vol. 2; Krause 2003, n° 7243; David Elbiali 2000, card 123, ill. 31,6; Abels 1972, 74, ill. 34,493; Gallay et Gallay 1972-73, 112, fig. 15,1
SAM 7244 | Randleistenbeil | flanged axe | 111 | [5 empty] | Les Roseaux | 5 | A2b | A2b |  |  | 5.9 | 0.002 | 0.48 | 0.36 | 0.48 | 0.35 | 0.006 | 0 | 0 | 0 | 0.001 |  |  | 0 | [10 empty] | 0 | Lausanne, 25199R.V. |  | AES | Group 16 | Bronze | [5 empty] | SAM 1968, vol. 2; Krause 2003, n° 7244; ; David Elbiali 2000, card 123, ill. 33,3; Abels 1972, 78, ill. 37,530; Gallay et Gallay 1972-73, 112, fig. 15,6; Rychner et Kläntschi 1989, 174, n° 552; 1995, 29, n° 552
SAM 7245 | Randleistenbeil | flanged axe | 111 | [5 empty] | Les Roseaux | 5 | A2b | A2 |  |  | 8.9 | 0.002 | 0.24 | 0.22 | 0.44 | 0.36 | 0.0002 | 0 | 0 | 0 | 0.02 |  |  | 0 | [10 empty] | 0 | Lausanne, 25200R.V |  | AES | Group 16 | Bronze | [5 empty] | SAM 1968, vol. 2; Krause 2003, n° 7245; David Elbiali 2000, card 123, ill. 31,11; Abels 1972, 74, ill. 34,495; Gallay et Gallay 1972-73, 111, fig. 14,6
SAM 7246 | Randleistenbeil | flanged axe | 111 | [5 empty] | Les Roseaux | 5 | A2b | A2 |  |  | 5.5 | 0.04 | 0.52 | 0.19 | 0.22 | 0.24 | 0.005 | 0 | 0 | 0 | 0.001 |  |  | 0 | [10 empty] | 0 | Lausanne, 25203R.V. |  | AES | Group 16 | Bronze | [5 empty] | SAM 1968, vol. 2; Krause 2003, n° 7246; ; David Elbiali 2000, card 123, ill. 32,17; Abels 1972, 77, ill. 36,522; Gallay et Gallay 1972-73, 112, fig. 15,5; Rychner et Kläntschi 1989, 174, n° 553; 1995, 29, n° 553
SAM 7247 | Randleistenbeil | flanged axe | 111 | [5 empty] | Les Roseaux | 5 | A2b | A2 |  |  | 5.5 | 0.002 | 0.33 | 0.19 | 0.2 | 0.18 | 0.005 | 0 | 0 | 0 | 0.001 |  |  | 0 | [10 empty] | 0 | Lausanne, 25201R.V. |  | AES | Group 16 | Bronze | [5 empty] | SAM 1968, vol. 2; Krause 2003, n° 7247; David Elbiali 2000, card 123, ill. 32,6; Abels 1972, 76, ill. 36,511; Gallay et Gallay 1972-73, 111, fig. 14,5
SAM 7248 | Randleistenbeil | flanged axe | 111 | [5 empty] | Les Roseaux | 5 | A2b | A2 |  |  | 6.2 | 0.03 | 0.18 | 0.2 | 0.18 | 0.09 | 0.005 | 0 | 0 | 0 | 0.001 |  |  | 0 | [10 empty] | 0 | Lausanne, 25202R.V. |  | AES | Group 12 | Bronze | [5 empty] | SAM 1968, vol. 2; Krause 2003, n° 7248; David Elbiali 2000, card 123, ill. 31,12; Abels 1972, 74, ill. 34,496; Gallay et Gallay 1972-73, 111-112, fig. 14,7
SAM 7249 | Randleistenbeil | flanged axe | 111 | [5 empty] | Les Roseaux | 5 | A2b | A2 |  |  | 6.5 | 0 | 0.42 | 0.07 | 0.04 | 0.22 | 0 | 0 | 0 | 0 | 0.02 |  |  | 0 | [10 empty] | 0 | Lausanne, 25204R.V. |  | AES | Group 11 | Bronze | [5 empty] | SAM 1968, vol. 2; Krause 2003, n° 7249; David Elbiali 2000, card 123, ill. 32,12; Abels 1972, 76, ill. 36,512; Gallay et Gallay 1972-73, 112, fig. 15,7
SAM 7250 | Randleistenbeil | flanged axe | 111 | [5 empty] | Les Roseaux | 5 | A2b | A2 |  |  | 6.2 | 0.02 | 0.41 | 0.28 | 0.4 | 0.29 | 0.006 | 0 | 0 | 0 | 0.001 |  |  | 0 | [10 empty] | 0 | Lausanne, 25205R.V. |  | AES | Group 16 | Bronze | [5 empty] | SAM 1968, vol. 2; Krause 2003, n° 7250; David Elbiali 2000, card 123, ill. 31,13; Abels 1972, 74, ill. 35,497; Gallay et Gallay 1972-73, 111, fig. 14,1
SAM 7251 | Randleistenbeil | flanged axe | 111 | [5 empty] | Les Roseaux | 5 | A2b | A2 |  |  | 6.8 | 0.002 | 0.09 | 0.2 | 0.07 | 0.11 | 0.0002 | 0 | 0 | 0 | 0.02 |  |  | 0 | [10 empty] | 0 | Lausanne, 25206R.V. |  | AES | Group 10 | Bronze | [5 empty] | SAM 1968, vol. 2; Krause 2003, n° 7251; David Elbiali 2000, card 123, ill. 32,13; Abels 1972, 76, ill. 35,513; Gallay et Gallay 1972-73, 112, fig. 15,4
SAM 7252 | Randleistenbeil | flanged axe | 111 | [5 empty] | Les Roseaux | 5 | A2b | A2 |  |  | 6.6 | 0.02 | 0.26 | 0.17 | 0.22 | 0.19 | 0.006 | 0 | 0 | 0 | 0.02 |  |  | 0 | [10 empty] | 0 | Lausanne, 25207R.V. |  | AES | Group 16 | Bronze | [5 empty] | SAM 1968, vol. 2; Krause 2003, n° 7252; David Elbiali 2000, card 123, ill. 31,14; Abels 1972, 74, ill. 35,498; Gallay et Gallay 1972-73, 112, fig. 15,2
SAM 7253 | Randleistenbeil | flanged axe | 111 | [5 empty] | Les Roseaux | 5 | A2b | A2 |  |  | 7.1 | 0.002 | 0.25 | 0.2 | 0.26 | 0.11 | 0.0002 | 0 | 0 | 0 | 0.02 |  |  | 0 | [10 empty] | 0 | Lausanne, 25208R.V. |  | AES | Group 16 | Bronze | [5 empty] | SAM 1968, vol. 2; Krause 2003, n° 7253; David Elbiali 2000, card 123, ill. 31,15; Abels 1972, 74, ill. 35,499; Gallay et Gallay 1972-73, 111, fig. 14,4
SAM 7254 | Randleistenbeil | flanged axe | 111 | [5 empty] | Les Roseaux | 5 | A2b | A2 |  |  | 4.8 | 0.02 | 0.94 | 0.5 | 0.29 | 0.45 | 0.013 | 0 | 0 | 0 | 0 |  |  | 0 | [10 empty] | 0 | Lausanne, 25209R.V. |  | AES | Group 16 | Bronze | [5 empty] | SAM 1968, vol. 2; Krause 2003, n° 7254; David Elbiali 2000, card 123, ill. 32,55; Abels 1972, 74, ill. 35,500; Gallay et Gallay 1972-73, 111, fig. 14,2
SAM 7255 | Randleistenbeil | flanged axe | 111 | [5 empty] | Les Roseaux | 5 | A2b | A2 |  |  | 4.8 | 0.01 | 0.15 | 0.12 | 0.13 | 0.09 | 0 | 0 | 0 | 0 | 0.02 |  |  | 0 | [10 empty] | 0 | Lausanne, 25210 R.V. |  | AES | Group 12 | Bronze | [5 empty] | SAM 1968, vol. 2; Krause 2003, n° 7255; David Elbiali 2000, card 123, ill. 31,17; Abels 1972, 74, ill. 35,501; Gallay et Gallay 1972-73, 111, fig. 14,3
SAM 7256 | Randleistenbeil | flanged axe | 111 | [5 empty] | Les Roseaux | 5 | A2b | A2 |  |  | 6.7 | 0.03 | 0.38 | 0.12 | 0.14 | 0.11 | 0.006 | 0 | 0 | 0 | 0.02 |  |  | 0 | [10 empty] | 0 | Lausanne, 25211R.V. |  | AES | Group 16 | Bronze | [5 empty] | SAM 1968, vol. 2; Krause 2003, n° 7256; David Elbiali 2000, card 123, ill. 32,14; Abels 1972, 76, ill. 36,514; Gallay et Gallay 1972-73, 112, fig. 15,8
SAM 7257 | Randleistenbeil | flanged axe | 111 | [5 empty] | Les Roseaux | 5 | A2b | A2b |  |  | 6.6 | 0.1 | 0.72 | 0.24 | 0.47 | 0.27 | 0.008 | 0 | 0 | 0 | 0.001 |  |  | 0 | [10 empty] | 0 | Lausanne, 31196R.V. |  | AES | Group 16 | Bronze | [5 empty] | SAM 1968, vol. 2; Krause 2003, n° 7257; ; David Elbiali 2000, card 123, ill. 33,6; Abels 1972, 78, ill. 37,531; Gallay et Gallay 1972-73, 112, fig. 15,3; Rychner et Kläntschi 1989, 174, n° 551; 1995, 29, n° 551
SAM 7258 | Randleistenbeil | flanged axe | 110 | [5 empty] | Les Roseaux | 5 | A2b | A2 |  |  | 6.9 | 0.02 | 0.39 | 0.24 | 0.3 | 0.18 | 0.009 | 0 | 0 | 0 | 0.001 |  |  | 0 | [10 empty] | 0 | Lausanne, 31197R.V. |  | AES | Group 16 | Bronze | [5 empty] | SAM 1968, vol. 2; Krause 2003, n° 7258; David Elbiali 2000, card 123, ill. 32,18; Abels 1972, 77, ill. 36,523; Gallay et Gallay 1972-73, 111, fig. 15,9
SAM 7272 | Vollgriffdolch, Griff | metal-hilted dagger, handle | 204 | [5 empty] | Piemont | 3 | A1 |  | A2b |  | 3.5 | 1.2 | 0.1 | 0.02 | 0.02 | 0.002 | 0.0005 | 0 | 0 | 0 | 0.001 |  |  | 0 | [10 empty] | 0 | Lausanne CT/2694 |  | AES | Group 2 | Bronze | [5 empty] | SAM 1968, vol. 2; Krause 2003, n° 7272; de Marinis 1998, fig. 146a
SAM 7273 | Randleistenbeil, Typ Möhlin ? | flanged axe, Möhlin type? | 110 | [5 empty] | Curtilles | 4 | A2a | A2 |  |  | 5.2 | 0.05 | 0.94 | 0.36 | 0.33 | 0.7 | 0.007 | 0 | 0 | 0 | 0.02 |  |  | 0 | [10 empty] | 0 | Lausanne 31737 |  | AES | Group 16 | Bronze | [5 empty] | SAM 1968, vol. 2; Krause 2003, n° 7273; David Elbiali 2000, card 121, ill. 31,5; SAM 1968, fig. 44; Abels 1972, 74, fig. 34,492
SAM 7274 | Löffelbeil, Typ Rame | spooned axe, Rame type | 118 | [5 empty] | Charpigny | 4 | A2a | A2a |  |  | 7 | 0 | 0.002 | 0.01 | 0.005 | 0 | 0.0002 | 0 | 0 | 0 | 0.001 |  |  | 0 | [10 empty] | 0 | Lausanne CT/1181 |  | AES | Group 1 | Bronze | [5 empty] | SAM 1968, vol. 2; Krause 2003, n° 7274; David Elbiali 2000, card 176, ill. 29,1; Bocks 1964, 87, fig. 25,36; Abels 1972, 18, fig. 12,181
SAM 7275 | Löffelbeil | spooned axe | 118 | [5 empty] | Charpigny | 4 | A2a | A2a |  |  | 8.1 | 0.03 | 0.14 | 0.18 | 0.33 | 0.02 | 0.008 | 0 | 0 | 0 | 0.001 |  |  | 0 | [10 empty] | 0 | Lausanne CT/1182 |  | AES | Group 12 | Bronze | [5 empty] | SAM 1968, vol. 2; Krause 2003, n° 7275; David Elbiali 2000, card 176, ill. 25,2; Bocks 1964, 87, fig. 25,35; Abels 1972, 18, fig. 11,162
SAM 7276 | Löffelbeil | spooned axe | 118 | [5 empty] | Charpigny | 4 | A2a | A2b |  |  | 10 | 0.002 | 0.002 | 0.03 | 0.005 | 0.002 | 0.0002 | 0 | 0 | 0 | 0.001 |  |  | 0 | [10 empty] | 0 | Lausanne CT/1183 |  | AES | Group 1 | Bronze | [5 empty] | SAM 1968, vol. 2; Krause 2003, n° 7276; David Elbiali 2000, card 176, ill. 29,2; Bocks 1964, 87, fig. 25,37; Abels 1972, fig. 12,182
SAM 7277 | Löffelbeil | spooned axe | 118 | [5 empty] | Roc de la Barme | 4 | A2a | A2b |  |  | 10 | 0 | 0.02 | 0.05 | 0.06 | 0.03 | 0.0002 | 0 | 0 | 0 | 0 |  |  | 0 | [10 empty] | 0 | Lausanne, CT/1532 |  | AES | Group 1 | Bronze | [5 empty] | SAM 1968, vol. 2; Krause 2003, n° 7277; David Elbiali 2000, card 75; ill.29,4; Bocks 1964, 78, fig. 25,21; Abels 1972, 24, fig. 13,187
SAM 7278 | Randleistenbeil | flanged axe | 110 | [5 empty] | Vugelles | 4 | A2a |  |  |  | 5.9 | 0 | 0.002 | 0.07 | 0.05 | 0.06 | 0.0005 | 0 | 0 | 0 | 0.001 |  |  | 0 | [10 empty] | 0 | Lausanne 24813 |  | AES | Group 1 | Bronze | [5 empty] | SAM 1968, vol. 2; Krause 2003, n° 7278; Kienlin 2008; Abels 1972, 13 Nr. 114; Stein 1979, 98 Nr. 217; Hafner 1995, 96, 216, 224
SAM 7279 | Flachbeil | flat axe | 104 | [5 empty] | Mont | 25 | CA |  |  |  | 0 | 0.002 | 1.4 | 0.08 | 0.01 | 0.03 | 0.013 | 0 | 0 | 0 | 0.02 |  |  | 0 | [10 empty] | 0 | Lausanne, CT 1777 |  | AES | Group 2 | Arsenical copper | [5 empty] | SAM 1968, vol. 2; Krause 2003, n° 7279
SAM 7280 | Flachbeil | flat axe | 104 | 437.4 |  |  |  |  | Bex | 25 | CA |  |  |  | 0 | 0.002 | 0.09 | 0.04 | 0.1 | 0.002 | 0.005 | 0 | 0 | 0 | 0.001 |  |  | 0 | [10 empty] | 0 | Lausanne, CT 1529 |  | AES | Group 4 | Fahlerz | [5 empty] | SAM 1968, vol. 2; Krause 2003, n° 7280
SAM 7281 | Randleistenbeil | flanged axe | 110 | [5 empty] | Bex I | 3 | A1 |  |  |  | 3.8 | 0.002 | 0.008 | 0.1 | 0.15 | 0.1 | 0.0005 | 0 | 0 | 0 | 0 |  |  | 0 | [10 empty] | 0 | Lausanne, CT/1530 |  | AES | Group 13 | Bronze | [5 empty] | SAM 1968, vol. 2; Krause 2003, n° 7281
SAM 7283 | Ösenhalsring | Ösenhalsring | 403 | [5 empty] | Charpigny | 3 | A1 | A2a |  |  | 7.1 | 0 | 0.002 | 0.03 | 0.01 | 0 | 0.0002 | 0 | 0 | 0 | 0.02 |  |  | 0 | [10 empty] | 0 | Lausanne CT/1189 |  | AES | Group 1 | Bronze | [5 empty] | SAM 1968, vol. 2; Krause 2003, n° 7283; David Elbiali 2000, card 176
SAM 7284 | Ösenhalsring | Ösenhalsring | 403 | [5 empty] | Charpigny | 3 | A1 | A2a |  |  | 6.3 | 0.05 | 0.48 | 0.14 | 0.18 | 0.45 | 0.007 | 0 | 0 | 0 | 0.001 |  |  | 0 | [10 empty] | 0 | Lausanne 11243 |  | AES | Group 16 | Bronze | [5 empty] | SAM 1968, vol. 2; Krause 2003, n° 7284; David Elbiali 2000, card 176; Bocks 1964, 87, fig. 25,45
SAM 7285 | Ösenhalsring | Ösenhalsring | 403 | [5 empty] | Bex I | 3 | A1 |  |  |  | 5.8 | 0 | 0.15 | 0.16 | 0.17 | 0.61 | 0 | 0 | 0 | 0 | 0 |  |  | 0 | [10 empty] | 0 | Lausanne, CT /1538 (?) |  | AES | Group 16 | Bronze | [5 empty] | SAM 1968, vol. 2; Krause 2003, n° 7285
SAM 7286 | Ösenhalsring, verz. | Ösenhalsring, decorated | 403 | [5 empty] | Aigle | 3 | A1 | A2a |  |  | 7.7 | 0 | 0.002 | 0.002 | 0.005 | 0.002 | 0.0005 | 0 | 0.002 | 0 | 0.001 |  |  | 0 | [10 empty] | 0 | Lausanne CT/1985 |  | AES | Group 1 | Bronze | [5 empty] | SAM 1968, vol. 2; Krause 2003, n° 7286; David Elbiali 2000, card 210; Bocks 1964,75, fig. 23,24
SAM 7287 | Ösenhalsring, verz. | Ösenhalsring, decorated | 403 | [5 empty] | Aigle | 3 | A1 | A2a |  |  | 5.2 | 0.09 | 0 | 0.02 | 0.005 | 0.03 | 0.0005 | 0 | 0 | 0 | 0 |  |  | 0 | [10 empty] | 0 | Lausanne CT/1986 |  | AES | Group 1 | Bronze | [5 empty] | SAM 1968, vol. 2; Krause 2003, n° 7287; David Elbiali 2000, card 210; Bocks 1964,75, fig. 23,25
SAM 7288 | Nietdolch, 2 Niete | dagger, 2 rivets | 212 | [5 empty] | Vaud | 4 | A2a |  |  |  | 10 | 0.02 | 0.02 | 0.05 | 0.06 | 0.002 | 0.0005 | 0 | 0 | 0 | 0.001 |  |  | 0 | [10 empty] | 0 | Lausanne 50 |  | AES | Group 1 | Bronze | [5 empty] | SAM 1968, vol. 2; Krause 2003, n° 7288
SAM 7289 | Kleeblattnadel | Clover needle | 608 | [5 empty] | Géronde | 3 | A1 | A2 |  |  | 10 | 0 | 0.002 | 0.02 | 0.005 | 0.002 | 0.0005 | 0 | 0.002 | 0 | 0.001 |  |  | 0 | [10 empty] | 0 | Lausanne, 28236 |  | AES | Group 1 | Bronze | [5 empty] | SAM 1968, vol. 2; Krause 2003, n° 7289; David Elbiali 2000, card 186, ill. 60,7; Bocks 1964, 94, fig. 22,34; Spindler 1972-73, 52, fig. 27,1
SAM 7290 | Rautennadel, verz. | rhombed-headed pin, decorated | 619 | [5 empty] | Vaud | 3 | A1 |  |  |  | 10 | 0.34 | 0.18 | 0.62 | 0.31 | 0.01 | 0.012 | 0 | 0 | 0 | 0.001 |  |  | 0 | [10 empty] | 0 | Lausanne 60790= |  | AES | Group 12 | Bronze | [5 empty] | SAM 1968, vol. 2; Krause 2003, n° 7290
SAM 7291 | Halskragen | collar | 523 | [5 empty] | Charpigny | 4 | A2a | A2a |  |  | 10 | 0 | 0.002 | 0.03 | 0.02 | 0.01 | 0.002 | 0 | 0 | 0 | 0 |  |  | 0 | [10 empty] | 0 | Lausanne CT/1187 |  | AES | Group 1 | Bronze | [5 empty] | SAM 1968, vol. 2; Krause 2003, n° 7291; David Elbiali 2000, card 176, ill. 120,4; Bocks 1964, 87, fig. 23,26
SAM 7292 | collar | collar | 523 | [5 empty] | Géronde | 4 | A2a | A2a |  |  | 10 | 1.3 | 0.002 | 0.04 | 0.14 | 0.01 | 0.038 | 0 | 0 | 0 | 0.001 |  |  | 0 | [10 empty] | 0 | Lausanne, 28235 |  | AES | Group 4 | Bronze | [5 empty] | SAM 1968, vol. 2; Krause 2003, n° 7292; David Elbiali 2000, card 186, ill. 120,6; Bocks 1964, 94, fig. 22,35
SAM 7293 | Flachbeil | flat axe | 112 | 150 |  |  |  |  | Seematte | 22 | CA |  |  |  | 0 | 0 | 2.1 | 0 | 0.002 | 0.01 | 0.0005 | 0 | 0 | 0 | 0.001 |  |  | 0 | [10 empty] | 0 | Hitzkirch, 185 |  | AES | Group 2 | Arsenical copper | [5 empty] | SAM 1968, vol. 2; Krause 2003, n° 7293
SAM 7294 | Nietdolch, 6 Niete | dagger, 6 rivets | 212 | [5 empty] | Baldegg | 5 | A2b |  |  |  | 6.4 | 0.02 | 1 | 0.78 | 0.51 | 0.38 | 0.022 | 0 | 0 | 0 | 0 |  |  | 0 | [10 empty] | 0 | Hitzkirch 3108 |  | AES | Group 16 | Bronze | [5 empty] | SAM 1968, vol. 2; Krause 2003, n° 7294
SAM 7295 | Nietdolch, 4 Niete | dagger, 4 rivets | 212 | [5 empty] | Baldegg | 5 | A2b |  |  |  | 6.3 | 0 | 0.84 | 0.1 | 0.005 | 0.48 | 0 | 0 | 0 | 0.05 | 0.03 |  |  | 0 | [10 empty] | 0 | Hitzkirch 3819 |  | AES | Group 14 | Bronze | [5 empty] | SAM 1968, vol. 2; Krause 2003, n° 7295
SAM 7296 | Nietdolch, 5 Niete | dagger, 5 rivets | 212 | [5 empty] | Baldegg | 5 | A2b |  |  |  | 7.2 | 0 | 0.85 | 0.15 | 0.01 | 0.23 | 0 | 0 | 0 | 0 | 0.02 |  |  | 0 | [10 empty] | 0 | Hitzkirch 3110 |  | AES | Group 14 | Bronze | [5 empty] | SAM 1968, vol. 2; Krause 2003, n° 7296
SAM 7297 | Randleistenbeil, Typ Langquaid | flanged axe, Langquaid type | 111 | [5 empty] | Baldegg | 4 | A2a |  |  |  | 5.5 | 0.02 | 1 | 0.82 | 0.53 | 0.53 | 0.02 | 0 | 0 | 0 | 0.001 |  |  | 0 | [10 empty] | 0 | Hitzkirch 3106 |  | AES | Group 16 | Bronze | [5 empty] | SAM 1968, vol. 2; Krause 2003, n° 7297
SAM 7298 | Randleistenbeil, Typ Langquaid | flanged axe, Langquaid type | 111 | [5 empty] | Baldegg | 4 | A2a |  |  |  | 7.2 | 0.02 | 0.89 | 0.48 | 0.33 | 0.61 | 0.013 | 0 | 0 | 0 | 0.001 |  |  | 0 | [10 empty] | 0 | Hitzkirch 3105 |  | AES | Group 16 | Bronze | [5 empty] | SAM 1968, vol. 2; Krause 2003, n° 7298
SAM 7299 | Armring m.Endspiralen | Armring with Endspirals | 407 | [5 empty] | Baldegg | 5 | A2b |  |  |  | 8 | 0.002 | 0.99 | 0.45 | 0.38 | 0.9 | 0.013 | 0 | 0 | 0 | 0.03 |  |  | 0 | [10 empty] | 0 | Hitzkirch 3821 |  | AES | Group 16 | Bronze | [5 empty] | SAM 1968, vol. 2; Krause 2003, n° 7299
SAM 7300 | Kugelkopfnadel, durchbohrt | globular head pin, perforated | 616 | [5 empty] | Baldegg | 4 | A2a |  |  |  | 10 | 1.95 | 0.15 | 0.07 | 0.04 | 0.27 | 0.001 | 0 | 0 | 0 | 0 |  |  | 0 | [10 empty] | 0 | Hitzkirch 3820 |  | AES | Group 11 | Bronze | [5 empty] | SAM 1968, vol. 2; Krause 2003, n° 7300
SAM 7301 | Pfriem m.Mittelschwellung | awl with a swallow in the middle | 806 | [5 empty] | Baldegg | 4 | A2a |  |  |  | 7.2 | 0.02 | 0.67 | 0.19 | 0.2 | 0.28 | 0.006 | 0 | 0 | 0 | 0.001 |  |  | 0 | [10 empty] | 0 | Hitzkirch .3115 |  | AES | Group 16 | Bronze | [5 empty] | SAM 1968, vol. 2; Krause 2003, n° 7301
SAM 76 | Flachbeil | flat axe | 104 | [5 empty] | Dürnten | 25 | CA |  |  |  | 0.8 | 1.3 | 0 | 0.1 | 0.03 | 0.09 | 0.001 | 0 | 0 | 0 | 0 |  |  | 0 | [10 empty] | 0 | Zürich, 2336 a1 |  | AES | Group 3 | Arsenical copper | [5 empty] | SAM 1960; Krause 2003, n° 76
SAM 77 | Dolch mit 4 Nieten und Seitenrillen | dagger with 4 rivets and lateral grooves | 212 | [5 empty] | Efringen-Kirchen | 4 | A2a |  |  |  | 8.2 | 0 | 0.16 | 0.23 | 0.38 | 0.12 | 0.001 | 0 | 0 | 0.005 | 0 |  |  | 0 | [10 empty] | 0 | Karlsruhe C 8592 |  | AES | Group 16 | Bronze | [5 empty] | SAM 1960; Krause 2003, n° 77
SAM 7779 | Scheibennadel | disc-headed pin | 604 | [5 empty] | St. Triphon | 3 | A1 | B1 |  |  | 15 | 0.06 | 0.77 | 0.28 | 0.07 | 0.6 | 0.007 | 0 | 0 | 0.005 | 0.02 |  |  | 0 | [10 empty] | 0 | Slg. Pousaz-Gaud 11 |  | AES | Group 14 | Bronze | [5 empty] | SAM 1968, vol. 2; Krause 2003, n° 7779; David Elbiali 2000, card 5, ill. 58,11; Bocks 1964, 88, fig. 3,8
SAM 7780 | Schleifennadel | knot-headed pin | 607 | [5 empty] | St. Triphon | 3 | A1 | A2_B1 |  |  | 15 | 0 | 0.32 | 0.21 | 0.09 | 0.27 | 0.002 | 0 | 0 | 0 | 0.001 |  |  | 0 | [10 empty] | 0 | Slg. Pousaz-Gaud ? |  | AES | Group 16 | Bronze | [5 empty] | SAM 1968, vol. 2; Krause 2003, n° 7780; David Elbiali 2000, card 5
SAM 7781 | Ösenhalsring | Ösenhalsring | 403 | [5 empty] | St. Triphon | 3 | A1 | A2 |  |  | 15 | 0 | 0.72 | 0.44 | 0.22 | 0.18 | 0 | 0 | 0 | 0 | 0.001 |  |  | 0 | [10 empty] | 0 | Slg. Pousaz-Gaud 66 |  | AES | Group 16 | Bronze | [5 empty] | SAM 1968, vol. 2; Krause 2003, n° 7781; David Elbiali 2000, card 5; Bocks 1964, 88, fig. 3,16
SAM 7791 | Randleistenbeil, Typ Salez | flanged axe, Salez type | 110 | [5 empty] | Hindelwangen | 3 | A1 |  |  |  | 0.01 | 0.23 | 2.6 | 7.5 | 1.6 | 2.4 | 0.009 | 0 | 0 | 0.75 | 0.02 |  |  | 0 | [10 empty] | 0 | Singen Sn 70 | Sb>5; Co>0.5 | AES | Group 16 | Fahlerz | [5 empty] | SAM 1968, vol. 2; Krause 2003, n° 7791; Kienlin 2008; Kimmig 1948/50, 222f., Tab. 40 A Nr. 1; Abels 1972, Tab. 1 Nr. 8
SAM 7792 | Randleistenbeil, Typ Salez | flanged axe, Salez type | 110 | [5 empty] | Hindelwangen | 3 | A1 |  |  |  | 0.01 | 0.54 | 3.6 | 7.5 | 1.65 | 3 | 0.009 | 0 | 0 | 0.75 | 0 |  |  | 0 | [10 empty] | 0 | Singen Sn 70 | Sb>5 | AES | Group 16 | Fahlerz | [5 empty] | SAM 1968, vol. 2; Krause 2003, n° 7792
SAM 7793 | Randleistenbeil, Typ Salez | flanged axe, Salez type | 110 | [5 empty] | Hindelwangen | 3 | A1 |  |  |  | 0.01 | 0.66 | 3.1 | 7.5 | 1.1 | 3.9 | 0.016 | 0 | 0 | 0.75 | 0.02 |  |  | 0 | [10 empty] | 0 | Singen Sn 70 | Sb>5; Co>>0.5 | AES | Group 16 | Fahlerz | [5 empty] | SAM 1968, vol. 2; Krause 2003, n° 7793
SAM 7794 | Randleistenbeil, Typ Salez | flanged axe, Salez type | 110 | [5 empty] | Hindelwangen | 3 | A1 |  |  |  | 0.01 | 0.24 | 2.6 | 7.5 | 1.1 | 3 | 0.018 | 0 | 0 | 0.75 | 0.02 |  |  | 0 | [10 empty] | 0 | Singen Sn 70 | Sb>5; Co>0.5 | AES | Group 16 | Fahlerz | [5 empty] | SAM 1968, vol. 2; Krause 2003, n° 7794
SAM 7795 | Randleistenbeil, Typ Salez | flanged axe, Salez type | 110 | [5 empty] | Hindelwangen | 3 | A1 |  |  |  | 0.01 | 0.22 | 2.4 | 7.5 | 1.4 | 2.1 | 0.007 | 0 | 0 | 0.75 | 0.02 |  |  | 0 | [10 empty] | 0 | Singen Sn 70 | Sb>5; Co>0.5 | AES | Group 16 | Fahlerz | [5 empty] | SAM 1968, vol. 2; Krause 2003, n° 7795
SAM 7796 | Randleistenbeil, Typ Salez | flanged axe, Salez type | 110 | [5 empty] | Hindelwangen | 3 | A1 |  |  |  | 0.9 | 0.06 | 0.55 | 1.95 | 0.68 | 0.88 | 0.011 | 0 | 0 | 0.05 | 0.001 |  |  | 0 | [10 empty] | 0 | Singen Sn 72 |  | AES | Group 16 | Fahlerz | [5 empty] | SAM 1968, vol. 2; Krause 2003, n° 7796; Kienlin 2008 n. 102201, 102201-2; Kimmig 1948/50, 221f., Tab. 40 C Nr. 1; Abels 1972, Tab. 5 Nr. 65; Stein 1979, 25 Nr.35; Krause 1988, 220f.; Hafner 1995, 143ff., 216; Bill 1997, 251
SAM 7797 | Randleistenbeil, Typ Salez | flanged axe, Salez type | 110 | [5 empty] | Hindelwangen | 3 | A1 |  |  |  | 1.95 | 0.002 | 0.2 | 0.84 | 0.43 | 0.6 | 0 | 0 | 0 | 0 | 0 |  |  | 0 | [10 empty] | 0 | Singen Sn 72 |  | AES | Group 16 | Bronze | [5 empty] | SAM 1968, vol. 2; Krause 2003, n° 7797
SAM 7798 | Randleistenbeil, Typ Salez | flanged axe, Salez type | 110 | [5 empty] | Hindelwangen | 3 | A1 |  |  |  | 0.02 | 0.05 | 0.22 | 1 | 0.49 | 0.51 | 0 | 0 | 0 | 0 | 0.001 |  |  | 0 | [10 empty] | 0 | Singen Sn 72 |  | AES | Group 16 | Fahlerz | [5 empty] | SAM 1968, vol. 2; Krause 2003, n° 7798
SAM 7799 | Randleistenbeil, Typ Salez | flanged axe, Salez type | 110 | [5 empty] | Hindelwangen | 3 | A1 |  |  |  | 0.38 | 0.03 | 0.31 | 1.7 | 0.45 | 0.62 | 0.006 | 0 | 0 | 0.005 | 0.001 |  |  | 0 | [10 empty] | 0 | Singen Sn72 |  | AES | Group 16 | Fahlerz | [5 empty] | SAM 1968, vol. 2; Krause 2003, n° 7799
SAM 7800 | Randleistenbeil, Typ Salez | flanged axe, Salez type | 110 | [5 empty] | Hindelwangen | 3 | A1 |  |  |  | 0.29 | 0.37 | 2 | 3.8 | 0.7 | 1.8 | 0.014 | 0 | 0 | 0.75 | 0.02 |  |  | 0 | [10 empty] | 0 | Singen Sn 72 | Co>0.5 | AES | Group 16 | Fahlerz | [5 empty] | SAM 1968, vol. 2; Krause 2003, n° 7800; Kienlin 2008, 10202, 102202-2; Kimmig 1948/50, 221f., Tab. 40 C Nr. 5; Abels 1972, Tab. 5 Nr. 68
SAM 7840 | Randleistenbeil | flanged axe, Salez type | 112 | [5 empty] | Züricher Lake | 4 | A2a |  |  |  | 5.9 | 0.02 | 0.13 | 0.03 | 0.01 | 0.002 | 0 | 0 | 0 | 0 | 0 |  |  | 0 | [10 empty] | 0 | Ste-Cécile-les-Vignes, Slg.L.Gauthier |  | AES | Group 2 | Bronze | [5 empty] | SAM 1968, vol. 2; Krause 2003, n° 7840
SAM 786 | Ösenkopfnadel | eylet pin | 615 | [5 empty] | Befestigte | 4 | A2a |  |  |  | 9.5 | 0 | 0.53 | 0.7 | 0.45 | 0 | 0.03 | 0 | 0 | 0 | 0.03 |  |  | 0 | [10 empty] | 0 | Arbon 1875 |  | AES | Group 12 | Bronze | [5 empty] | SAM 1960; Krause 2003, n° 786
SAM 787 | Kugelkopfnadel, gelocht | globular head pin, perforated | 616 | [5 empty] | Bleiche | 5 | A2b |  |  |  | 7.3 | 0.06 | 0.25 | 0.2 | 0.02 | 0.2 | 0.1 | 0.0003 | 0 | 0.008 | 0.6 |  |  | 0 | [10 empty] | 0 | Arbon 1933 |  | AES | Group 14 | Bronze | [5 empty] | SAM 1960; Krause 2003, n° 787
SAM 788 | Randleistenbeil, geschweifte Schneide | flanged axe, splate cutting edge | 111 | [5 empty] | Bleiche | 5 | A2b |  |  |  | 6.5 | 0.002 | 0.29 | 0.05 | 0.02 | 0.3 | 0.001 | 0 | 0 | 0.005 | 0.25 |  |  | 0 | [10 empty] | 0 | Arbon 1866 | Sb<0.1 | AES | Group 11 | Bronze | [5 empty] | SAM 1960; Krause 2003, n° 788
SAM 789 | Dolch | dagger | 212 | [5 empty] | Bleiche | 5 | A2b |  |  |  | 9.1 | 0.14 | 0.44 | 0.8 | 0.25 | 0.7 | 0.01 | 0 | 0.02 | 0.005 | 0.4 |  |  | 0 | [10 empty] | 0 | Arbon 1462 | Zn+ | AES | Group 16 | Bronze | [5 empty] | SAM 1960; Krause 2003, n° 789
SAM 79 | Nadel m. durchb. Hals u. gefl. gep. Schaft | pin with a hole through the neck and polished circula shaft | 627 | [5 empty] | Ittenhausen | 5 | A2b |  |  |  | 3.2 | 0.02 | 0.24 | 0.4 | 0.06 | 0.74 | 0 | 0 | 0 | 0.005 | 0.2 |  |  | 0 | [10 empty] | 0 | Stuttgart, WLM A 34/150 |  | AES | Group 14 | Bronze | [5 empty] | SAM 1960; Krause 2003, n° 79
SAM 791 | Löffelaxt | spooned axe | 118 | [5 empty] | Chamoson | 4 | A2a | A2a |  |  | 5.1 | 0.05 | 1.75 | 0.2 | 0.07 | 1.05 | 0.001 | 0 | 0.02 | 0 | 0.001 |  |  | 0 | [10 empty] | 0 | Zürich, SLM 3037c | Zn+ | AES | Group 14 | Bronze | [5 empty] | SAM 1960; Krause 2003, n° 791; David Elbiali 2000, card 295, ill. 26,1; fig. 8B,1; Bocks 1964, 79; Abels 1972, 21 fig. 12,173; 59A,1
SAM 792 | Randleistenbeil | flanged axe | 110 | [5 empty] | Collombey-La Barmaz | 4 | A2a | A2a |  |  | 6.3 | 0.09 | 0.32 | 0.2 | 0.11 | 0.35 | 0.001 | 0 | 0 | 0 | 0.02 |  |  | 0 | [10 empty] | 0 | Zürich, SLM 13821 |  | AES | Group 16 | Bronze | [5 empty] | SAM 1960; Krause 2003, n° 792; David Elbiali 2000, card 38; ill. 1.2, fig. 9B; Abels 1972, 48, fig. 61C,2
SAM 7924 | Vierkantpfriem, klein | awls with square saft, small | 806 | [5 empty] | Gage | 4 | A2a |  |  |  | 7.8 | 0 | 0.13 | 0.24 | 0.005 | 0.1 | 0.0005 | 0 | 0 | 0 | 0.03 |  |  | 0 | [10 empty] | 0 | Marseille, MHN |  | AES | Group 14 | Bronze | [5 empty] | SAM 1968, vol. 2; Krause 2003, n° 7924
SAM 7925 | Ring von gerippter Nadel | ring from a ribbed pin | 626 | [5 empty] | Gage | 4 | A2a |  |  |  | 10 | 0.04 | 0.13 | 0.16 | 0.02 | 0.14 | 0 | 0 | 0 | 0 | 0.02 |  |  | 0 | [10 empty] | 0 | Marseille, MHN |  | AES | Group 14 | Bronze | [5 empty] | SAM 1968, vol. 2; Krause 2003, n° 7925
SAM 7927 | Randleistenbeil | flanged axe | 110 | [5 empty] | Grotte Lonbiere | 4 | A2a |  |  |  | 10 | 0 | 0.2 | 0.02 | 0.005 | 0.03 | 0.0005 | 0 | 0.002 | 0 | 0.001 |  |  | 0 | [10 empty] | 0 | Marseille, MHN |  | AES | Group 2 | Bronze | [5 empty] | SAM 1968, vol. 2; Krause 2003, n° 7927
SAM 793 | Scheibennadel, verz. | disc-headed pin, decorated | 604 | [5 empty] | Conthey | 3 | A1 | A1 |  |  | 0.01 | 0.05 | 1.25 | 3.5 | 0.4 | 1.5 | 0.001 | 0 | 0 | 0 | 0.02 |  |  | 0 | [10 empty] | 0 | Zürich, SLM 11603 |  | AES | Group 16 | Fahlerz | [5 empty] | SAM 1960; Krause 2003, n° 793; Cattin et al 2011, tab. 3; David Elbiali 2000, card 483,ill. 56,3, fig. 4B,1; Heierli 1896. fig. 2,7; Bocks 1964, 80
SAM 7932 | Vollgriffdolch, Griff | metal-hilted dagger, handle | 204 | [5 empty] | Auriol | 3 | A1 |  |  |  | 5 | 0.06 | 0.005 | 0.02 | 0.005 | 0 | 0.0002 | 0 | 0 | 0 | 0.001 |  |  | 0 | [10 empty] | 0 | Marseille, Mus.Borély 2311-6 |  | AES | Group 1 | Bronze | [5 empty] | SAM 1968, vol. 2; Krause 2003, n° 7932
SAM 7933 | Vollgriffdolch, Klinge | metal-hilted dagger, blade | 206 | [5 empty] | Auriol | 3 | A1 |  |  |  | 7.7 | 0.02 | 0 | 0 | 0.002 | 0 | 0.0002 | 0 | 0 | 0 | 0 |  |  | 0 | [10 empty] | 0 | Marseille, Mus.Borély 2311-6 |  | AES | Group 1 | Bronze | [5 empty] | SAM 1968, vol. 2; Krause 2003, n° 7933
SAM 794 | Löffelaxt | spooned axe | 118 | [5 empty] | Conthey | 4 | A2a | A2b |  |  | 8.9 | 0.06 | 1.45 | 0.2 | 0.09 | 0.25 | 0.001 | 0 | 0 | 0 | 0.07 |  |  | 0 | [10 empty] | 0 | Zürich, SLM 22048 |  | AES | Group 14 | Bronze | [5 empty] | SAM 1960; Krause 2003, n° 794; David Elbiali 2000, card 145, ill. 40,6; Bock 1964,82; Abels 1972, 29, fig. 14,209
SAM 795 | Armring mit Spitzenden | Armring with pointed ends | 407 | [5 empty] | Rorenhaab | 4 | A2a |  |  |  | 7.8 | 0.025 | 1.25 | 0.35 | 0.11 | 0.48 | 0.001 | 0 | 0 | 0 | 0.02 |  |  | 0 | [10 empty] | 0 | Zürich, SLM 34007 | Pb<0.05 | AES | Group 16 | Bronze | [5 empty] | SAM 1960; Krause 2003, n° 795
SAM 796 | Dolch mit Mittelrillen | dagger with central grooves | 212 | [5 empty] | Rorenhaab | 4 | A2a |  |  |  | 5.2 | 0.05 | 0.56 | 0.5 | 0.08 | 0.5 | 0.01 | 0.0003 | 0 | 0.005 | 0.01 |  |  | 0 | [10 empty] | 0 | Zürich, SLM 20081 |  | AES | Group 14 | Bronze | [5 empty] | SAM 1960; Krause 2003, n° 796
SAM 7968 | Flachbeil | flat axe | 104 | [5 empty] | Gilly | 22 | CA |  |  |  | 0 | 0.02 | 1.35 | 0.03 | 0.005 | 0.2 | 0.005 | 0 | 0 | 0 | 0.02 |  |  | 0 | [10 empty] | 0 | Toulon, 2093 |  | AES | Group 11 | Fahlerz | [5 empty] | SAM 1968, vol. 2; Krause 2003, n° 7968
SAM 7969 | Brillenspirale | spectacle spiral | 529 | [5 empty] | Grotte de la Sarrée | 25 | CA |  |  |  | 0 | 0 | 0.61 | 0.04 | 0.03 | 0.03 | 0.022 | 0 | 0 | 0 | 0.001 |  |  | 0 | [10 empty] | 0 | Grasse, |  | AES | Group 2 | Arsenical copper | [5 empty] | SAM 1968, vol. 2; Krause 2003, n° 7969
SAM 797 | Randleistenbeil, Typ Langquaid | flanged axe, Langquaid type | 111 | [5 empty] | Rorenhaab | 4 | A2a |  |  |  | 3.5 | 0.67 | 0.65 | 0.35 | 0.1 | 0.66 | 0.01 | 0.0003 | 0 | 0 | 0.001 |  |  | 0 | [10 empty] | 0 | Zürich, SLM 34008 |  | AES | Group 16 | Bronze | [5 empty] | SAM 1960; Krause 2003, n° 797
SAM 7970 | Rollennadel | roll-headed pin | 610 | [5 empty] | Grotte de l'Ibis | 3 | A1 |  |  |  | 0.01 | 0 | 0.44 | 2.7 | 0.66 | 2.3 | 0.006 | 0 | 0 | 0.09 | 0 |  |  | 0 | [10 empty] | 0 | Grasse, |  | AES | Group 16 | Fahlerz | [5 empty] | SAM 1968, vol. 2; Krause 2003, n° 7970
SAM 7971 | Vierkantpfriem | awl with square shaft | 806 | [5 empty] | La Golette | 25 | CA |  |  |  | 0 | 0 | 0.18 | 0.002 | 0.07 | 0.005 | 0.008 | 0 | 0 | 0 | 0.03 |  |  | 0 | [10 empty] | 0 | Grasse, |  | AES | Group 2 | Arsenical copper | [5 empty] | SAM 1968, vol. 2; Krause 2003, n° 7971
SAM 7976 | Gußbrocken | copper cake | 710 | [5 empty] | Grotte des Basses-Alpes | 59 | II_Millennium |  |  |  | 0.04 | 0.6 | 0.41 | 0.46 | 0.13 | 0.01 | 0.015 | 0 | 0.23 | 0.03 | 0.03 |  |  | 0 | [10 empty] | 0 | Grasse, |  | AES | Group 12 | Fahlerz | [5 empty] | SAM 1968, vol. 2; Krause 2003, n° 7976
SAM 7977 | Armring, geschlossen | armring, closed | 406 | [5 empty] | Aven de Mariat | 59 | II_Millennium |  |  |  | 3.7 | 0.45 | 0.02 | 0.01 | 0.01 | 0.06 | 0.0005 | 0 | 0 | 0 | 0.02 |  |  | 0 | [10 empty] | 0 | Draguignan, |  | AES | Group 1 | Bronze | [5 empty] | SAM 1968, vol. 2; Krause 2003, n° 7977
SAM 7978 | Armring, geschlossen | bracelet, closed | 406 | [5 empty] | Grotte des Fées | 3 | A1 |  |  |  | 10 | 0.34 | 0.95 | 0.06 | 0.06 | 0.06 | 0.0002 | 0.0002 | 0.002 | 0.6 | 0.02 |  |  | 0 | [10 empty] | 0 | Draguignan, BF 1 |  | AES | Group 2 | Bronze | [5 empty] | SAM 1968, vol. 2; Krause 2003, n° 7978
SAM 7979 | dagger blade, 3 rivets, fragm. | dagger blade, 3 rivets, fragm. | 212 | [5 empty] | Grotte des Fées | 3 | A1 |  |  |  | 10 | 2.1 | 0.36 | 0.02 | 0.05 | 0.01 | 0.034 | 0 | 0.002 | 0 | 0 |  |  | 0 | [10 empty] | 0 | Draguignan, BF 32 |  | AES | Group 2 | Bronze | [5 empty] | SAM 1968, vol. 2; Krause 2003, n° 7979
SAM 798 | Randleistenbeil, Typ Salez | flanged axe, Salez type | 110 | [5 empty] | Sennwald | 3 | A1 |  |  |  | 0.01 | 0.41 | 3.2 | 3.5 | 0.4 | 2 | 0.01 | 0 | 0 | 0.05 | 0 |  |  | 0 | [10 empty] | 0 | Zürich, SLM 2335c |  | AES | Group 16 | Fahlerz | [5 empty] | SAM 1960; Krause 2003, n° 798
SAM 7980 | Votivbeil, sehr klein | Votive axe, very small | 112 | [5 empty] | Grotte des Fées | 3 | A1 |  |  |  | 7.6 | 0.04 | 0.56 | 0.29 | 0.02 | 0.19 | 0 | 0 | 0 | 0 | 0.001 |  |  | 0 | [10 empty] | 0 | Draguignan, BF 23 |  | AES | Group 14 | Bronze | [5 empty] | SAM 1968, vol. 2; Krause 2003, n° 7980
SAM 7984 | Nietdolch, 4 Niete? | dagger, 4 rivets? | 212 | [5 empty] | Turin, prov. | 3 | A1 |  |  |  | 0 | 0 | 2.9 | 0.13 | 0.19 | 2.4 | 0.008 | 0 | 0 | 0.1 | 0.02 |  |  | 0 | [10 empty] | 0 | Turin, MA |  | AES | Group 16 | Fahlerz | [5 empty] | SAM 1968, vol. 2; Krause 2003, n° 7984
SAM 7985 | Stabdolch? | halberd? | 201 | [5 empty] | Turin, prov. | 4 | A2a |  |  |  | 8.8 | 0.67 | 0.02 | 0 | 0 | 0.03 | 0.0002 | 0 | 0.002 | 0 | 0.03 |  |  | 0 | [10 empty] | 0 | Turin, MA |  | AES | Group 1 | Bronze | [5 empty] | SAM 1968, vol. 2; Krause 2003, n° 7985
SAM 7986 | Dolch | dagger | 201 | [5 empty] | Turin, prov. | 4 | A2a |  |  |  | 5.4 | 1.3 | 0.85 | 0.03 | 0.24 | 0.02 | 0.0002 | 0 | 0.002 | 0 | 0.03 |  |  | 0 | [10 empty] | 0 | Turin, MA |  | AES | Group 9 | Bronze | [5 empty] | SAM 1968, vol. 2; Krause 2003, n° 7986
SAM 7989 | Randleistenbeil | flanged axe | 110 | [5 empty] | Turin, prov. | 5 | A2b |  |  |  | 9.8 | 0.27 | 0.67 | 0.02 | 0.07 | 0.03 | 0.001 | 0 | 0 | 0.06 | 0.02 |  |  | 0 | [10 empty] | 0 | Turin, MA |  | AES | Group 2 | Bronze | [5 empty] | SAM 1968, vol. 2; Krause 2003, n° 7989
SAM 799 | Kugelkopfnadel, gelocht | globular head pin, perforated | 616 | [5 empty] | Wollishofen | 4 | A2a |  |  |  | 15 | 0.09 | 0.43 | 0.05 | 0.03 | 0.45 | 0.0002 | 0 | 0 | 0 | 0.001 |  |  | 0 | [10 empty] | 0 | Zürich, SLM 1337-17 | Sb<0.1 | AES | Group 11 | Bronze | [5 empty] | SAM 1960; Krause 2003, n° 799
SAM 7991 | Randleistenbeil, Nackenkerbe | flanged axe, indended butt | 111 | [5 empty] | Turin, prov. | 4 | A2a |  |  |  | 6.3 | 1.6 | 0.41 | 0.46 | 0.01 | 0.47 | 0 | 0 | 0 | 0 | 0.02 |  |  | 0 | [10 empty] | 0 | Turin, MA |  | AES | Group 14 | Bronze | [5 empty] | SAM 1968, vol. 2; Krause 2003, n° 7991
SAM 7992 | Randleistenbeil, Nackenkerbe | flanged axe, indended butt | 111 | [5 empty] | Turin, prov. | 4 | A2a |  |  |  | 5.6 | 0 | 0.002 | 0.002 | 0.005 | 0.002 | 0.0002 | 0 | 0 | 0 | 0.001 |  |  | 0 | [10 empty] | 0 | Turin, MA |  | AES | Group 1 | Bronze | [5 empty] | SAM 1968, vol. 2; Krause 2003, n° 7992
SAM 7993 | Randleistenbeil, Nackenkerbe | flanged axe, indended butt | 111 | [5 empty] | Turin, prov. | 4 | A2a |  |  |  | 10 | 0 | 0 | 0 | 0.005 | 0 | 0.0002 | 0 | 0 | 0 | 0.001 |  |  | 0 | [10 empty] | 0 | Turin, MA |  | AES | Group 1 | Bronze | [5 empty] | SAM 1968, vol. 2; Krause 2003, n° 7993
SAM 7994 | Randleistenbeil with semicircular cut | flanged axe with semicircular cut | 111 | [5 empty] | Trana | 5 | A2b |  | A2b |  | 7.8 | 1.45 | 0.02 | 0.12 | 0.04 | 0.02 | 0.014 | 0 | 0.009722 | 0 | 0.02 |  |  | 0 | [10 empty] | 0 | Turin, MA, |  | AES | Group 3 | Bronze | [5 empty] | SAM 1968, vol. 2; Krause 2003, n° 7994; de Marinis 2005, tab. 5
SAM 7995 | Schaftlochaxt, kreuzschneidig | shaft-hole axe, sharp | 128 | [5 empty] | Turin, prov. | 15 | Neolithic |  |  |  | 7.4 | 1.4 | 0.65 | 0.02 | 0.13 | 0.03 | 0.0005 | 0 | 0.002 | 0 | 0.02 |  |  | 0 | [10 empty] | 0 | Turin, MA |  | AES | Group 9 | Bronze | [5 empty] | SAM 1968, vol. 2; Krause 2003, n° 7995
SAM 7996 | Doppelaxthaxt | double axe | 127 | [5 empty] | Turin, prov. | 9 | II_Millennium |  |  |  | 6.8 | 1.15 | 0.62 | 0.03 | 0.17 | 0.03 | 0.002 | 0 | 0.002 | 0.005 | 0.05 |  |  | 0 | [10 empty] | 0 | Turin, MA | Fe+++ | AES | Group 9 | Bronze | [5 empty] | SAM 1968, vol. 2; Krause 2003, n° 7996
SAM 7997 | Doppelaxthaxt | double axe | 127 | [5 empty] | Turin, prov. | 9 | II_Millennium |  |  |  | 6.5 | 0.94 | 0.41 | 0.03 | 0.05 | 0.03 | 0.01 | 0 | 0.002 | 0 | 0.03 |  |  | 0 | [10 empty] | 0 | Turin, MA |  | AES | Group 2 | Bronze | [5 empty] | SAM 1968, vol. 2; Krause 2003, n° 7997
SAM 7998 | Schaftlochaxt, kreuzschneidig | shaft-hole axe, sharp | 128 | [5 empty] | Turin, prov. | 15 | Neolithic |  |  |  | 7.2 | 0.9 | 0.57 | 0.02 | 0.07 | 0.03 | 0.001 | 0 | 0.002 | 0 | 0.03 |  |  | 0 | [10 empty] | 0 | Turin, MA |  | AES | Group 2 | Bronze | [5 empty] | SAM 1968, vol. 2; Krause 2003, n° 7998
SAM 7999 | Schaftlochaxt | shaft-hole axe | 122 | [5 empty] | Turin, prov. | 5 | A2b |  |  |  | 2.4 | 1.8 | 0.31 | 0.13 | 0.05 | 0.19 | 0.013 | 0 | 0 | 0.06 | 0.02 |  |  | 0 | [10 empty] | 0 | Turin, MA |  | AES | Group 14 | Bronze | [5 empty] | SAM 1968, vol. 2; Krause 2003, n° 7999
SAM 8 | Flachbeil | flat axe | 104 | [5 empty] | Altheim | 22 | CA |  |  |  | 0 | 0.01 | 0.17 | 0.01 | 0.02 | 0.01 | 0.001 | 0 | 0 | 0 | 0 |  |  | 0 | [10 empty] | 0 | Munich, 1919:599-604 |  | AES | Group 2 | Arsenical copper | [5 empty] | SAM 1960; Krause 2003, n° 8
SAM 80 | Nadel m. durchb. Hals u. gefl. gep. Schaft | pin with a hole through the neck and polished circula shaft | 627 | [5 empty] | Ittenhausen | 5 | A2b |  |  |  | 3.1 | 0.04 | 0.34 | 0.33 | 0.05 | 0.74 | 0 | 0.0003 | 0 | 0.005 | 0.1 |  |  | 0 | [10 empty] | 0 | Stuttgart, WLM A 34/150 |  | AES | Group 14 | Bronze | [5 empty] | SAM 1960; Krause 2003, n° 80
SAM 8000 | Randleistenbeil, Nackenkerbe | flanged axe, indended butt | 111 | [5 empty] | Turin, prov. | 4 | A2a |  |  |  | 8.3 | 0.24 | 0.002 | 0.002 | 0.005 | 0.002 | 0.0002 | 0 | 0.11 | 0 | 0.02 |  |  | 0 | [10 empty] | 0 | Turin, MA |  | AES | Group 1 | Bronze | [5 empty] | SAM 1968, vol. 2; Krause 2003, n° 8000
SAM 8002 | Randleistenbeil, Nackenkerbe | flanged axe, indended butt | 111 | [5 empty] | Turin, prov. | 4 | A2a |  |  |  | 4 | 0.04 | 0.002 | 0.08 | 0.002 | 0.002 | 0.0002 | 0 | 0.14 | 0 | 0.02 |  |  | 0 | [10 empty] | 0 | Turin, MA |  | AES | Group 1 | Bronze | [5 empty] | SAM 1968, vol. 2; Krause 2003, n° 8002
SAM 8003 | Randleistenbeil | flanged axe | 110 | [5 empty] | Turin, prov. | 4 | A2a |  |  |  | 7.3 | 0.02 | 0.002 | 0 | 0.005 | 0.002 | 0.0002 | 0 | 0.002 | 0 | 0.03 |  |  | 0 | [10 empty] | 0 | Turin, MA |  | AES | Group 1 | Bronze | [5 empty] | SAM 1968, vol. 2; Krause 2003, n° 8003
SAM 8004 | Dolch m.2 Pflocknieten | dagger with 2 peg-rivets | 215 | [5 empty] | Turin, prov. | 4 | A2a |  |  |  | 9.6 | 1.65 | 0.58 | 0.2 | 0.12 | 0.08 | 0.012 | 0 | 0 | 0.05 | 0.03 |  |  | 0 | [10 empty] | 0 | Turin, MA |  | AES | Group 12 | Bronze | [5 empty] | SAM 1968, vol. 2; Krause 2003, n° 8004
SAM 8005 | Dolch | dagger | 212 | [5 empty] | Turin, prov. | 4 | A2a |  |  |  | 6.8 | 1.35 | 0.72 | 0.02 | 0.08 | 0.03 | 0.0002 | 0 | 0.002 | 0.05 | 0.03 |  |  | 0 | [10 empty] | 0 | Turin, MA |  | AES | Group 2 | Bronze | [5 empty] | SAM 1968, vol. 2; Krause 2003, n° 8005
SAM 8015 | Rollennadel | roll-headed pin | 611 | [5 empty] | Turin, prov. | 3 | A1 |  |  |  | 5.8 | 0.002 | 0 | 0.002 | 0.005 | 0 | 0.0002 | 0 | 0.002 | 0 | 0.001 |  |  | 0 | [10 empty] | 0 | Turin, MA 108 |  | AES | Group 1 | Bronze | [5 empty] | SAM 1968, vol. 2; Krause 2003, n° 8015
SAM 8016 | Spirale, 4 Windungen | spiral, 4 winds | 409 | [5 empty] | Turin, prov. | 3 | A1 |  |  |  | 8 | 0.4 | 0.4 | 0.15 | 0.13 | 0.05 | 0.028 | 0 | 0 | 0.05 | 0.02 |  |  | 0 | [10 empty] | 0 | Turin, MA |  | AES | Group 12 | Bronze | [5 empty] | SAM 1968, vol. 2; Krause 2003, n° 8016
SAM 8017 | Spirale, 5 Windungen, Enden verziert | spiral, 5 winds, ends decorated | 409 | [5 empty] | Turin, prov. | 3 | A1 |  |  |  | 8.4 | 4.6 | 0.44 | 0.05 | 0.11 | 0.14 | 0.053 | 0 | 0.002 | 0.17 | 0.02 |  |  | 0 | [10 empty] | 0 | Turin, MA |  | AES | Group 15 | Bronze | [5 empty] | SAM 1968, vol. 2; Krause 2003, n° 8017
SAM 8018 | Spirale, 6 Windungen | spiral, 6 winds | 409 | [5 empty] | Turin, prov. | 3 | A1 |  |  |  | 5.1 | 0.66 | 1.2 | 0.08 | 0.19 | 0.1 | 0.049 | 0 | 0 | 0.17 | 0.03 |  |  | 0 | [10 empty] | 0 | Turin, MA |  | AES | Group 15 | Bronze | [5 empty] | SAM 1968, vol. 2; Krause 2003, n° 8018
SAM 8019 | Spirale, 7 Windungen, verz. | spiral, 7 winds, decorated | 409 | [5 empty] | Turin, prov. | 3 | A1 |  |  |  | 7.7 | 1.2 | 0.52 | 0.1 | 0.09 | 0.11 | 0.042 | 0 | 0 | 0 | 0.02 |  |  | 0 | [10 empty] | 0 | Turin, MA |  | AES | Group 14 | Bronze | [5 empty] | SAM 1968, vol. 2; Krause 2003, n° 8019
SAM 8020 | Spirale, 8 Windungen, eingerollt | spiral, 8 winds, rolled up | 409 | [5 empty] | Turin, prov. | 3 | A1 |  |  |  | 5.6 | 0.49 | 0.44 | 1 | 0.22 | 0.52 | 0.024 | 0 | 0 | 0.08 | 0.03 |  |  | 0 | [10 empty] | 0 | Turin, MA 199 |  | AES | Group 16 | Bronze | [5 empty] | SAM 1968, vol. 2; Krause 2003, n° 8020
SAM 8021 | Spiralring, dick | Spiralring, thick | 409 | [5 empty] | Turin, prov. | 4 | A2a |  |  |  | 8.6 | 0.25 | 0.07 | 0.009 | 0.05 | 0.02 | 0.049 | 0 | 0 | 0 | 0.03 |  |  | 0 | [10 empty] | 0 | Turin, MA |  | AES | Group 1 | Bronze | [5 empty] | SAM 1968, vol. 2; Krause 2003, n° 8021
SAM 8022 | Spirale, groß, 4 Windungen | spiral, big, 4 winds | 409 | [5 empty] | Turin, prov. | 4 | A2a |  |  |  | 5.1 | 0.05 | 1.1 | 0.1 | 0.07 | 0.05 | 0.022 | 0 | 0 | 0 | 0.02 |  |  | 0 | [10 empty] | 0 | Turin, MA |  | AES | Group 6 | Bronze | [5 empty] | SAM 1968, vol. 2; Krause 2003, n° 8022
SAM 8023 | Spirale, groß m.Noppenende | spiral, big with knotted ends | 409 | [5 empty] | Turin, prov. | 3 | A1 |  |  |  | 6.5 | 2.3 | 0.89 | 0.59 | 0.17 | 0.13 | 0.016 | 0 | 0.18 | 0 | 0.03 |  |  | 0 | [10 empty] | 0 | Turin, MA |  | AES | Group 16 | Bronze | [5 empty] | SAM 1968, vol. 2; Krause 2003, n° 8023
SAM 8024 | Spirale, 7 Windungen, verziert | spiral, 7 winds, decorated | 409 | [5 empty] | Turin, prov. | 3 | A1 |  |  |  | 8.9 | 1.3 | 0.61 | 0.09 | 0.12 | 0.11 | 0.037 | 0 | 0 | 0 | 0.02 |  |  | 0 | [10 empty] | 0 | Turin, MA |  | AES | Group 15 | Bronze | [5 empty] | SAM 1968, vol. 2; Krause 2003, n° 8024
SAM 8025 | Spiralring, dick | Spiralring, thick | 416 | [5 empty] | Turin, prov. | 4 | A2a |  |  |  | 8.9 | 2.2 | 1.05 | 0.81 | 0.42 | 0.2 | 0.019 | 0 | 0 | 0 | 0.03 |  |  | 0 | [10 empty] | 0 | Turin, MA |  | AES | Group 16 | Bronze | [5 empty] | SAM 1968, vol. 2; Krause 2003, n° 8025
SAM 8046 | Nietdolch, 4 Niete | dagger, 4 rivets | 212 | [5 empty] | Firinon | 5 | A2b |  |  |  | 9.3 | 0 | 0.004 | 0.002 | 0.002 | 0.01 | 0.002 | 0 | 0 | 0.19 | 0.03 |  |  | 0 | [10 empty] | 0 | Turin, RA A, 98 |  | AES | Group 1 | Bronze | [5 empty] | SAM 1968, vol. 2; Krause 2003, n° 8046
SAM 8050 | Randleistenbeil, Knick | flanged axe | 111 | [5 empty] | Avigliana | 5 | A2b |  |  |  | 6.6 | 0 | 0.11 | 0.01 | 0.002 | 0.08 | 0.0005 | 0 | 0 | 0 | 0.03 |  |  | 0 | [10 empty] | 0 | Turin, RA A, 104 |  | AES | Group 2 | Bronze | [5 empty] | SAM 1968, vol. 2; Krause 2003, n° 8050
SAM 8051 | Randleistenbeil | flanged axe | 111 | [5 empty] | Avigliana | 5 | A2b |  |  |  | 9.7 | 0 | 0.06 | 0.008 | 0.002 | 0.06 | 0.0002 | 0 | 0 | 0 | 0.03 |  |  | 0 | [10 empty] | 0 | Turin, RA A, 103 |  | AES | Group 1 | Bronze | [5 empty] | SAM 1968, vol. 2; Krause 2003, n° 8051
SAM 8052 | Randleistenbeil, Knick | flanged axe, | 110 | [5 empty] | Avigliana | 5 | A2b |  |  |  | 7.8 | 0.002 | 0.09 | 0.03 | 0.002 | 0.04 | 0.0005 | 0 | 0 | 0 | 0.02 |  |  | 0 | [10 empty] | 0 | Turin, RA A' 105 |  | AES | Group 1 | Bronze | [5 empty] | SAM 1968, vol. 2; Krause 2003, n° 8052
SAM 8056 | Axt, kreuzschneidig | axe, sharp | 128 | [5 empty] | Pollenzo | 15 | Neolithic |  |  |  | 3.6 | 0.54 | 0.14 | 0.06 | 0.04 | 0.02 | 0.001 | 0 | 0.002 | 0 | 0.03 |  |  | 0 | [10 empty] | 0 | Turin, RA A, 8 |  | AES | Group 2 | Bronze | [5 empty] | SAM 1968, vol. 2; Krause 2003, n° 8056
SAM 8057 | Randleistenbeil | flanged axe | 111 | [5 empty] | Avigliana | 4 | A2a |  |  |  | 4.4 | 0.002 | 0.07 | 0.002 | 0.002 | 0.02 | 0.0002 | 0 | 0 | 0 | 0.03 |  |  | 0 | [10 empty] | 0 | Turin, RA A, 102 |  | AES | Group 1 | Bronze | [5 empty] | SAM 1968, vol. 2; Krause 2003, n° 8057
SAM 8058 | Randleistenbeil | flanged axe | 111 | [5 empty] | Avigliana | 5 | A2b |  |  |  | 10 | 0.002 | 0.1 | 0.002 | 0.002 | 0 | 0.0002 | 0 | 0 | 0 | 0.02 |  |  | 0 | [10 empty] | 0 | Turin, RA A, 106 |  | AES | Group 2 | Bronze | [5 empty] | SAM 1968, vol. 2; Krause 2003, n° 8058
SAM 8065 | Blechmanschette, verz. | plate collar, decorated | 410 | [5 empty] | Urio | 3 | A1 |  |  |  | 5.8 | 0.08 | 0.3 | 0.48 | 0.14 | 0.39 | 0.005 | 0 | 0 | 0 | 0.03 |  |  | 0 | [10 empty] | 0 | Turin, Artigl. A1466 |  | AES | Group 16 | Bronze | [5 empty] | SAM 1968, vol. 2; Krause 2003, n° 8065
SAM 8071 | Rautennadel | eyelet needle | 619 | [5 empty] | Desor Maresco | 4 | A2a |  | A2a |  | 5.8 | 0.01 | 0.44 | 0.17 | 0.15 | 0.17 | 0.007 | 0 | 0 | 0 | 0.001 |  |  | 0 | [10 empty] | 0 | Turin, Artigl., A 1404 |  | AES | Group 16 | Bronze | [5 empty] | SAM 1968, vol. 2; Krause 2003, n° 8071; de Marinis 2005, tab. 4; de Marinis 2005, fig. 8,1
SAM 81 | Randleistenbeil, Typ ?, Salez-Langquaid | flanged axe, Salez-Langquaid type ? | 110 | [5 empty] | Eriskirch | 3 | A1 |  |  |  | 0.01 | 0.06 | 0.75 | 1.6 | 0.34 | 2.4 | 0 | 0 | 0 | 0.005 | 0.001 |  |  | 0 | [10 empty] | 0 | Stuttgart, WLM 12584 |  | AES | Group 16 | Fahlerz | [5 empty] | SAM 1960; Krause 2003, n° 81
SAM 8135 | Flachbeil | flat axe | 105 | [5 empty] | Piacenza | 22 | CA |  |  |  | 0 | 0.06 | 0 | 0.09 | 0.31 | 1.65 | 0.002 | 0 | 0 | 0 | 0 |  |  | 0 | [10 empty] | 0 | Turin, Artigl. A1320 |  | AES | Group 8 | Fahlerz | [5 empty] | SAM 1968, vol. 2; Krause 2003, n° 8135
SAM 8138 | axe torbole's type | axe torbole type | 111 | [5 empty] | Murello | 3 | A1 |  | A1 |  | 0.01 | 0 | 0.17 | 1.5 | 0.8 | 0.64 | 0 | 0 | 0 | 0.03 | 0 |  |  | 0 | [10 empty] | 0 | Turin, Artigl., A 1308 |  | AES | Group 16 | Fahlerz | [5 empty] | SAM 1968, vol. 2; Krause 2003, n° 8138; de Marinis 2005, tab. 2; de Marinis 1998, fig. 140
SAM 8171 | Randleistenbeil, Knick | flanged axe | 110 | [5 empty] | Avigliana | 5 | A2b |  |  |  | 9.8 | 0 | 0.1 | 0.01 | 0.002 | 0.04 | 0.0002 | 0 | 0 | 0 | 0.02 |  |  | 0 | [10 empty] | 0 | Turin, RA A' 105 FALSCH: Kopenhagen, Nat |  | AES | Group 2 | Bronze | [5 empty] | SAM 1968, vol. 2; Krause 2003, n° 8171
SAM 82 | Randleistenbeil (3 An.) Typ unklar | flanged axe (3 analysis) uncertain type | 112 | [5 empty] | Eriskirch | 3 | A1 |  |  |  | 0.01 | 0.05 | 0.95 | 1.4 | 0.45 | 2.7 | 0 | 0.0003 | 0 | 0.008 | 0.01 |  |  | 0 | [10 empty] | 0 | Stuttgart, WLM 12584 |  | AES | Group 16 | Fahlerz | [5 empty] | SAM 1960; Krause 2003, n° 82
SAM 83 | Randleistenbeil (3 An.) Typ unklar | flanged axe (3 analysis) uncertain type | 112 | [5 empty] | Eriskirch | 3 | A1 |  |  |  | 0.01 | 0.04 | 0.76 | 1.3 | 0.44 | 2.6 | 0 | 0.0003 | 0 | 0.008 | 0.001 |  |  | 0 | [10 empty] | 0 | Stuttgart, WLM 12584 |  | AES | Group 16 | Fahlerz | [5 empty] | SAM 1960; Krause 2003, n° 83
SAM 84 | Randleistenbeil, Schneidenfrag., Typ Langquaid | flanged axe, fragment of the cuttin edge., Langquaid type | 110 | [5 empty] | Friedberg | 4 | A2a |  |  |  | 9 | 0 | 0.24 | 0.54 | 0.001 | 0.42 | 0 | 0 | 0 | 0 | 0.01 |  |  | 0 | [10 empty] | 0 | Augsburg 570, 1-22 |  | AES | Group 14 | Bronze | [5 empty] | SAM 1960; Krause 2003, n° 84
SAM 85 | Gußbrocken | brocken piece | 710 | [5 empty] | Friedberg | 4 | A2a |  |  |  | 0.01 | 0.02 | 1.4 | 0.25 | 0.01 | 0.35 | 0.03 | 0 | 0 | 0.005 | 0.5 |  |  | 0 | [10 empty] | 0 |  |  | AES | Group 14 | Fahlerz | [5 empty] | SAM 1960; Krause 2003, n° 85
SAM 8537 | Nietdolch, 5 Niete | dagger, 5 rivets | 212 | [5 empty] | Gorica Svetojanska | 4 | A2a |  |  |  | 6.3 | 0 | 0.26 | 0.4 | 0.43 | 0.024 | 0.14 | 0 | 0 | 0 | 0.001 |  |  | 0 | [10 empty] | 0 | Zagreb 2063 |  | AES | Group 12 | Bronze | [5 empty] | SAM 1968, vol. 2; Krause 2003, n° 8537
SAM 86 | Sichel | sikle | 317 | [5 empty] | Friedberg | 4 | A2a |  |  |  | 3.8 | 0.03 | 1.15 | 0.04 | 0.13 | 1.1 | 0.004 | 0 | 0 | 0 | 0.01 |  |  | 0 | [10 empty] | 0 | Augsburg 570, 11 |  | AES | Group 15 | Bronze | [5 empty] | SAM 1960; Krause 2003, n° 86
SAM 87 | Scheibennadel, verz. | disc-headed pin, decorated | 604 | [5 empty] | Galgweis-Gergweis | 3 | A1 |  |  |  | 0.02 | 0.002 | 0.75 | 1.5 | 0.51 | 1.9 | 0.005 | 0 | 0 | 0.008 | 0 |  |  | 0 | [10 empty] | 0 | München, Stslg. 1958, 715 |  | AES | Group 16 | Fahlerz | [5 empty] | SAM 1960; Krause 2003, n° 87
SAM 88 | Scheibennadel, verz. | disc-headed pin, decorated | 604 | [5 empty] | Galgweis-Gergweis | 3 | A1 |  |  |  | 0 | 0.01 | 0.8 | 1.6 | 0.32 | 1.05 | 0.004 | 0 | 0 | 0.008 | 0.08 |  |  | 0 | [10 empty] | 0 | München, Stslg. 1958, 716 |  | AES | Group 16 | Fahlerz | [5 empty] | SAM 1960; Krause 2003, n° 88
SAM 89 | Ösenringbarren | Ösenringbarren | 702 | [5 empty] | Gammersham | 3 | A1 |  |  |  | 0 | 0.002 | 3.5 | 2 | 0.65 | 0.01 | 0.1 | 0 | 0 | 0 | 0.01 |  |  | 0 | [10 empty] | 0 | München, Stslg. 1909:9 |  | AES | Group 12 | Fahlerz | [5 empty] | SAM 1960; Krause 2003, n° 89
SAM 9 | Blechstück (description of Ottaway: pendant) | plate sheet of metal | 504 | [5 empty] | Altheim | 3 | A1 |  |  |  | 0 | 0.06 | 1.15 | 0.02 | 0.05 | 0.05 | 0.002 | 0 | 0 | 0 | 0 |  |  | 0 | [10 empty] | 0 | Munich, 1919600 |  | AES | Group 2 | Arsenical copper | [5 empty] | SAM 1960; Krause 2003, n° 9
SAM 90 | Ösenringbarren | Ösenringbarren | 702 | [5 empty] | Gammersham | 3 | A1 |  |  |  | 0 | 0 | 3 | 2 | 0.6 | 0.005 | 0.1 | 0 | 0 | 0 | 0.001 |  |  | 0 | [10 empty] | 0 | München, Stslg. 1909:82 |  | AES | Group 12 | Fahlerz | [5 empty] | SAM 1960; Krause 2003, n° 90
SAM 91 | Ösenringbarren | Ösenringbarren | 702 | [5 empty] | Gammersham | 3 | A1 |  |  |  | 0 | 0 | 3.5 | 2 | 0.7 | 0.005 | 0.1 | 0 | 0 | 0 | 0.01 |  |  | 0 | [10 empty] | 0 | München, Stslg. 1909:11 |  | AES | Group 12 | Fahlerz | [5 empty] | SAM 1960; Krause 2003, n° 91
SAM 92 | Ösenringbarren | Ösenringbarren | 702 | [5 empty] | Gammersham | 3 | A1 |  |  |  | 0 | 0 | 3.5 | 2 | 0.7 | 0.005 | 0.1 | 0 | 0 | 0 | 0.001 |  |  | 0 | [10 empty] | 0 | München, Stslg. 1909:8 |  | AES | Group 12 | Fahlerz | [5 empty] | SAM 1960; Krause 2003, n° 92
SAM 93 | Ösenringbarren | Ösenringbarren | 702 | [5 empty] | Gammersham | 3 | A1 |  |  |  | 0.01 | 0.02 | 0.004 | 0.3 | 0.02 | 0.1 | 0.03 | 0 | 0 | 0 | 0.12 |  |  | 0 | [10 empty] | 0 | München, Stslg. 1909:23 | Ag<0.04 | AES | Group 10 | Fahlerz | [5 empty] | SAM 1960; Krause 2003, n° 93
SAM 94 | Scheibennadel, verziert | disc-headed pin, decorated | 604 | [5 empty] | Grünwald-Geiselgasteig | 3 | A1 |  |  |  | 0 | 0.002 | 1.25 | 1.5 | 0.51 | 4 | 0.003 | 0 | 0 | 0.008 | 0 |  |  | 0 | [10 empty] | 0 | München, Stslg. 1912:601 |  | AES | Group 16 | Fahlerz | [5 empty] | SAM 1960; Krause 2003, n° 94
SAM 95 | Spiraltutulus | spiral brooch | 519 | [5 empty] | Gessenhausen | 3 | A1 |  |  |  | 0 | 0 | 1.55 | 1.85 | 0.5 | 0.05 | 0.3 | 0 | 0 | 0 | 0 |  |  | 0 | [10 empty] | 0 | München, Stslg. H.V. 227 |  | AES | Group 12 | Fahlerz | [5 empty] | SAM 1960; Krause 2003, n° 95
SAM 96 | Zierscheibe, groß | ornamental disk, big | 513 | [5 empty] | Göggingen | 3 | A1 |  |  |  | 0 | 0.002 | 0.34 | 0.49 | 0.82 | 0.05 | 0 | 0 | 0 | 0 | 0.04 |  |  | 0 | [10 empty] | 0 | Augsburg, Maxim.Mus. |  | AES | Group 12 | Fahlerz | [5 empty] | SAM 1960; Krause 2003, n° 96
SAM 97 | Spiraltutulus | spiral brooch | 519 | [5 empty] | Göggingen | 3 | A1 |  |  |  | 0 | 0.06 | 1.45 | 1.9 | 0.9 | 0 | 0.07 | 0 | 0 | 0 | 0.03 |  |  | 0 | [10 empty] | 0 | Augsburg |  | AES | Group 12 | Fahlerz | [5 empty] | SAM 1960; Krause 2003, n° 97
SAM 9715 | Armspirale, 9 Wind. | Armspiral, 9 winds | 409 | [5 empty] | Riedl | 3 | A1 |  |  |  | 0 | 0 | 1.25 | 0.66 | 0.44 | 0 | 0.007 | 0 | 0 | 0 | 0.001 |  |  | 0 | [10 empty] | 0 | Berlin IIc 219a |  | AES | Group 12 | Fahlerz | [5 empty] | SAM 1968, vol. 2; Krause 2003, n° 9715
SAM 9716 | Armspirale, 9 Wind. | Armspiral, 9 winds | 409 | [5 empty] | Riedl | 3 | A1 |  |  |  | 0 | 0 | 1.8 | 1.15 | 0.59 | 0 | 0.061 | 0 | 0 | 0 | 0.001 |  |  | 0 | [10 empty] | 0 | Berlin IIc 219b |  | AES | Group 12 | Fahlerz | [5 empty] | SAM 1968, vol. 2; Krause 2003, n° 9716
SAM 9719 | Ösenringbarren | Ösenringbarren | 702 | [5 empty] | Riedl | 3 | A1 |  |  |  | 0 | 0 | 0.88 | 0.98 | 0.49 | 0 | 0.031 | 0 | 0 | 0 | 0 |  |  | 0 | [10 empty] | 0 | Berlin IIc 220a |  | AES | Group 12 | Fahlerz | [5 empty] | SAM 1968, vol. 2; Krause 2003, n° 9719
SAM 9720 | Ösenringbarren | Ösenringbarren | 702 | [5 empty] | Riedl | 3 | A1 |  |  |  | 0 | 0 | 0.98 | 2.1 | 0.44 | 0 | 0.049 | 0 | 0 | 0 | 0 |  |  | 0 | [10 empty] | 0 | Berlin IIc 220b |  | AES | Group 12 | Fahlerz | [5 empty] | SAM 1968, vol. 2; Krause 2003, n° 9720
SAM 9721 | Ösenringbarren | Ösenringbarren | 702 | [5 empty] | Riedl | 3 | A1 |  |  |  | 0 | 0 | 1.4 | 1.25 | 0.41 | 0 | 0.011 | 0 | 0 | 0 | 0.001 |  |  | 0 | [10 empty] | 0 | Berlin IIc 220c |  | AES | Group 12 | Fahlerz | [5 empty] | SAM 1968, vol. 2; Krause 2003, n° 9721
SAM 9722 | Ösenringbarren | Ösenringbarren | 702 | [5 empty] | Riedl | 3 | A1 |  |  |  | 0 | 0 | 2 | 2 | 0.76 | 0 | 0.047 | 0 | 0 | 0 | 0 |  |  | 0 | [10 empty] | 0 | Berlin IIc 220h? |  | AES | Group 12 | Fahlerz | [5 empty] | SAM 1968, vol. 2; Krause 2003, n° 9722
SAM 9723 | Ösenringbarren | Ösenringbarren | 702 | [5 empty] | Riedl | 3 | A1 |  |  |  | 0 | 0 | 1.15 | 1.5 | 0.6 | 0 | 0.013 | 0 | 0 | 0 | 0.001 |  |  | 0 | [10 empty] | 0 | Berlin IIc 220 |  | AES | Group 12 | Fahlerz | [5 empty] | SAM 1968, vol. 2; Krause 2003, n° 9723
SAM 9724 | Ösenringbarren | Ösenringbarren | 702 | [5 empty] | Riedl | 3 | A1 |  |  |  | 0 | 0.03 | 0.79 | 2.8 | 0.51 | 0.002 | 0.059 | 0 | 0 | 0 | 0 |  |  | 0 | [10 empty] | 0 | Berlin IIc 220i? |  | AES | Group 12 | Fahlerz | [5 empty] | SAM 1968, vol. 2; Krause 2003, n° 9724
SAM 9729 | Metallband um Röhrenperle | Metallband around a cylindrical bead | 501 | [5 empty] | Schachenhorn | 25 | CA |  |  |  | 0.02 | 0.02 | 0.02 | 0.03 | 0.02 | 0.02 | 0 | 0 | 0.02 | 0 | 0.001 |  |  | 0 | [10 empty] | 0 | Konstanz, Rosg. Mus. | Sn+; Pb+; As+; Sb++; Ag+; Ni+; Zn+ | AES | Group 1 | Copper | [5 empty] | SAM 1968, vol. 2; Krause 2003, n° 9729
SAM 98 | Blechtutulus | flat brooch | 518 | [5 empty] | Göggingen | 3 | A1 |  |  |  | 0.01 | 0.002 | 0.83 | 0.25 | 1 | 0.05 | 0 | 0 | 0 | 0 | 0.03 |  |  | 0 | [10 empty] | 0 | Augsburg |  | AES | Group 12 | Fahlerz | [5 empty] | SAM 1960; Krause 2003, n° 98
SAM 9826 | Flachbeil | flat axe | 104 | [5 empty] | Zagreb | 22 | CA |  |  |  | 0 | 0 | 0 | 0.002 | 0.05 | 0 | 0 | 0 | 0 | 0 | 0 |  |  | 0 | [10 empty] | 0 | Berlin IVd 12 |  | AES | Group 1 | Copper | [5 empty] | SAM 1968, vol. 2; Krause 2003, n° 9826
SAM 99 | Armspirale, 5,2 Windungen erh. | Armspiral, 5,2 winds preserved | 416 | [5 empty] | Göggingen | 3 | A1 |  |  |  | 0.01 | 0.002 | 1.15 | 1.65 | 0.8 | 0.74 | 0.0002 | 0 | 0 | 0.008 | 0 |  |  | 0 | [10 empty] | 0 | Augsburg |  | AES | Group 16 | Fahlerz | [5 empty] | SAM 1960; Krause 2003, n° 99
SAM 9915 | Zierbuckel | hump | 518 | [5 empty] | Lissen III | 3 | A1 |  |  |  | 0 | 0 | 0.36 | 0.43 | 0.74 | 0.002 | 0.016 | 0 | 0 | 0 | 0.001 |  |  | 0 | [10 empty] | 0 | Berlin IIc 3349 |  | AES | Group 12 | Fahlerz | [5 empty] | SAM 1968, vol. 2; Krause 2003, n° 9915
Slater 9-h | Randleistenbeil | flanged axe | 110 | [5 empty] | Pieve S.Giacomo | EBA Ib/Ic | A2a |  | A2a |  | 2.81 | 0.038 | 0.032 | 0.036 | 0.002 | 0 | 0 | 0 | 0.02 | 0 | 0.054 |  |  | 0 | [10 empty] | 0 |  |  | AAS | Group 1 | Bronze | [5 empty] | Slater 1971; de Marinis 2005, tab 4; Barker 1971, fig. 9-h
Slater 4-i | Randleistenbeil | flanged axe | 109 | [5 empty] | Pieve Albignola | EBA II | A2b |  | A2b |  | 0.92 | 0.029 | 0 | 0.096 | 0.0024 | 0 | 0 | 0 | 0.059 | 0 | 0.023 |  |  | 0 | [10 empty] | 0 | Pigorini, 23191 |  | AAS | Group 1 | Copper | [5 empty] | Slater 1971; de Marinis 2006a, tab. 5; Barker 1971, fig. 4.i
Slater 4-j | Randleistenbeil | flanged axe | 111 | [5 empty] | Pieve Albignola | EBA II | A2b |  | A2b |  | 2.27 | 0 | 0 | 0.042 | 0.002 | 0 | 0 | 0 | 0.008 | 0 | 0.042 |  |  | 0 | [10 empty] | 0 | Pigorini, 23193 |  | AAS | Group 1 | Bronze | [5 empty] | Slater 1971; de Marinis 2006a, tab. 6; Barker 1971, fig. 4.j
Slater 5-i | Randleistenbeil with semicircular cut | flanged axe with semicircular cut | 111 | [5 empty] | Saltarino e Castelrotto | EBA II | A2b |  | A2b |  | 10.8 | 0.04 | 0.08 | 0.061 | 0.096 | 1.2 | 0 | 0 | 0.019 | 0 | 0.061 |  |  | 0 | [10 empty] | 0 |  |  | AAS | Group 8 | Bronze | [5 empty] | Slater 1971; de Marinis 2005, tab. 5; Barker 1971, fig. 5-i
Slater 6-e | Randleistenbeil with semicircular cut | flanged axe with semicircular cut | 111 | [5 empty] | Borgo San Donnino | EBA II | A2b |  | A2b |  | 4.41 | 0 | 0.11 | 0.137 | 0.031 | 0.034 | 0 | 0 | 0 | 0 | 0.013 |  |  | 0 | [10 empty] | 0 |  |  | AAS | Group 6 | Bronze | [5 empty] | Slater 1971; de Marinis 2005, tab. 5; Barker 1971, fig. 6-e
Slater 7-a | axe | axe | 110 | [5 empty] | Torbole Casaglia | EBA II | A2b |  | A1 |  | 0.43 | 0 | 1.05 | 2.53 | 0.013 | 1.53 | 0.007 | 0 | 0.006 | 0.09 | 0.041 |  |  | 0 | [10 empty] | 0 | Pigorini, 23196 |  | AAS | Group 14 | Fahlerz | [5 empty] | Slater 1971; de Marinis 2005, tab. 2; Barker 1971, fig. 7-a
Slater 7-c | no flanged rough axe | no flanged rough axe | 111 | [5 empty] | Pieve Albignola | EBA II | A2b |  | A2b |  | 1.49 | 0 | 0 | 0.0427 | 0.0017 | 0 | 0 | 0 | 0.008 | 0 | 0.042 |  |  | 0 | [10 empty] | 0 | Pigorini, 23190 |  | AAS | Group 1 | Bronze | [5 empty] | Slater 1971; de Marinis 2006a, tab. 3; Barker 1971, fig. 7-c; de Marinis 2006a, fig. 3
Slater 7-d | Randleistenbeil | flanged axe | 111 | [5 empty] | Pieve Albignola | EBA II | A2b |  | A2b |  | 2.52 | 0 | 0 | 0.039 | 0 | 0.24 | 0 | 0 | 0.012 | 0 | 0.24 |  |  | 0 | [10 empty] | 0 | Pigorini, 23192 |  | AAS | Group 5 | Bronze | [5 empty] | Slater 1971; de Marinis 2006a, tab. 5; Barker 1971, fig. 7-d
Slater 7-e | flanged rough axe | flanged rough axe | 109 | [5 empty] | Pieve Albignola | EBA II | A2b |  | A2b |  | 1.62 | 0 | 0 | 0.019 | 0 | 0 | 0 | 0 | 0.002 | 0 | 0.029 |  |  | 0 | [10 empty] | 0 | Pigorini, 23194 |  | AAS | Group 1 | Bronze | [5 empty] | Slater 1971; de Marinis 2006a, tab. 3; Barker 1971, fig. 7-e; de Marinis 2006a, fig. 3
Slater 7-f | no flanged rough axe | no flanged rough axe | 109 | [5 empty] | Pieve Albignola | EBA II | A2b |  | A2b |  | 1.78 | 0 | 0 | 0.032 | 0.005 | 0 | 0 | 0 | 0.036 | 0 | 1.19 |  |  | 0 | [10 empty] | 0 | Pigorini, 23195 |  | AAS | Group 1 | Bronze | [5 empty] | Slater 1971; de Marinis 2006a, tab. 3; Barker 1971, fig. 7-f; de Marinis 2006a, fig. 3
SLM 68004 | Randleistenbeil | flanged axe, Salez type | 110 | [5 empty] | Sennwald | 3 | A1 |  |  |  | 0 | 0.2 | 2.6 | 7.95 | 1.1 | 4.2 | 0 | 0 | 0 | 0.4 | 0.025 |  |  | 0 | [10 empty] | 0 | Neuchatel, Mus.Cant. 1 |  | ? | Group 16 | Fahlerz
SLM 68005 | Randleistenbeil | flanged axe, Salez type | 110 | [5 empty] | Sennwald | 3 | A1 |  |  |  | 0.01 | 0.3 | 2.25 | 9.1 | 1.55 | 3.7 | 0 | 0 | 0 | 0.55 | 0.02 |  |  | 0 | [10 empty] | 0 | Neuchatel, Mus.Cant. 2 |  | ? | Group 16 | Fahlerz
SLM 68006 | Randleistenbeil | flanged axe, Salez type | 110 | [5 empty] | Sennwald | 3 | A1 |  |  |  | 0 | 0.2 | 2.1 | 9.5 | 1.25 | 5 | 0 | 0 | 0 | 0.4 | 0.013 |  |  | 0 | [10 empty] | 0 | Innsbruck 606 |  | ? | Group 16 | Fahlerz
SLM 68007 | Randleistenbeil | flanged axe, Salez type | 110 | [5 empty] | Sennwald | 3 | A1 |  |  |  | 0 | 0.15 | 2.1 | 8.5 | 1.15 | 4.5 | 0 | 0 | 0 | 0.36 | 0.013 |  |  | 0 | [10 empty] | 0 | Innsbruck 609 |  | ? | Group 16 | Fahlerz
SLM 68008 | Randleistenbeil | flanged axe, Salez type | 110 | [5 empty] | Sennwald | 3 | A1 |  |  |  | 0 | 0.1 | 2.25 | 9.1 | 1.25 | 6 | 0 | 0 | 0 | 0.65 | 0.08 |  |  | 0 | [10 empty] | 0 | Zürich, SLM 15514 |  | ? | Group 16 | Fahlerz | [5 empty] | Kienlin 2008; Krause 68008; Abels 1972, 6 Nr. 25
SLM 68009 | Randleistenbeil | flanged axe, Salez type | 110 | [5 empty] | Sennwald | 3 | A1 |  |  |  | 0 | 0.3 | 1.9 | 5.9 | 1.25 | 1.2 | 0 | 0 | 0 | 0.02 | 0.006 |  |  | 0 | [10 empty] | 0 | Konstanz, Rosg. Mus. Konstanz 2 |  | ? | Group 16 | Fahlerz
SLM 68010 | Randleistenbeil | flanged axe, Salez type | 110 | [5 empty] | Sennwald | 3 | A1 |  |  |  | 0 | 0.2 | 2.1 | 6.8 | 1.15 | 2.7 | 0 | 0 | 0 | 0.56 | 0.01 |  |  | 0 | [10 empty] | 0 | Konstanz, Rosg. Mus. Konstanz 3 |  | ? | Group 16 | Fahlerz
SLM 68011 | Randleistenbeil | flanged axe, Salez type | 110 | [5 empty] | Sennwald | 3 | A1 |  |  |  | 0 | 0.15 | 2.9 | 6.6 | 1 | 2.8 | 0 | 0 | 0 | 0.59 | 0.012 |  |  | 0 | [10 empty] | 0 | Konstanz, Rosg. Mus. Konstanz 4 |  | ? | Group 16 | Fahlerz
SLM 68012 | Randleistenbeil | flanged axe, Salez type | 110 | [5 empty] | Sennwald | 3 | A1 |  |  |  | 0.15 | 0.14 | 2.4 | 8.4 | 1.05 | 3.5 | 0 | 0 | 0.05 | 0.66 | 0.04 |  |  | 0 | [10 empty] | 0 | Chur 51 |  | ? | Group 16 | Fahlerz
SLM 68013 | Randleistenbeil | flanged axe, Salez type | 110 | [5 empty] | Sennwald | 3 | A1 |  |  |  | 0.07 | 0.2 | 2.5 | 8.8 | 1.25 | 3.7 | 0 | 0 | 0 | 0.56 | 0.01 |  |  | 0 | [10 empty] | 0 | Chur 52 |  | ? | Group 16 | Fahlerz
SLM 68014 | Randleistenbeil | flanged axe, Salez type | 110 | [5 empty] | Sennwald | 3 | A1 |  |  |  | 0 | 1.7 | 2.7 | 8 | 1.05 | 5.5 | 0 | 0 | 0 | 0.35 | 0.02 |  |  | 0 | [10 empty] | 0 | KD SG a |  | ? | Group 16 | Fahlerz
SLM 68015 | Randleistenbeil | flanged axe, Salez type | 110 | [5 empty] | Sennwald | 3 | A1 |  |  |  | 0 | 1 | 2.15 | 7.9 | 1.2 | 5 | 0 | 0 | 0 | 0.42 | 0.015 |  |  | 0 | [10 empty] | 0 | KD SG b |  | ? | Group 16 | Fahlerz
SLM 68016 | Randleistenbeil | flanged axe, Salez type | 110 | [5 empty] | Sennwald | 3 | A1 |  |  |  | 0 | 0.4 | 2 | 9.999 | 1.25 | 5 | 0 | 0 | 0 | 0.55 | 0.02 |  |  | 0 | [10 empty] | 0 | KD SG c |  | ? | Group 16 | Fahlerz
SLM 68017 | Randleistenbeil | flanged axe, Salez type | 110 | [5 empty] | Sennwald | 3 | A1 |  |  |  | 0 | 0.4 | 2.05 | 7.9 | 0.91 | 5 | 0 | 0 | 0 | 1.1 | 0.1 |  |  | 0 | [10 empty] | 0 | KD SG d |  | ? | Group 16 | Fahlerz
SLM 68018 | Randleistenbeil | flanged axe, Salez type | 110 | [5 empty] | Sennwald | 3 | A1 |  |  |  | 0 | 0.26 | 1.7 | 8 | 1.4 | 5.2 | 0 | 0 | 0 | 0.62 | 0.03 |  |  | 0 | [10 empty] | 0 | London 94,7-27,1 |  | ? | Group 16 | Fahlerz
SLM 68025 | Randleistenbeil | flanged axe | 110 | [5 empty] | Schaffhausen | 3 | A1 |  |  |  | 2.8 | 0 | 0.45 | 1.25 | 0.6 | 1.05 | 0 | 0 | 0 | 0.155 | 0.02 |  |  | 0 | [10 empty] | 0 | Schaffhausen, Mus.Arheiligen 3216 |  | ? | Group 16 | Bronze | [5 empty] | Krause 2003, n° 68025
SLM 68026 | Randleistenbeil | flanged axe | 110 | [5 empty] | Regensdorf | 3 | A1 |  |  |  | 0.15 | 0.35 | 0.52 | 1.9 | 0.83 | 1.5 | 0 | 0 | 0 | 0.065 | 0.0025 |  |  | 0 | [10 empty] | 0 | Zürich, SLM 2335-6 | Fe<0.005 | ? | Group 16 | Fahlerz | [5 empty] | Krause 2003, n° 68026; Kienlin 2008; Abels 1972, 8 nr. 74; Hafner 1995, 224; Hochuli 2001, 138f
SLM 68027 | Randleistenbeil | flanged axe | 110 | [5 empty] | Zofingen | 3 | A1 |  |  |  | 0.005 | 0.6 | 1.9 | 6.5 | 1.12 | 1.9 | 0 | 0 | 0.06 | 0.27 | 0 |  |  | 0 | [10 empty] | 0 | Zofingen U 6045 | Sn<0.01 | ? | Group 16 | Fahlerz | [5 empty] | Krause 2003, n° 68027
SLM 68032 | Randleistenbeil | flanged axe | 110 | [5 empty] | Bronschhofen | 3 | A1 |  |  |  | 0.1 | 0.45 | 0.7 | 2 | 1.2 | 1.75 | 0 | 0 | 0 | 0.06 | 0.015 |  |  | 0 | [10 empty] | 0 | St.Gallen, Hist.Mus. 2521 |  | ? | Group 16 | Fahlerz | [5 empty] | Krause 2003, n° 68032
SLM 68033 | Armspirale | Armspiral | 409 | [5 empty] | Zufikon | 4 | A2a |  |  |  | 0.15 | 0.05 | 0.35 | 0.7 | 0.75 | 0.54 | 0 | 0 | 0 | 0.015 | 0.05 |  |  | 0 | [10 empty] | 0 | Zürich, SLM 36127 | Pb<0.1 | ? | Group 16 | Fahlerz | [5 empty] | Krause 2003, n° 68033
SLM 68034 | Randleistenbeil | flanged axe | 110 | [5 empty] | Bronzestation | 3 | A1 |  |  |  | 0.95 | 0 | 0.4 | 1.25 | 0.61 | 0.78 | 0 | 0 | 0 | 0.01 | 0 |  |  | 0 | [10 empty] | 0 | St.Gallen, Hist.Mus. Mör 1 |  | ? | Group 16 | Fahlerz | [5 empty] | Krause 2003, n° 68034
SLM 68035 | Randleistenbeil | flanged axe | 110 | [5 empty] | Wülflingen | 3 | A1 |  |  |  | 0.3 | 0.1 | 0.5 | 1.85 | 0.88 | 1.15 | 0 | 0 | 0.05 | 0.05 | 0.02 |  |  | 0 | [10 empty] | 0 | Winterthur 3 |  | ? | Group 16 | Fahlerz | [5 empty] | Krause 2003, n° 68035
SLM 68037 | Randleistenbeil | flanged axe | 110 | [5 empty] | Goldach | 3 | A1 |  |  |  | 0.25 | 0 | 0.5 | 1.8 | 0.73 | 1.4 | 0 | 0 | 0 | 0.025 | 0.11 |  |  | 0 | [10 empty] | 0 | St.Gallen, Hist.Mus. 111 |  | ? | Group 16 | Fahlerz | [5 empty] | Krause 2003, n° 68037
SLM 68038 | Randleistenbeil | flanged axe | 110 | [5 empty] | Château d'Oex | 3 | A1 |  |  |  | 0.2 | 0.15 | 0.35 | 1.6 | 0.62 | 0.87 | 0 | 0 | 0 | 0 | 0.02 |  |  | 0 | [10 empty] | 0 | Château d'Oex 33782 |  | ? | Group 16 | Fahlerz | [5 empty] | Krause 2003, n° 68038
SLM 68039 | Randleistenbeil | flanged axe | 110 | [5 empty] | Baden | 3 | A1 |  |  |  | 0.02 | 0 | 0.85 | 1.45 | 0.5 | 1.45 | 0 | 0 | 0 | 0.045 | 0.0025 |  |  | 0 | [10 empty] | 0 | Zürich, SLM P 11354 | Sn<0.04; Fe<0.005 | ? | Group 16 | Fahlerz | [5 empty] | Krause 2003, n° 68039; Kienlin 2008; Abels 1972, 11 nr. 88; Hafner 1995, 224
SLM 68040 | Randleistenbeil | flanged axe | 110 | [5 empty] | Buchs | 3 | A1 |  |  |  | 3 | 0 | 0 | 0 | 0 | 0.03 | 0 | 0 | 0 | 0 | 0 |  |  | 0 | [10 empty] | 0 | Brugg, VM 1212 |  | ? | Group 1 | Bronze | [5 empty] | Krause 2003, n° 68040
SLM 68041 | Randleistenbeil | flanged axe | 110 | [5 empty] | Niederlenz | 3 | A1 |  |  |  | 1.5 | 0 | 0.3 | 1 | 0.57 | 0.63 | 0 | 0 | 0 | 0 | 0 |  |  | 0 | [10 empty] | 0 | Lenzburg 2443 |  | ? | Group 16 | Bronze | [5 empty] | Krause 2003, n° 68041
SLM 68042 | Armspirale | Armspiral | 409 | [5 empty] | Rossheld-Schlucht | 4 | A2a |  |  |  | 0 | 0.25 | 0.25 | 1.45 | 1.1 | 0.15 | 0 | 0 | 0 | 0 | 0.02 |  |  | 0 | [10 empty] | 0 | KD SG |  | ? | Group 16 | Fahlerz | [5 empty] | Krause 2003, n° 68042
SLM 68043 | Armspirale | Armspiral | 409 | [5 empty] | Rossheld-Schlucht | 4 | A2a |  |  |  | 0 | 0.05 | 0.45 | 0.8 | 0.77 | 1.05 | 0 | 0 | 0 | 0.045 | 0.09 |  |  | 0 | [10 empty] | 0 | KD SG | Pb<0.15 | ? | Group 16 | Fahlerz | [5 empty] | Krause 2003, n° 68043
SLM 68044 | Armspirale | Armspiral | 409 | [5 empty] | Rossheld-Schlucht | 4 | A2a |  |  |  | 0 | 0 | 2.75 | 0.85 | 0.35 | 0 | 0 | 0 | 0 | 0 | 0.015 |  |  | 0 | [10 empty] | 0 | KD SG |  | ? | Group 12 | Fahlerz | [5 empty] | Krause 2003, n° 68044
SLM 68045 | Randleistenbeil, Typ Salez Var. A, Abels Nr. 16 | flanged axe, Salez type Var. A, Abels Nr. 16 | 110 | [5 empty] | Rossheld-Schlucht | 3 | A1 |  |  |  | 0.03 | 0.8 | 1.05 | 1.4 | 0.9 | 0.46 | 0 | 0 | 0 | 0.02 | 0.01 |  |  | 0 | [10 empty] | 0 | Slg. St. Gallen | Sn<0.06 | ? | Group 16 | Fahlerz | [5 empty] | Krause 2003, n° 68045
SLM 68046 | Randleistenbeil | flanged axe | 110 | [5 empty] | Meersburg-Haltnau | 3 | A1 |  |  |  | 0.015 | 0 | 0.5 | 2.7 | 1.05 | 1.8 | 0 | 0 | 0 | 0.01 | 0.006 |  |  | 0 | [10 empty] | 0 | Konstanz, Rosgarten Mus. Konstanz 12 | Sn<0.03 | ? | Group 16 | Fahlerz | [5 empty] | Krause 2003, n° 68046
SLM 68047 | Randleistenbeil | flanged axe | 110 | [5 empty] | Meersburg-Haltnau | 3 | A1 |  |  |  | 0.015 | 1.5 | 1.9 | 4.9 | 0.5 | 2.3 | 0 | 0 | 0 | 0.46 | 0.01 |  |  | 0 | [10 empty] | 0 | Konstanz, Rosgarten Mus. Konstanz 33 | Sn<0.03 | ? | Group 16 | Fahlerz | [5 empty] | Krause 2003, n° 68047
SLM 68048 | Randleistenbeil, Typ Salez | flanged axe, Salez type | 110 | [5 empty] | Sennwald | 3 | A1 |  |  |  | 0.1 | 0 | 0.97 | 1.6 | 0.75 | 1.6 | 0 | 0 | 0 | 0.14 | 0 |  |  | 0 | [10 empty] | 0 | St.Gallen, Hist.Mus. 106 |  | ? | Group 16 | Fahlerz | [5 empty] | Krause 2003, n° 68048
SLM 68053 | Randleistenbeil | flanged axe | 110 | [5 empty] | Ringoldswil | 4 | A2a | A2b |  |  | 5.4 | 0 | 1.2 | 0.35 | 0.4 | 1.35 | 0 | 0 | 0 | 0 | 0 |  |  | 0 | [10 empty] | 0 | Bern, Bern.Hist.Mus. 9871 |  | ? | Group 16 | Bronze | [5 empty] | Krause 2003, n° 68053; David Elbiali 2000, card 403, ill 34,2; fig. 23,10; Strahm 1965-66, 364, fig. 7,30; Abels 1972, 75, fig. 35,506; 61A,4
SLM 68054 | Löffelbeil | spooned axe | 118 | [5 empty] | Ringoldswil | 4 | A2a | A2b | A2b |  | 12 | 0 | 0.8 | 0.4 | 0.62 | 0.2 | 0 | 0 | 0 | 0 | 0 |  |  | 0 | [10 empty] | 0 | Bern, Bern.Hist.Mus. 9874 |  | ? | Group 16 | Bronze |  |  |  | 2.08896±92 |  | Krause 2003, n° 68054; David Elbiali 2000, card 403, ill 29,9; fig. 23,6; Strahm 1965-66, 363, fig. 7,26; Abels 1972, 24, fig. 13,191; 61A,2
SLM 68055 | Randleistenbeil, Typ Salez | flanged axe, Salez type | 110 | [5 empty] | Sennwald | 3 | A1 |  |  |  | 0 | 1.3 | 2.1 | 8.2 | 1.14 | 4.2 | 0 | 0 | 0 | 0.26 | 0.01 |  |  | 0 | [10 empty] | 0 | Bern, Bern.Hist.Mus. 9909 |  | ? | Group 16 | Fahlerz |  |  |  | 2.11001±23 |  | Krause 2003, n° 68055
SLM 68056 | Randleistenbeil, Typ Salez | flanged axe, Salez type | 110 | [5 empty] | Sennwald | 3 | A1 |  |  |  | 0.02 | 0.25 | 2.2 | 8.5 | 1.22 | 4.8 | 0 | 0 | 0 | 0.52 | 0.02 |  |  | 0 | [10 empty] | 0 | Bern, Bern.Hist.Mus. 9908 |  | ? | Group 16 | Fahlerz |  |  |  | 2.08181±48 |  | Krause 2003, n° 68056
SLM 68057 | Randleistenbeil, Typ Salez | flanged axe, Salez type | 110 | [5 empty] | Sennwald | 3 | A1 |  |  |  | 0 | 0.15 | 2.25 | 9.5 | 1.25 | 6.25 | 0 | 0 | 0 | 0.6 | 0.08 |  |  | 0 | [10 empty] | 0 | Zürich, SLM 2335 c |  | ? | Group 16 | Fahlerz |  |  |  | 2.08070±34 |  | Krause 2003, n° 68057
SLM 68062 | Hammer, einfach, Bronze | Hammer, simple, Bronze | 129 | [5 empty] | Orpund | 3 | A1 |  |  |  | 0 | 0.1 | 0.1 | 0 | 0 | 0.1 | 0 | 0 | 0 | 0 | 0.4 |  |  | 0 | [10 empty] | 0 | Bern, Bern.Hist.Mus. 23142 |  | ? | Group 11 | Fahlerz |  |  |  | 2.08302±34 |  | Krause 2003, n° 68062
SLM 68063 | Randleistenbeil, Typ Les Roseaux | flanged axe, Les Roseaux type | 110 | [5 empty] | Château de la Soie | 3 | A1 | A2 |  |  | 9 | 0.04 | 0.4 | 0.15 | 0.45 | 0.24 | 0 | 0 | 0.02 | 0 | 0.008 |  |  | 0 | [10 empty] | 0 | Bern, Bern.Hist.Mus. 10499 |  | ? | Group 16 | Bronze |  |  |  | 2.09535±46 |  | Krause 2003, n° 68063; David Elbiali 2000, card 101, ill. 31,1; Bocks 1964, 94, fig. 3.6; Abels 1972, 74, fig. 34, 491
SNM, Voute 00743/3 | Scheibennadel, verz. | disc-headed pin, decorated | 604 | [5 empty] | Conthey | Bz A1 | A1 | A1 |  |  | 0.01 | 0.06 | 1.9 | 2 | 0.95 | 2 | 0.0005 | 0.0003 | 0.01 | 0.28 | 0.06 |  |  | 0 | [10 empty] | 0 | Zürich, SLM 11604 | Sn, Bi, Au, Zn: tr. | LA-ICP-MS | Group 16 | Fahlerz | 38.473±36 | 15.609±14 | 18.418±15 | 2.09386±68 |  | Cattin et al 2011, tab. 3; David Elbiali 2000, card 483,ill. 125,10, fig. 4B,2; Heierli 1896. fig. 2,12; Bocks 1964, 80
SNM/ETH 40250 | ring | ring | 702 | [5 empty] | Les Places | Bz A1 | A1 | A1 |  |  | 0.0068 | 0.703 | 1.59 | 0.149 | 0.148 | 0.167 | 0.059 | 0.0005 | 0.0007 | 0.0005 | 0.0044 |  |  | 0 | [7 empty] | 0.0023 | 0.0008 |  | 0 | Sion 40250 |  | LA-ICP-MS | Group 16 | Fahlerz | 38.490±6 | 15.681±2 | 18.242±1 |  |  | Cattin et al 2011, tab. 3; David Elbiali 2000, card 506, fig. 2B,2; Gallay and Chaix 1984, fig. 12,1028; 13,1025
SNM/ETH MAS 465 | lunulae | lunulae | 512 | [5 empty] | Les Places | Bz A1 | A1 | A1 |  |  | 0.0031 | 0.0221 | 0.0013 | 0.0054 | 0.0061 | 0.0029 | 0.00136 | 2e-05 | 0.0028 | 8e-05 | 0.0037 |  |  | 0 | [7 empty] | 0.00021 | 0.0006 |  | 0 | Sion 740h |  | LA-ICP-MS | Group 1 | Copper | 39.055±26 | 15.702±10 | 18.760±9 |  |  | Cattin et al 2011, tab. 3; David Elbiali 2000, card 264, ill. 125,7; Bocks 1964, 76, fig. 22,13
SNM/ETH MAS 466 | lunulae | lunulae | 512 | [5 empty] | Les Places | Bz A1 | A1 | A1 |  |  | 0.0533 | 0.0036 | 0.0032 | 0.0066 | 0.011 | 0.0054 | 7e-05 | 5e-05 | 0.0282 | 8e-05 | 0.0031 |  |  | 0 | [7 empty] | 0.00035 | 0.0009 |  | 0 | Sion 740f | Se<0.0007 | LA-ICP-MS | Group 1 | Copper | 38.995±21 | 15.698±8 | 18.742±10 |  |  | Cattin et al 2011, tab. 3; David Elbiali 2000, card 264, ill. 125,6; Bocks 1964, 76, fig. 22,11
SNM/ETH MAS 468 | lunulae | lunulae | 512 | [5 empty] | Les Places | Bz A1 | A1 | A1 |  |  | 0.0244 | 0.3 | 0.0075 | 0.0159 | 0.0066 | 0.0006 | 0.0026 | 3e-05 | 0.0035 | 3e-05 | 0.0056 |  |  | 0 | [7 empty] | 0.0005 | 0.0006 |  | 0 | Sion 740d |  | LA-ICP-MS | Group 1 | Copper | 39.066±33 | 15.700±13 | 18.755±11 |  |  | Cattin et al 2011, tab. 3; David Elbiali 2000, card 264, ill. 125,4; Bocks 1964, 76, fig. 22,6
SNM/ETH MCA 733 | Scheibenkopfnadel | disc-headed pin | 604 | [5 empty] | Les Places | Bz A1 | A1 | A1 |  |  | 0.0361 | 0.0024 | 0.798 | 1.49 | 1.21 | 2.13 | 0.0032 | 0.0008 | 0.0034 | 0.094 | 0.0038 |  |  | 0 | [7 empty] | 0.0005 | 0.0002 |  | 0 | Sion 733 | Se<0.0015; Te<0.0002 | LA-ICP-MS | Group 16 | Fahlerz | 38.487±24 | 15.667±10 | 18.373±33 |  |  | Cattin et al 2011, tab. 3; David Elbiali 2000, card 264, ill. 57,2; Bocks 1964, 76, fig. 22,1
SNM/ETH MCA 735 | Scheibenkopfnadel | disc-headed pin | 604 | [5 empty] | Les Places | Bz A1 | A1 | A1 |  |  | 0.0346 | 0.0039 | 0.628 | 1.22 | 1.64 | 1.08 | 0.0021 | 0.0007 | 0.0068 | 0.0347 | 0.024 |  |  | 0 | [7 empty] | 0.0002 | 0.0001 |  | 0 | Sion 735 | Se<0.0004; Te<0.0002 | LA-ICP-MS | Group 16 | Fahlerz | 38.516±176 | 15.672±70 | 18.396±81 |  |  | Cattin et al 2011, tab. 3; David Elbiali 2000, card 264, ill. 56,9; Bocks 1964, 76, fig. 22,5
Sperl | axe Remedello's type | axe Remedello type | 102 | [5 empty] | Tisenjoch | CA1 | CA |  | CA1 | 99.7 | 0 | 0 | 0.22 | 0 | 0.09 | 0 | 0 | 0 | 0 | 0 | 0 |  |  | 0 | [10 empty] | 0 |  |  | ? | Group 2 | Arsenical copper | [5 empty] | de Marinis 2006b, tab. 4; Egg and Spindler 1995; Pearce 2007, tab. 3.9
Turin 59388 | Metallstücke | piece of metal | 711 | [5 empty] | Jura | 2 | CA |  |  |  | 0 | 0 | 0 | 0 | 0 | 0.001 | 0 | 0 | 0 | 0 | 0 |  |  | 0 | [10 empty] | 0 |  |  | ? | Group 1 | Copper | [5 empty] | Krause 2003, n° 59388
Wi 1 | Randleistenbeil | flanged axe | 110 | [5 empty] | Lange Wand | 3 | A1 |  |  |  | 7.2 | 0.04 | 1.5 | 0.06 | 0.005 | 0.25 | 0.001 | 0 | 0.013 | 0.005 | 0.35 |  |  | 0 | [10 empty] | 0 | Wien, Städt.Slg.Wiener Neust., | As >1; Sb> 0.1; Au<0.001 | OES | Group 11 | Bronze | [5 empty] | Krause 2003, n° 48001
Wi 12 | spectacle spiral | spectacle spiral | 529 | [5 empty] | Lange Wand | 4 | A2a |  |  |  | 9.8 | 0.03 | 0.75 | 0.01 | 0.06 | 0.49 | 0.0005 | 0 | 0.005 | 0.005 | 0.26 |  |  | 0 | [10 empty] | 0 | Wien, NÖ, LM 10,689 | As>0.5;Bi<0.001;Au<0.001;Zn<0.005; | OES | Group 11 | Bronze | [5 empty] | Krause 2003, n° 48012
Wi 13 | knife | knife | 310 | [5 empty] | Lange Wand | 3 | A1 |  |  |  | 10.7 | 0.008 | 1 | 0.1 | 0.06 | 0.49 | 0.005 | 0.001 | 0.04 | 0.01 | 0.1 |  |  | 0 | [10 empty] | 0 | Wien, NÖ, LM 10,682 | As>1; Sb>0.1; | OES | Group 14 | Bronze | [5 empty] | Krause 2003, n° 48013
Wi 2 | dagger blade | dagger blade | 212 | [5 empty] | Lange Wand | 4 | A2a |  |  |  | 10 | 0.03 | 1 | 0.1 | 0.06 | 0.5 | 0.05 | 0.0005 | 0.01 | 0.08 | 0.05 |  |  | 0 | [10 empty] | 0 | Wien, Städt.Slg.Wiener Neust., | As >1; Au<0.001 | OES | Group 14 | Bronze | [5 empty] | Krause 2003, n° 48002
Wi 3 | Armspirale | Armspiral | 409 | [5 empty] | Lange Wand | 22 | CA |  |  |  | 0.002 | 0.0005 | 0.0025 | 0.0025 | 0.018 | 0.005 | 0.0005 | 0.0005 | 0.0025 | 0.0005 | 0.002 |  |  | 0 | [10 empty] | 0 | Wien, Städt.Slg.Wiener Neust., | Pb<0.001;As<0.005;Sb<0.005;Bi<0.001;Au<0.001;Zn<0.005;Co<0.001; | OES | Group 1 | Copper | [5 empty] | Krause 2003, n° 48003
Wi 4 | spectacle spiral | spectacle spiral | 529 | [5 empty] | Lange Wand | 22 | CA |  |  |  | 0.001 | 0.00025 | 0.01 | 0.004 | 0.15 | 0.0005 | 0.0005 | 0.006 | 0.02 | 0.005 | 0.03 |  |  | 0 | [10 empty] | 0 | Wien, NHM, 13792 | Sb<0.005;Ag>0.1;Ni<0.001;Bi<0.001;Co<0.01; | OES | Group 4 | Fahlerz | [5 empty] | Krause 2003, n° 48004
Wi 5 | Flachbeil, long | flat axe, long | 104 | [5 empty] | Lange Wand | 22 | CA |  |  |  | 0.001 | 0.006 | 0.004 | 0.0025 | 0.08 | 0.005 | 0.0005 | 0.001 | 0.005 | 0.005 | 0.04 |  |  | 0 | [10 empty] | 0 | Wien, NHM, 13794 | As<0.01;Sb<0.005;Ni<0.01;Bi<0.001;Zn<0.01;Co<0.01; | OES | Group 1 | Copper | [5 empty] | Krause 2003, n° 48005
Wi 6 | Flachbeil, long | flat axe, long | 104 | [5 empty] | Lange Wand | 22 | CA |  |  |  | 0.006 | 0.03 | 0.02 | 0.02 | 0.15 | 0.02 | 0.02 | 0.005 | 0.05 | 0 | 0.3 |  |  | 0 | [10 empty] | 0 | Wien, NHM, 13795 | Ag>0.1;Co<0.01; | OES | Group 4 | Fahlerz | [5 empty] | Krause 2003, n° 48006
Wi 7 | piece of metal | piece of metal | 711 | [5 empty] | Lange Wand | 22 | CA |  |  |  | 0.0005 | 0.003 | 0.005 | 0.0025 | 0.15 | 0.01 | 0.0005 | 0.008 | 0.03 | 0.005 | 0.03 |  |  | 0 | [10 empty] | 0 | Wien, NHM, 13798 | Sn< 0.001;As<0.01;Sb<0.005;Ag>0.1;Bi<0.001;Co<0.01; | OES | Group 4 | Fahlerz | [5 empty] | Krause 2003, n° 48007
Zürich, SLM: Schweizer Landesmus. 68019 | Randleistenbeil | flanged axe | 110 | [5 empty] | Auvernier | 3 | A1 |  |  |  | 0.05 | 2.7 | 2.65 | 6.5 | 1.02 | 3.7 | 0 | 0 | 0 | 0.24 | 0.005 |  |  | 0 | [10 empty] | 0 | Zürich, 23893 |  | ? | Group 16 | Fahlerz | [5 empty] | Krause 2003, n° 68019: Kienlin 2008; Bill 1997, 259 Ill. 29
Zürich, SLM: Schweizer Landesmus. 68050 | metal hilted dagger | metal hilted dagger | 204 | [5 empty] | Renzenbühl-Strättligen | 4 | A2a | A1 |  |  | 6.4 | 0 | 0 | 0 | 0 | 0.05 | 0 | 0 | 0.03 | 0 | 0 |  |  | 0 | [10 empty] | 0 | Bern, 10352 |  | ? | Group 1 | Bronze | [5 empty] | Krause 2003, n° 68050; David Elbiali 2000, card 403, 6,1; fig. 23,2; Strahm 1965-66, 363, fig. 6,23; Abels 1972, fig. 61A,10
Zürich, SLM: Schweizer Landesmus. 68051 | metal hilted dagger | metal hilted dagger | 206 | [5 empty] | Renzenbühl-Strättligen | 4 | A2a |  |  |  | 6.9 | 0.05 | 0 | 0.02 | 0 | 0.06 | 0 | 0 | 0 | 0 | 0 |  |  | 0 | [10 empty] | 0 | Bern, |  | ? | Group 1 | Bronze | [5 empty] | Krause 2003, n° 68051
Zürich, SLM: Schweizer Landesmus. 68052 | metal hilted dagger | metal hilted dagger | 204 | [5 empty] | Renzenbühl-Strättligen | 4 | A2a |  |  |  | 6.5 | 0 | 0 | 0 | 0 | 0.04 | 0 | 0 | 0 | 0 | 0 |  |  | 0 | [10 empty] | 0 | Bern, |  | ? | Group 1 | Bronze | [5 empty] | Krause 2003, n° 68052

## Bibliography
Abels, B.-U., 1972. Die Randleistenbeile in Baden-Württemberg, dem Elsass, der Franche Comté und der Schweiz. München: CHBeck.
Angelini, I., 2004. Studio archeometallurgico di un ornamento a spirale dal Riparo di Peri (Verona), Padusa XL, 39–50.
Angelini, I., 2007. Indagini archeometriche dell’ascia di Caprino Veronese, Quaderni Culturali Caprinesi 2, 34–41.
Angelini, I. & G. Artioli, 2007. Le armi eneolitiche di Spessa (Cologna Veneta) e di Gambarella (Povegliano): indagini chimiche e tessiturali., Bollettino Del Museo Civico di Storia Naturale di Verona 31, 51–61.
Angelini, I., A. Polla, L. Perucchetti, R.C. de Marinis & G. Artioli, 2010. Analisi archeometallurgiche di asce e pugbnali del bronzo antico-bronzo medio provenienti dall’Italia settentrionale, in Programma E Abstract (AIAR). Pavia.
Angelini, I. & L. Salzani, 2005. Le armi della necropoli di Olmo di Nogara: analisi chimiche, metallografiche e microstrutturali., in La Necropoli dell’Età Del Bronzo all’Olmo Di Nogara (Verona) (Collana Memorie del Museo Civico di Storia Naturale di Verona, Sezione Scienze dell’Uomo 2). Verona, 515–27.
Aspes, A., 2011. I Bronzi Del Garda: Valorizzazione Delle Collezioni Di Bronzi Preistorici Di Uno Dei Più Importanti Centri Metallurgici dell’Europa Del II Millennio a.C. : Museo Civico di Storia Naturale.
Barfield, L. & A. Broglio, 1966. Materiali per lo studio del neolitico del territorio Vicentino, Bullettino paletnologia italiana 75(17), 51–95.
Barge, H., B. Ancel, P. Rostan & J.-L. Guendon, 1998. Le mine des clausis à Saint-Véran (Hautes-Alpes): exploitation et aire de réduction du minerai de cuivre d’époque préhistorique, in L’atelier Du Bronzier En Europe Du XXe Au VIIIe Siècle Avant Notre ère : Actes Du Colloque International "Bronze ‘96", Neuchâtel et Dijon, 1996’, eds. C. Mordant, M. Pernot & V. Rychner. Paris: CTHS, 71–81.
Barker, G., 1971. Analyses of samples from the Pigorini Museum, Bullettino di Plaetnologia Italiana 80, 183–212.
Bernatzky-Goetze, G., 1987. Mörigen: Die Spätbronzezeitlichen Funde. (Antiqua 16). Bâle: Société suisse de préhistoire et d’archéologie.
Bertemes, F., 1989. Das Frühbronzezeitliche Gräberfeld von Gemeinlebarn: Kulturhistorische Und Paläometallurgische Studien.Habelt (Saarbrücker Beiträge zur Altertumskunde 45). Bonn.
Bill, J., 1976. Beiträge zur Frübronzezeitforschung in der Schweiz., Revue suisse d’art et d’archéologie 33(1), 77–93.
Bocksberger, O.-J., 1964. Age du bronze en Valais et dans le Chablais vaudois.
Bocksberger, O.-J., A. Gallay & L. Chaix, 1976. Le Site préhistorique du Petit-Chasseur, Sion, Valais. Lausanne: Université de Genève, Départment d’anthropologie.
Budd, P., 1991. A Metallographic Investigation of Eneolithic Arsenical Copper, Ph. D., University of Bradford.
Cattin, F., 2007. The Swiss Alps as a Copper Supply for Early Bronze Age Metallurgy ? A Lead Isotope Analysis, Archaeological and Anthropological Sciences 1(3), 161–76.
Cattin, F., B. Guénette-Beck, P. Curdy, N. Meisser, S. Ansermet, B. Hofmann, R. Kündig, V. Hubert, M. Wörle, K. Hametner, D. Günther, A. Wichser, A. Ulrich, I.M. Villa & M. Besse, 2011. Provenance of Early Bronze Age metal artefacts in Western Switzerland using elemental and lead isotopic compositions and their possible relation with copper minerals of the nearby Valais, Journal of Archaeological Science 38(6), 1221–33.
Colini, G.A., 1907. Il sepolcreto di Remedello Sotto nel Bresciano e il periodo eneolitico in Italia, Bullettino di Paletnologia Italiana 26, 203–67.
Courtois, J.-C., 1960. L’age du Bronze Découvertes dans les Hautes-Alpes, Gallia préhistorie 3, 47–108.
David-Elbiali, M., 2000. La Suisse occidentale au IIe millénaire av. J.-C. : Chronologie, Culture, Intégration européenneCahiers d’archéologie romande (Cahiers d’archéologie romande 80). Lausanne.
de Marinis, R.C., 1998. La metallurgia dell’antica e media età del Bronzo in Piemonte, in Archeologia in Piemonte., eds. L. Mercando & M. Venturino Gambari (Archivi di archeologia). Torino: U. Allemandi.
de Marinis, R.C., 2005. Évolution et variation de la composition chimique des objets en métal pendant les âges du Cuivre et du Bronze Ancien dans l’Italie septentrionale, in La première métallurgie en France et dans les pays limitrophes : actes du colloque international, Carcassonne, 28-30 septembre 2002, eds. P. Ambert & J. Vaquer. Toulouse: Société préhistorique française, 249–64.
de Marinis, R.C., 2006a. Circolazione del metallo e dei manufatti nell’età del Bronzo dell’Italia settentrionale., in Atti della XXXIX Riunione Scientifica, Materie prime e scambi nella preistoria italiana, Firenze, 25-27 novembre 2004. Firenze: Istituto italiano di preistoria e protostoria, 1289–1317.
de Marinis, R.C. (ed.), 2006b. Aspetti della metallurgia dell’età del Rame dell’antica età del Bronzo nella penisola italiana., Rivista di Scienze Preistoriche 56, 212–72.
Egg, M. & K. Spindler, 1992. Die Gletscermumie vem Ende der Steinzeit aus den Ötztaler Alpen. Vorbericht, Jahrbuch des Römisch-Germanischen Zentralmuseum 39(1), 21–129.
Gallay, A. & L. Chaix, 1976. Le dolmen M XI : Documents annexes. (Le Site préhistorique du Petit-Chasseur, Sion, Valais. Cahiers d’archéologie romande de la Bibliothèque Historique Vaudoise, Bibliothèque Historique Vaudoise Lausanne Cahiers d’archéologie romande n.32 Document du Département d’anthropologie et d’écologie de l’Université de Genève.). Lausanne: Université de Genève, Départment d’anthropologie.
Gallay, A. & G. Gallay, 1972. Die älterbronzezeitlichen Funde von Morges/Roseaux, Bronzezeit. Annual de la Société suisse de préhistoire et d’archéologie 57, 85–113.
Gallay, A. & C. Pugin, 1983. Le gorgerin Bronze ancien de Sierre-Piney (Valais), Archéologie suisse 6(2), 41–45.
Gallay, G., 1971. Das Ende der Frübronzezeit im Schweizer Mittelland, Bronzezeit. Annual de la Société suisse de préhistoire et d’archéologie 56, 115–38.
Hafner, A., 1993. Suisse occidentale et Valais, in Die Schweiz vom Paläolithikum bis zum frühen Mittelalter : vom Neandertaler zu Karl dem Grossen = La Suisse du paléolithique à l’aube du Moyen-Age : de l’homme de Néandertal à Charlemagne = La Svizzera dal paleolitico all’Alto Medio Evo : dall’uomo di Neandertal a Carlo Magno, ed. M. Flüeler-Grauwiler. Basel: Verlag Schweizerische Gesellschaft für Ur- und Frühgeschichte, 20–31.
Hafner, A., 1995. Die Frühe Bronzezeit in Der Westschweiz: Funde Und Befunde Aus Siedlungen, Gräben Und Horten Der Entwickelten Frühbronzezeit. (Schriftenreihe der Erziehungsdirektion des Kantons Bern, Ufersiedlungen am Bielersee 5). Berne: Staatlicher Lehrmittelverlag.
Hochuli, S., 1993. Suisse centrale et orientale, in Die Schweiz vom Paläolithikum bis zum frühen Mittelalter : vom Neandertaler zu Karl dem Grossen = La Suisse du paléolithique à l’aube du Moyen-Age : de l’homme de Néandertal à Charlemagne = La Svizzera dal paleolitico all’Alto Medio Evo : dall’uomo di Neandertal a Carlo Magno, ed. M. Flüeler-Grauwiler. Basel: Verlag Schweizerische Gesellschaft für Ur- und Frühgeschichte, 32–41.
Höneisen, M. & J. Speck (eds.), 1990. Die neolithischen und bronzezeitlichen Pfahlbauten am Zugersee, in Die Ersten Bauern : Pfahlbaufunde Europas : Forschungsberichte zur Ausstellung im Schweizerischen Landesmuseum und zum Erlebnispark / Ausstellung Pfahlbauland in Zürich : 28. April bis 30. September 1990. Zürich: Schweizerisches Landesmuseum.
Hook, D.R., 2003. The composition and technology of early copper-alloy metalwork from Italy, in International Conference : Archaeometallurgy in Europe, 24-25-26 September 2003, Milan, Italy : Proceedings. Milano: Associazione italiana metallurgia, 57–66.
Hook, D.R., 2007. The Composition and Technology of Selected Bronze Age and Early Iron Age Copper Alloy Artefacts from Italy, in Prehistoric Metal Artefacts from Italy (3500-720BC) in the British Museum, eds. A.M. Bietti Sestieri & E. Macnamara. London: British Museum, 308–23.
Höppner, B., M. Bartelheim, M. Huijsmans, R. Krause, K.-P. Martinek, E. Pernicka & R. Schwab, 2005. Prehistoric copper production in the Inn valley (austria), and the earliest copper in central Europe*, Archaeometry 47(2), 293–315.
Junghans, S., E. Sangmeister & M. Schröder, 1960. Metallanalysen kupferzeitlicher und frühbronzezeitlicher Bodenfunde aus Europa (Studien zu den Anfängen der Metallurgie Bd. 1). Berlin: Gebr. Mann.
Junghans, S., E. Sangmeister & M. Schröder, 1968. Kupfer und Bronze in der frühen Metallzeit Europas (Studien zu den Anfängen der Metallurgie Bd. 2). Berlin: Gebr. Mann.
Junghans, S., E. Sangmeister & M. Schröder, 1974. Kupfer und Bronze in der frühen Metallzeit Europas (Studien zu den Anfängen der Metallurgie Bd. 2). Berlin: Gebr. Mann.
Kaenel, G., 1976. La fouille du Garage Martin--1973 : précisions sur le site de Clendy à Yverdon (Néolithique et Âge du Bronze). Lausanne: Bibliothèque historique vaudoise.
Keller-Tarnuzzer, K., 1940. Die Inselleute vom Bodensee; eine Erzählung aus der späten Bronzezeit,. Stuttgart: K. Thienemann.
Kienlin, T.L., 2008. Frühes Metall im nordalpien Raum : eine Untersuchung zu technologischen und kognitiven Aspekten früher Metallurgie anhand der Gefüge frühbronzezeitlicher Beile, Rudolf Habelt.
Kimmig, W., 1948. Beiträge Zur Frühphase Der Urnenfelderkultur Am Oberrhein (Badische Fundberichte 17).
Krause, R., 1988. Die endneolithischen und frühbronzezeitlichen Grabfunde auf der Nordstadtterrasse von Singen am Hohentwiel. Stuttgart: Kommissionsverlag KTheiss.
Krause, R., 1989. Early Tin and Copper Metallurgy in South-Western Germany at the Beginning of the Early Bronze Age, in Archäometallurgie der Alten Welt : Beiträge zum Internationalen Symposium ‘Old World Archaeometallurgy’, Heidelberg 1987 = Old world archaeometallurgy : proceedings of the International Symposium ‘Old World Archaeometallurgy’, Heidelberg 1987, eds. A. Hauptmann, E. Pernicka & G.A. Wagner (Der Anschnitt.). Bochum: Selbstverlag des Deutschen Bergbau-Museums, 25–32.
Krause, R., 2003. Studien zur kupfer- und frühbronzezeitlichen Metallurgie zwischen Karpatenbecken und Ostsee (Vorgeschichtliche Forschungen 24). Rahden/Westf.: Leidorf.
Marchesetti, C., 1889. Ricerche preistoriche nelle caverne di S. Canziano presso Trieste, Bollettino della Società adriatica di Scienze Naturali in Trieste 11, 1–19.
Matteoli, L. & C. Storti, 1974. Metallographic researche on four pure copper flat axes and one related metallic block from an Eneolithic Italian cave, Historical metallurgy 16(2), 65–69.
Mayer, E.F., 1977. Die Äxte und Beile in Österreich (Prähistorische Bronzefunde IX). Stuttgart.
Millotte, J.-P., 1963. Le Jura et les Plaines de Saône aux âges des métaux. Paris: Les ‘Belles Lettres,’.
Osterwalder, C., 1971. Die mittlere Bronzezeit im schweizerischen Mittelland und Jura.
Ottaway, B., 1989. Interactions of Some if the Earliest Copper-Using Cultures in Central Europe, in Archäometallurgie der Alten Welt : Beiträge zum Internationalen Symposium ‘Old World Archaeometallurgy’, Heidelberg 1987 = Old world archaeometallurgy : proceedings of the International Symposium ‘Old World Archaeometallurgy’, Heidelberg 1987, eds. A. Hauptmann, E. Pernicka & G.A. Wagner (Der Anschnitt.). Bochum: Selbstverlag des Deutschen Bergbau-Museums, 19–24.
Otto, H. & W. Witter, 1952. Handbuch der ältesten vorgeschichtlichen Metallurgie in Mitteleuropa. Leipzig Germany: JABarth.
Paszthory, K., 1985. Der bronzezeitliche Arm- und Beinschmuk in der Achweiz (Prähistorische Bronzefunde X). München: C.H. Beck.
Pearce, M., 2007. Bright Blades and Red Metal : Essays on North Italian Prehistoric Metalwork. London: Accordia Research Institute, University of London.
Reinbold, A.-L., 1950. Deux tombes à squelettes mêlés du début de l’âge du Bronze au lieu dit <En Vallaire>, commune d’Ecublens (Vaud)., Archives suisses d’anthropologie générale (Genève) 15, 12–22.
Reitinger, J., 1968. Die Ur-Und Frühgeschichtlichen Funde in Oberösterreich. : Oberösterreichischer Landesverlag.
Rychner, V., 1989. L’âge du Bronze moyen sur le Plateau suisse: analyses spctrographiques des bronzes., in Dynamique du bronze moyen en Europe occidentale. Paris: Comité des travaux historiques et scientifiques.
Schauer, P., 1971. Die Schwerter in Süddeutschland, Österreich und der Schweiz (Prähistorische Bronzefunde IV). München: C.H. Beck.
Schwab, H., 1982. La nécropole de l’âges du Bronze à Vuadens/Le Briez, Histoire et archéologie les dossier (Dijon) 62, 36–41.
Sitterding, M., 1972. Le Vallon Des Vaux Rapports Culturels et Chronologiques: Les Fouilles de 1964 à 1966. Schweizer: Ges. für Ur-u. Frühgeschichte.
Spindler, K., 1972. Die frübronzezeitlichen Flügelnadeln., Annuel de la Société suisse de préhistoire et d’archéologie 57, 17–83.
Strahm, C., 1965. Renzenbühl und Ringoldwil: die Fundgeschichte zweier frübronzezeitlicher Komplexe., Jahrbuch des Bernischen Historischen Museums 45, 321–71.
Strahm, C., 1971. Die Gliederung der schnurkeramischen Kultur in der Schweiz. Bern: Stämpfli.
Szombathy, J., 1929. Prähistorische Flachgräber Bei Gemeinlebarn in Niederösterreich. : W. de Gruyter & Co.
Tschumi, O., 1953. Urgeschichte Des Kantons Bern (alter Kantonsteil): Einfürung Und Fundstatistik Bis 1950. Bern, Stuttgard: Huber.
Vogt, E., 1948. Die Gliederung der schweizerischen Frühbronzezeit, in Festschrift für Otto Tschumi zum 70. Geburtstag am 22. November 1948, ed. W. Flückiger. : Huber & Company, AG, 53–69.
Vonbank, E., 1966. Höhenfunde Aus Vorarlberg Und Liechtenstein.
Wagner, K.H., 1943. Nordtiroler Urnenfelder, Römisch-Germanischen Forschungen 5, 21–129.
Willvonseder, K., 1937. Die Mittlere Bronzezeit in Österreich. : Anton Schroll.
Willvonseder, K., 1963. Die Jungsteinzeitlichen Und Bronzezeitlichen Pfahlbauten Des Attersees in Oberösterreich. : Böhlau.
Wyss, R., 1971. Die Eroberung der Alpen durch den Bronzezeitmenschen, Revue suisse d’art et d’archéologie.